## 汇总
测试编号 | 试件类型 | 统一试件编号 | 原始Probe编号 | 源文件 | h [mm] | b [mm] | sfC (s>0.1L) [MPa] | sfM (s>0.1L) [MPa] | eM (s>0.1L) [%] | sfB (s>0.1L) [MPa] | eB (s>0.1L) [%] | sfC [MPa] | sfM [MPa] | eM [%] | sfB [MPa] | eB [%] | Ef [GPa] | Angaben zum Bruch
3PBV 01_21_3k A 2026_134_D | 3k | 1 | Probe 1 | 3PBV 01_21_3k A 2026_134_D.xls | 2.26 | 17.71 |  | 353.9368 | 1.578469 | 264.7492 | 2.203399 |  | 356.7306 | 1.592667 | 267.8261 | 2.242828 | 23.1325 | Durch Druckspannungen ausgelöster Bruch
3PBV 01_21_3k A 2026_134_D | 3k | 2 | Probe 2 | 3PBV 01_21_3k A 2026_134_D.xls | 2.33 | 16.78 |  | 325.3659 | 1.499451 | 269.3062 | 2.330914 |  | 327.4006 | 1.510864 | 272.3975 | 2.374931 | 21.92853 | Durch Druckspannungen ausgelöster Bruch
3PBV 01_21_3k A 2026_134_D | 3k | 3 | Probe 3 | 3PBV 01_21_3k A 2026_134_D.xls | 2.33 | 17.35 |  | 350.5561 | 1.663619 | 243.4433 | 2.233851 |  | 353.3087 | 1.679272 | 246.1816 | 2.27245 | 21.73707 | Durch Druckspannungen ausgelöster Bruch
3PBV 01_22_3k A 2026_134_D | 3k | 4 | Probe 1 | 3PBV 01_22_3k A 2026_134_D.xls | 2.27 | 16.7 |  | 335.1648 | 1.560558 | 335.1648 | 1.560558 |  | 337.7132 | 1.574148 | 337.7132 | 1.574148 | 21.49054 | Durch Druckspannungen ausgelöster Bruch
3PBV 01_22_3k A 2026_134_D | 3k | 5 | Probe 2 | 3PBV 01_22_3k A 2026_134_D.xls | 2.28 | 16.4 |  | 367.8743 | 1.691703 | 255.1436 | 2.309776 |  | 371.0622 | 1.708924 | 258.1318 | 2.354557 | 22.55327 | Durch Druckspannungen ausgelöster Bruch
3PBV 01_22_3k A 2026_134_D | 3k | 6 | Probe 3 | 3PBV 01_22_3k A 2026_134_D.xls | 2.28 | 16.39 |  | 360.7423 | 1.658354 | 250.4262 | 2.30942 |  | 363.7662 | 1.67456 | 253.3591 | 2.35418 | 21.80023 | Durch Druckspannungen ausgelöster Bruch
3PBV 01_23_H_3k A 2026_134_D | 3k | 7 | Probe 1 | 3PBV 01_23_H_3k A 2026_134_D.xls | 2.29 | 16.35 |  | 320.9931 | 1.571198 | 219.6684 | 2.51251 |  | 323.3897 | 1.584826 | 222.2461 | 2.570115 | 20.58072 | Durch Druckspannungen ausgelöster Bruch
3PBV 01_23_H_3k A 2026_134_D | 3k | 8 | Probe 2 | 3PBV 01_23_H_3k A 2026_134_D.xls | 1.94 | 15.62 |  | 445.4146 | 1.146053 | 369.8595 | 1.911951 |  | 448.6046 | 1.153382 | 374.6306 | 1.946945 | 38.00695 | Durch Druckspannungen ausgelöster Bruch
3PBV 01_23_H_3k A 2026_134_D | 3k | 9 | Probe 3 | 3PBV 01_23_H_3k A 2026_134_D.xls | 2.31 | 17.32 |  | 293.8171 | 1.46317 | 226.9682 | 2.370602 |  | 295.6136 | 1.473953 | 229.6104 | 2.417824 | 18.82514 | Durch Druckspannungen ausgelöster Bruch
3PBV 01_24_H_3k A 2026_134_D | 3k | 10 | Probe 1 | 3PBV 01_24_H_3k A 2026_134_D.xls | 2.16 | 16.34 |  | 316.9298 | 1.447646 | 316.9298 | 1.447646 |  | 319.4071 | 1.459616 | 319.4071 | 1.459616 | 22.33757 | Durch Druckspannungen ausgelöster Bruch
3PBV 01_24_H_3k A 2026_134_D | 3k | 11 | Probe 2 | 3PBV 01_24_H_3k A 2026_134_D.xls | 2.15 | 15.32 |  | 325.9977 | 1.379281 | 325.9977 | 1.379281 |  | 328.3483 | 1.389712 | 328.3483 | 1.389712 | 23.76849 | Durch Druckspannungen ausgelöster Bruch
3PBV 01_24_H_3k A 2026_134_D | 3k | 12 | Probe 3 | 3PBV 01_24_H_3k A 2026_134_D.xls | 2.23 | 15.46 |  | 339.5039 | 1.610447 | 339.5039 | 1.610447 |  | 342.4029 | 1.625957 | 342.4029 | 1.625957 | 21.57426 | Durch Druckspannungen ausgelöster Bruch
3PBV 01_21_1x1 A 2026_134_D | 1x1 | 1 | Probe 1 | 3PBV 01_21_1x1 A 2026_134_D.xls | 1.86 | 16.37 |  | 301.5806 | 1.170664 | 301.5806 | 1.170664 |  | 304.1624 | 1.17918 | 304.1624 | 1.17918 | 25.43853 | Durch Druckspannungen ausgelöster Bruch
3PBV 01_21_1x1 A 2026_134_D | 1x1 | 2 | Probe 2 | 3PBV 01_21_1x1 A 2026_134_D.xls | 1.86 | 15.19 |  | 290.2361 | 1.088049 | 290.2361 | 1.088049 |  | 292.4084 | 1.094871 | 292.4084 | 1.094871 | 25.7724 | Durch Druckspannungen ausgelöster Bruch
3PBV 01_21_1x1 A 2026_134_D | 1x1 | 3 | Probe 3 | 3PBV 01_21_1x1 A 2026_134_D.xls | 1.85 | 16.71 |  | 353.0879 | 1.296024 | 353.0879 | 1.296024 |  | 356.6596 | 1.307754 | 356.6596 | 1.307754 | 27.02349 | Durch Druckspannungen ausgelöster Bruch
3PBV 01_22_1x1 A 2026_134_D | 1x1 | 4 | Probe 1 | 3PBV 01_22_1x1 A 2026_134_D.xls | 1.84 | 15.43 |  | 366.4319 | 1.41851 | 366.4319 | 1.41851 |  | 370.5988 | 1.434129 | 370.5988 | 1.434129 | 26.19252 | Durch Druckspannungen ausgelöster Bruch
3PBV 01_22_1x1 A 2026_134_D | 1x1 | 5 | Probe 2 | 3PBV 01_22_1x1 A 2026_134_D.xls | 1.9 | 16.37 |  | 288.2833 | 1.134961 | 288.2833 | 1.134961 |  | 290.4633 | 1.142385 | 290.4633 | 1.142385 | 24.51753 | Durch Druckspannungen ausgelöster Bruch
3PBV 01_22_1x1 A 2026_134_D | 1x1 | 6 | Probe 3 | 3PBV 01_22_1x1 A 2026_134_D.xls | 1.86 | 15.73 |  | 287.9674 | 1.115532 | 287.9674 | 1.115532 |  | 290.2292 | 1.122889 | 290.2292 | 1.122889 | 25.84587 | Durch Druckspannungen ausgelöster Bruch
3PBV 01_23_H_1x1 A 2026_134_D | 1x1 | 7 | Probe 1 | 3PBV 01_23_H_1x1 A 2026_134_D.xls | 1.77 | 15.69 |  | 317.9419 | 1.132853 | 317.9419 | 1.132853 |  | 320.9017 | 1.141381 | 320.9017 | 1.141381 | 26.22653 | Durch Druckspannungen ausgelöster Bruch
3PBV 01_23_H_1x1 A 2026_134_D | 1x1 | 8 | Probe 2 | 3PBV 01_23_H_1x1 A 2026_134_D.xls | 1.79 | 15.24 |  | 364.1161 | 1.275298 | 364.1161 | 1.275298 |  | 367.9957 | 1.287244 | 367.9957 | 1.287244 | 27.87278 | Durch Druckspannungen ausgelöster Bruch
3PBV 01_23_H_1x1 A 2026_134_D | 1x1 | 9 | Probe 3 | 3PBV 01_23_H_1x1 A 2026_134_D.xls | 1.84 | 14.65 |  | 314.6182 | 1.364394 | 314.6182 | 1.364394 |  | 318.0484 | 1.378265 | 318.0484 | 1.378265 | 23.77391 | Durch Druckspannungen ausgelöster Bruch
3PBV 01_24_H_1x1 A 2026_134_D | 1x1 | 10 | Probe 1 | 3PBV 01_24_H_1x1 A 2026_134_D.xls | 1.98 | 16.35 | 208.9215 | 295.3484 | 1.237055 | 205.8327 | 2.17596 | 211.587 | 297.6434 | 1.24592 | 208.4519 | 2.226023 | 24.92927 | Durch Druckspannungen ausgelöster Bruch
3PBV 01_24_H_1x1 A 2026_134_D | 1x1 | 11 | Probe 2 | 3PBV 01_24_H_1x1 A 2026_134_D.xls | 1.94 | 13.9 |  | 295.121 | 1.153638 | 295.121 | 1.153638 |  | 297.2639 | 1.161116 | 297.2639 | 1.161116 | 24.56668 | Durch Druckspannungen ausgelöster Bruch
3PBV 01_24_H_1x1 A 2026_134_D | 1x1 | 12 | Probe 3 | 3PBV 01_24_H_1x1 A 2026_134_D.xls | 1.94 | 14.73 | 238.7148 | 297.2698 | 1.131558 | 207.9428 | 2.76066 | 241.805 | 299.3417 | 1.138611 | 209.6271 | 2.871392 | 25.0246 | Durch Druckspannungen ausgelöster Bruch
3PBV 01_21_2x2 A 2026_134_D | 2x2 | 1 | Probe 1 | 3PBV 01_21_2x2 A 2026_134_D.xls | 1.84 | 16.75 |  | 304.414 | 1.201685 | 304.414 | 1.201685 |  | 307.2154 | 1.21111 | 307.2154 | 1.21111 | 23.41375 | Durch Druckspannungen ausgelöster Bruch
3PBV 01_21_2x2 A 2026_134_D | 2x2 | 2 | Probe 2 | 3PBV 01_21_2x2 A 2026_134_D.xls | 1.87 | 18.07 |  | 323.7117 | 1.245095 | 323.7117 | 1.245095 |  | 326.7252 | 1.255253 | 326.7252 | 1.255253 | 24.12565 | Durch Druckspannungen ausgelöster Bruch
3PBV 01_21_2x2 A 2026_134_D | 2x2 | 3 | Probe 3 | 3PBV 01_21_2x2 A 2026_134_D.xls | 1.86 | 17.14 |  | 305.1712 | 1.342618 | 305.1712 | 1.342618 |  | 308.3625 | 1.355536 | 308.3625 | 1.355536 | 23.57132 | Durch Druckspannungen ausgelöster Bruch
3PBV 01_22_2x2 A 2026_134_D | 2x2 | 4 | Probe 1 | 3PBV 01_22_2x2 A 2026_134_D.xls | 1.84 | 15.3 |  | 294.913 | 1.100108 | 294.913 | 1.100108 |  | 297.2502 | 1.107318 | 297.2502 | 1.107318 | 25.50738 | Durch Druckspannungen ausgelöster Bruch
3PBV 01_22_2x2 A 2026_134_D | 2x2 | 5 | Probe 2 | 3PBV 01_22_2x2 A 2026_134_D.xls | 1.92 | 16.67 |  | 322.2228 | 1.17286 | 322.2228 | 1.17286 |  | 324.7294 | 1.18089 | 324.7294 | 1.18089 | 26.33932 | Durch Druckspannungen ausgelöster Bruch
3PBV 01_22_2x2 A 2026_134_D | 2x2 | 6 | Probe 3 | 3PBV 01_22_2x2 A 2026_134_D.xls | 1.85 | 14.77 |  | 287.2379 | 1.186255 | 287.2379 | 1.186255 |  | 289.7903 | 1.195218 | 289.7903 | 1.195218 | 26.11286 | Durch Druckspannungen ausgelöster Bruch
3PBV 01_23_H_2x2 A 2026_134_D | 2x2 | 7 | Probe 1 | 3PBV 01_23_H_2x2 A 2026_134_D.xls | 1.82 | 16.67 |  | 345.7894 | 1.339083 | 345.7894 | 1.339083 |  | 349.5612 | 1.352481 | 349.5612 | 1.352481 | 25.1171 | Durch Druckspannungen ausgelöster Bruch
3PBV 01_23_H_2x2 A 2026_134_D | 2x2 | 8 | Probe 2 | 3PBV 01_23_H_2x2 A 2026_134_D.xls | 1.8 | 15.56 | 232.8485 | 311.6037 | 1.174606 | 221.8703 | 3.242665 | 235.9811 | 314.5371 | 1.183804 | 220.2407 | 3.464646 | 27.5887 | Durch Druckspannungen ausgelöster Bruch
3PBV 01_23_H_2x2 A 2026_134_D | 2x2 | 9 | Probe 3 | 3PBV 01_23_H_2x2 A 2026_134_D.xls | 1.81 | 17.89 | 225.6871 | 307.4481 | 1.146524 | 215.9023 | 2.626053 | 228.7169 | 310.1957 | 1.154974 | 217.5234 | 2.73598 | 26.11473 | Durch Druckspannungen ausgelöster Bruch
3PBV 01_24_H_2x2 A 2026_134_D | 2x2 | 10 | Probe 1 | 3PBV 01_24_H_2x2 A 2026_134_D.xls | 1.93 | 16.06 | 209.3537 | 268.7657 | 1.091245 | 226.3752 | 5.774362 | 212.073 | 270.5284 | 1.09763 | 189.4422 | 7.425599 | 23.52007 | Durch Druckspannungen ausgelöster Bruch
3PBV 01_24_H_2x2 A 2026_134_D | 2x2 | 11 | Probe 2 | 3PBV 01_24_H_2x2 A 2026_134_D.xls | 1.87 | 16.03 |  | 344.0721 | 1.280111 | 344.0721 | 1.280111 |  | 347.4079 | 1.291163 | 347.4079 | 1.291163 | 25.3425 | Durch Druckspannungen ausgelöster Bruch
3PBV 01_24_H_2x2 A 2026_134_D | 2x2 | 12 | Probe 3 | 3PBV 01_24_H_2x2 A 2026_134_D.xls | 1.87 | 16.37 |  | 327.5461 | 1.251861 | 327.5461 | 1.251861 |  | 330.6202 | 1.262188 | 330.6202 | 1.262188 | 25.20025 | Durch Druckspannungen ausgelöster Bruch

## 采样点
测试编号 | 试件类型 | 统一试件编号 | 原始Probe编号 | 源文件 | 采样序号 | Verformung [mm] | Standardkraft [MPa]
3PBV 01_21_3k A 2026_134_D | 3k | 1 | Probe 1 | 3PBV 01_21_3k A 2026_134_D.xls | 1 | 0 | 6.974586
3PBV 01_21_3k A 2026_134_D | 3k | 1 | Probe 1 | 3PBV 01_21_3k A 2026_134_D.xls | 2 | 0.01006031 | 8.477924
3PBV 01_21_3k A 2026_134_D | 3k | 1 | Probe 1 | 3PBV 01_21_3k A 2026_134_D.xls | 3 | 0.02012157 | 10.20024
3PBV 01_21_3k A 2026_134_D | 3k | 1 | Probe 1 | 3PBV 01_21_3k A 2026_134_D.xls | 4 | 0.03022575 | 12.01212
3PBV 01_21_3k A 2026_134_D | 3k | 1 | Probe 1 | 3PBV 01_21_3k A 2026_134_D.xls | 5 | 0.04035187 | 13.82731
3PBV 01_21_3k A 2026_134_D | 3k | 1 | Probe 1 | 3PBV 01_21_3k A 2026_134_D.xls | 6 | 0.0503912 | 15.68064
3PBV 01_21_3k A 2026_134_D | 3k | 1 | Probe 1 | 3PBV 01_21_3k A 2026_134_D.xls | 7 | 0.06053829 | 17.54838
3PBV 01_21_3k A 2026_134_D | 3k | 1 | Probe 1 | 3PBV 01_21_3k A 2026_134_D.xls | 8 | 0.07068539 | 19.44989
3PBV 01_21_3k A 2026_134_D | 3k | 1 | Probe 1 | 3PBV 01_21_3k A 2026_134_D.xls | 9 | 0.08074676 | 21.30131
3PBV 01_21_3k A 2026_134_D | 3k | 1 | Probe 1 | 3PBV 01_21_3k A 2026_134_D.xls | 10 | 0.09076511 | 23.23286
3PBV 01_21_3k A 2026_134_D | 3k | 1 | Probe 1 | 3PBV 01_21_3k A 2026_134_D.xls | 11 | 0.1009017 | 25.13347
3PBV 01_21_3k A 2026_134_D | 3k | 1 | Probe 1 | 3PBV 01_21_3k A 2026_134_D.xls | 12 | 0.1110164 | 27.11304
3PBV 01_21_3k A 2026_134_D | 3k | 1 | Probe 1 | 3PBV 01_21_3k A 2026_134_D.xls | 13 | 0.121174 | 29.06118
3PBV 01_21_3k A 2026_134_D | 3k | 1 | Probe 1 | 3PBV 01_21_3k A 2026_134_D.xls | 14 | 0.1313106 | 31.01176
3PBV 01_21_3k A 2026_134_D | 3k | 1 | Probe 1 | 3PBV 01_21_3k A 2026_134_D.xls | 15 | 0.1414787 | 33.03261
3PBV 01_21_3k A 2026_134_D | 3k | 1 | Probe 1 | 3PBV 01_21_3k A 2026_134_D.xls | 16 | 0.1515723 | 35.00659
3PBV 01_21_3k A 2026_134_D | 3k | 1 | Probe 1 | 3PBV 01_21_3k A 2026_134_D.xls | 17 | 0.1615797 | 37.04902
3PBV 01_21_3k A 2026_134_D | 3k | 1 | Probe 1 | 3PBV 01_21_3k A 2026_134_D.xls | 18 | 0.1717059 | 39.05336
3PBV 01_21_3k A 2026_134_D | 3k | 1 | Probe 1 | 3PBV 01_21_3k A 2026_134_D.xls | 19 | 0.181831 | 41.00037
3PBV 01_21_3k A 2026_134_D | 3k | 1 | Probe 1 | 3PBV 01_21_3k A 2026_134_D.xls | 20 | 0.1919457 | 43.00535
3PBV 01_21_3k A 2026_134_D | 3k | 1 | Probe 1 | 3PBV 01_21_3k A 2026_134_D.xls | 21 | 0.202007 | 45.01301
3PBV 01_21_3k A 2026_134_D | 3k | 1 | Probe 1 | 3PBV 01_21_3k A 2026_134_D.xls | 22 | 0.2120577 | 46.99597
3PBV 01_21_3k A 2026_134_D | 3k | 1 | Probe 1 | 3PBV 01_21_3k A 2026_134_D.xls | 23 | 0.2221943 | 49.03788
3PBV 01_21_3k A 2026_134_D | 3k | 1 | Probe 1 | 3PBV 01_21_3k A 2026_134_D.xls | 24 | 0.2323195 | 51.02975
3PBV 01_21_3k A 2026_134_D | 3k | 1 | Probe 1 | 3PBV 01_21_3k A 2026_134_D.xls | 25 | 0.2423379 | 53.02777
3PBV 01_21_3k A 2026_134_D | 3k | 1 | Probe 1 | 3PBV 01_21_3k A 2026_134_D.xls | 26 | 0.2524421 | 55.07584
3PBV 01_21_3k A 2026_134_D | 3k | 1 | Probe 1 | 3PBV 01_21_3k A 2026_134_D.xls | 27 | 0.2625462 | 57.04584
3PBV 01_21_3k A 2026_134_D | 3k | 1 | Probe 1 | 3PBV 01_21_3k A 2026_134_D.xls | 28 | 0.2727258 | 59.08557
3PBV 01_21_3k A 2026_134_D | 3k | 1 | Probe 1 | 3PBV 01_21_3k A 2026_134_D.xls | 29 | 0.2827756 | 61.1197
3PBV 01_21_3k A 2026_134_D | 3k | 1 | Probe 1 | 3PBV 01_21_3k A 2026_134_D.xls | 30 | 0.2928798 | 63.10704
3PBV 01_21_3k A 2026_134_D | 3k | 1 | Probe 1 | 3PBV 01_21_3k A 2026_134_D.xls | 31 | 0.2954032 | 63.61359
3PBV 01_21_3k A 2026_134_D | 3k | 1 | Probe 1 | 3PBV 01_21_3k A 2026_134_D.xls | 32 | 0.3055188 | 65.63477
3PBV 01_21_3k A 2026_134_D | 3k | 1 | Probe 1 | 3PBV 01_21_3k A 2026_134_D.xls | 33 | 0.3155362 | 67.62389
3PBV 01_21_3k A 2026_134_D | 3k | 1 | Probe 1 | 3PBV 01_21_3k A 2026_134_D.xls | 34 | 0.3255657 | 69.66718
3PBV 01_21_3k A 2026_134_D | 3k | 1 | Probe 1 | 3PBV 01_21_3k A 2026_134_D.xls | 35 | 0.3357023 | 71.69873
3PBV 01_21_3k A 2026_134_D | 3k | 1 | Probe 1 | 3PBV 01_21_3k A 2026_134_D.xls | 36 | 0.3457092 | 73.65254
3PBV 01_21_3k A 2026_134_D | 3k | 1 | Probe 1 | 3PBV 01_21_3k A 2026_134_D.xls | 37 | 0.355781 | 75.70344
3PBV 01_21_3k A 2026_134_D | 3k | 1 | Probe 1 | 3PBV 01_21_3k A 2026_134_D.xls | 38 | 0.3658747 | 77.73871
3PBV 01_21_3k A 2026_134_D | 3k | 1 | Probe 1 | 3PBV 01_21_3k A 2026_134_D.xls | 39 | 0.3759893 | 79.79908
3PBV 01_21_3k A 2026_134_D | 3k | 1 | Probe 1 | 3PBV 01_21_3k A 2026_134_D.xls | 40 | 0.386083 | 81.81298
3PBV 01_21_3k A 2026_134_D | 3k | 1 | Probe 1 | 3PBV 01_21_3k A 2026_134_D.xls | 41 | 0.3961767 | 83.84816
3PBV 01_21_3k A 2026_134_D | 3k | 1 | Probe 1 | 3PBV 01_21_3k A 2026_134_D.xls | 42 | 0.406334 | 85.89861
3PBV 01_21_3k A 2026_134_D | 3k | 1 | Probe 1 | 3PBV 01_21_3k A 2026_134_D.xls | 43 | 0.4164068 | 87.96854
3PBV 01_21_3k A 2026_134_D | 3k | 1 | Probe 1 | 3PBV 01_21_3k A 2026_134_D.xls | 44 | 0.4264241 | 89.96607
3PBV 01_21_3k A 2026_134_D | 3k | 1 | Probe 1 | 3PBV 01_21_3k A 2026_134_D.xls | 45 | 0.4365608 | 92.03851
3PBV 01_21_3k A 2026_134_D | 3k | 1 | Probe 1 | 3PBV 01_21_3k A 2026_134_D.xls | 46 | 0.4466439 | 94.06698
3PBV 01_21_3k A 2026_134_D | 3k | 1 | Probe 1 | 3PBV 01_21_3k A 2026_134_D.xls | 47 | 0.4567481 | 96.13496
3PBV 01_21_3k A 2026_134_D | 3k | 1 | Probe 1 | 3PBV 01_21_3k A 2026_134_D.xls | 48 | 0.4668409 | 98.17169
3PBV 01_21_3k A 2026_134_D | 3k | 1 | Probe 1 | 3PBV 01_21_3k A 2026_134_D.xls | 49 | 0.4768697 | 100.1428
3PBV 01_21_3k A 2026_134_D | 3k | 1 | Probe 1 | 3PBV 01_21_3k A 2026_134_D.xls | 50 | 0.48691 | 102.21
3PBV 01_21_3k A 2026_134_D | 3k | 1 | Probe 1 | 3PBV 01_21_3k A 2026_134_D.xls | 51 | 0.4969928 | 104.2761
3PBV 01_21_3k A 2026_134_D | 3k | 1 | Probe 1 | 3PBV 01_21_3k A 2026_134_D.xls | 52 | 0.5071608 | 106.2628
3PBV 01_21_3k A 2026_134_D | 3k | 1 | Probe 1 | 3PBV 01_21_3k A 2026_134_D.xls | 53 | 0.517265 | 108.2903
3PBV 01_21_3k A 2026_134_D | 3k | 1 | Probe 1 | 3PBV 01_21_3k A 2026_134_D.xls | 54 | 0.5273911 | 110.3266
3PBV 01_21_3k A 2026_134_D | 3k | 1 | Probe 1 | 3PBV 01_21_3k A 2026_134_D.xls | 55 | 0.5375487 | 112.3983
3PBV 01_21_3k A 2026_134_D | 3k | 1 | Probe 1 | 3PBV 01_21_3k A 2026_134_D.xls | 56 | 0.54761 | 114.43
3PBV 01_21_3k A 2026_134_D | 3k | 1 | Probe 1 | 3PBV 01_21_3k A 2026_134_D.xls | 57 | 0.5577351 | 116.4415
3PBV 01_21_3k A 2026_134_D | 3k | 1 | Probe 1 | 3PBV 01_21_3k A 2026_134_D.xls | 58 | 0.5678508 | 118.4465
3PBV 01_21_3k A 2026_134_D | 3k | 1 | Probe 1 | 3PBV 01_21_3k A 2026_134_D.xls | 59 | 0.5778796 | 120.4491
3PBV 01_21_3k A 2026_134_D | 3k | 1 | Probe 1 | 3PBV 01_21_3k A 2026_134_D.xls | 60 | 0.5879189 | 122.4005
3PBV 01_21_3k A 2026_134_D | 3k | 1 | Probe 1 | 3PBV 01_21_3k A 2026_134_D.xls | 61 | 0.5980231 | 124.389
3PBV 01_21_3k A 2026_134_D | 3k | 1 | Probe 1 | 3PBV 01_21_3k A 2026_134_D.xls | 62 | 0.6080949 | 126.2863
3PBV 01_21_3k A 2026_134_D | 3k | 1 | Probe 1 | 3PBV 01_21_3k A 2026_134_D.xls | 63 | 0.6181027 | 128.1894
3PBV 01_21_3k A 2026_134_D | 3k | 1 | Probe 1 | 3PBV 01_21_3k A 2026_134_D.xls | 64 | 0.6282279 | 130.2236
3PBV 01_21_3k A 2026_134_D | 3k | 1 | Probe 1 | 3PBV 01_21_3k A 2026_134_D.xls | 65 | 0.638375 | 132.2646
3PBV 01_21_3k A 2026_134_D | 3k | 1 | Probe 1 | 3PBV 01_21_3k A 2026_134_D.xls | 66 | 0.6483933 | 134.279
3PBV 01_21_3k A 2026_134_D | 3k | 1 | Probe 1 | 3PBV 01_21_3k A 2026_134_D.xls | 67 | 0.6584546 | 136.3093
3PBV 01_21_3k A 2026_134_D | 3k | 1 | Probe 1 | 3PBV 01_21_3k A 2026_134_D.xls | 68 | 0.6684834 | 138.3335
3PBV 01_21_3k A 2026_134_D | 3k | 1 | Probe 1 | 3PBV 01_21_3k A 2026_134_D.xls | 69 | 0.6785666 | 140.3748
3PBV 01_21_3k A 2026_134_D | 3k | 1 | Probe 1 | 3PBV 01_21_3k A 2026_134_D.xls | 70 | 0.6887032 | 142.4582
3PBV 01_21_3k A 2026_134_D | 3k | 1 | Probe 1 | 3PBV 01_21_3k A 2026_134_D.xls | 71 | 0.6987426 | 144.4566
3PBV 01_21_3k A 2026_134_D | 3k | 1 | Probe 1 | 3PBV 01_21_3k A 2026_134_D.xls | 72 | 0.7088363 | 146.5367
3PBV 01_21_3k A 2026_134_D | 3k | 1 | Probe 1 | 3PBV 01_21_3k A 2026_134_D.xls | 73 | 0.718929 | 148.5448
3PBV 01_21_3k A 2026_134_D | 3k | 1 | Probe 1 | 3PBV 01_21_3k A 2026_134_D.xls | 74 | 0.7290227 | 150.6277
3PBV 01_21_3k A 2026_134_D | 3k | 1 | Probe 1 | 3PBV 01_21_3k A 2026_134_D.xls | 75 | 0.7390735 | 152.6872
3PBV 01_21_3k A 2026_134_D | 3k | 1 | Probe 1 | 3PBV 01_21_3k A 2026_134_D.xls | 76 | 0.7492092 | 154.7079
3PBV 01_21_3k A 2026_134_D | 3k | 1 | Probe 1 | 3PBV 01_21_3k A 2026_134_D.xls | 77 | 0.7593248 | 156.8075
3PBV 01_21_3k A 2026_134_D | 3k | 1 | Probe 1 | 3PBV 01_21_3k A 2026_134_D.xls | 78 | 0.7693536 | 158.8332
3PBV 01_21_3k A 2026_134_D | 3k | 1 | Probe 1 | 3PBV 01_21_3k A 2026_134_D.xls | 79 | 0.7794254 | 160.8079
3PBV 01_21_3k A 2026_134_D | 3k | 1 | Probe 1 | 3PBV 01_21_3k A 2026_134_D.xls | 80 | 0.7895505 | 162.9083
3PBV 01_21_3k A 2026_134_D | 3k | 1 | Probe 1 | 3PBV 01_21_3k A 2026_134_D.xls | 81 | 0.7995584 | 164.9376
3PBV 01_21_3k A 2026_134_D | 3k | 1 | Probe 1 | 3PBV 01_21_3k A 2026_134_D.xls | 82 | 0.8095872 | 167.054
3PBV 01_21_3k A 2026_134_D | 3k | 1 | Probe 1 | 3PBV 01_21_3k A 2026_134_D.xls | 83 | 0.8196914 | 169.0607
3PBV 01_21_3k A 2026_134_D | 3k | 1 | Probe 1 | 3PBV 01_21_3k A 2026_134_D.xls | 84 | 0.8298275 | 171.1031
3PBV 01_21_3k A 2026_134_D | 3k | 1 | Probe 1 | 3PBV 01_21_3k A 2026_134_D.xls | 85 | 0.8399212 | 173.1611
3PBV 01_21_3k A 2026_134_D | 3k | 1 | Probe 1 | 3PBV 01_21_3k A 2026_134_D.xls | 86 | 0.8500254 | 175.1884
3PBV 01_21_3k A 2026_134_D | 3k | 1 | Probe 1 | 3PBV 01_21_3k A 2026_134_D.xls | 87 | 0.8601725 | 177.2954
3PBV 01_21_3k A 2026_134_D | 3k | 1 | Probe 1 | 3PBV 01_21_3k A 2026_134_D.xls | 88 | 0.8702872 | 179.2917
3PBV 01_21_3k A 2026_134_D | 3k | 1 | Probe 1 | 3PBV 01_21_3k A 2026_134_D.xls | 89 | 0.8804667 | 181.2873
3PBV 01_21_3k A 2026_134_D | 3k | 1 | Probe 1 | 3PBV 01_21_3k A 2026_134_D.xls | 90 | 0.8905709 | 183.3853
3PBV 01_21_3k A 2026_134_D | 3k | 1 | Probe 1 | 3PBV 01_21_3k A 2026_134_D.xls | 91 | 0.9006102 | 185.4154
3PBV 01_21_3k A 2026_134_D | 3k | 1 | Probe 1 | 3PBV 01_21_3k A 2026_134_D.xls | 92 | 0.9107151 | 187.4534
3PBV 01_21_3k A 2026_134_D | 3k | 1 | Probe 1 | 3PBV 01_21_3k A 2026_134_D.xls | 93 | 0.9208078 | 189.5375
3PBV 01_21_3k A 2026_134_D | 3k | 1 | Probe 1 | 3PBV 01_21_3k A 2026_134_D.xls | 94 | 0.9308481 | 191.5462
3PBV 01_21_3k A 2026_134_D | 3k | 1 | Probe 1 | 3PBV 01_21_3k A 2026_134_D.xls | 95 | 0.940855 | 193.5842
3PBV 01_21_3k A 2026_134_D | 3k | 1 | Probe 1 | 3PBV 01_21_3k A 2026_134_D.xls | 96 | 0.9510021 | 195.6548
3PBV 01_21_3k A 2026_134_D | 3k | 1 | Probe 1 | 3PBV 01_21_3k A 2026_134_D.xls | 97 | 0.9610424 | 197.6201
3PBV 01_21_3k A 2026_134_D | 3k | 1 | Probe 1 | 3PBV 01_21_3k A 2026_134_D.xls | 98 | 0.9711361 | 199.7104
3PBV 01_21_3k A 2026_134_D | 3k | 1 | Probe 1 | 3PBV 01_21_3k A 2026_134_D.xls | 99 | 0.9812288 | 201.7568
3PBV 01_21_3k A 2026_134_D | 3k | 1 | Probe 1 | 3PBV 01_21_3k A 2026_134_D.xls | 100 | 0.9913657 | 203.8022
3PBV 01_21_3k A 2026_134_D | 3k | 1 | Probe 1 | 3PBV 01_21_3k A 2026_134_D.xls | 101 | 1.001415 | 205.8367
3PBV 01_21_3k A 2026_134_D | 3k | 1 | Probe 1 | 3PBV 01_21_3k A 2026_134_D.xls | 102 | 1.011542 | 207.816
3PBV 01_21_3k A 2026_134_D | 3k | 1 | Probe 1 | 3PBV 01_21_3k A 2026_134_D.xls | 103 | 1.021667 | 209.9337
3PBV 01_21_3k A 2026_134_D | 3k | 1 | Probe 1 | 3PBV 01_21_3k A 2026_134_D.xls | 104 | 1.031739 | 211.9259
3PBV 01_21_3k A 2026_134_D | 3k | 1 | Probe 1 | 3PBV 01_21_3k A 2026_134_D.xls | 105 | 1.041768 | 213.9194
3PBV 01_21_3k A 2026_134_D | 3k | 1 | Probe 1 | 3PBV 01_21_3k A 2026_134_D.xls | 106 | 1.051883 | 215.9671
3PBV 01_21_3k A 2026_134_D | 3k | 1 | Probe 1 | 3PBV 01_21_3k A 2026_134_D.xls | 107 | 1.061934 | 218.0224
3PBV 01_21_3k A 2026_134_D | 3k | 1 | Probe 1 | 3PBV 01_21_3k A 2026_134_D.xls | 108 | 1.072102 | 220.0842
3PBV 01_21_3k A 2026_134_D | 3k | 1 | Probe 1 | 3PBV 01_21_3k A 2026_134_D.xls | 109 | 1.082163 | 222.143
3PBV 01_21_3k A 2026_134_D | 3k | 1 | Probe 1 | 3PBV 01_21_3k A 2026_134_D.xls | 110 | 1.092192 | 224.1083
3PBV 01_21_3k A 2026_134_D | 3k | 1 | Probe 1 | 3PBV 01_21_3k A 2026_134_D.xls | 111 | 1.1022 | 226.1141
3PBV 01_21_3k A 2026_134_D | 3k | 1 | Probe 1 | 3PBV 01_21_3k A 2026_134_D.xls | 112 | 1.112336 | 228.1508
3PBV 01_21_3k A 2026_134_D | 3k | 1 | Probe 1 | 3PBV 01_21_3k A 2026_134_D.xls | 113 | 1.122354 | 230.2076
3PBV 01_21_3k A 2026_134_D | 3k | 1 | Probe 1 | 3PBV 01_21_3k A 2026_134_D.xls | 114 | 1.132448 | 232.2219
3PBV 01_21_3k A 2026_134_D | 3k | 1 | Probe 1 | 3PBV 01_21_3k A 2026_134_D.xls | 115 | 1.142595 | 234.2551
3PBV 01_21_3k A 2026_134_D | 3k | 1 | Probe 1 | 3PBV 01_21_3k A 2026_134_D.xls | 116 | 1.152731 | 236.2868
3PBV 01_21_3k A 2026_134_D | 3k | 1 | Probe 1 | 3PBV 01_21_3k A 2026_134_D.xls | 117 | 1.162814 | 238.302
3PBV 01_21_3k A 2026_134_D | 3k | 1 | Probe 1 | 3PBV 01_21_3k A 2026_134_D.xls | 118 | 1.172896 | 240.3049
3PBV 01_21_3k A 2026_134_D | 3k | 1 | Probe 1 | 3PBV 01_21_3k A 2026_134_D.xls | 119 | 1.183 | 242.3429
3PBV 01_21_3k A 2026_134_D | 3k | 1 | Probe 1 | 3PBV 01_21_3k A 2026_134_D.xls | 120 | 1.193062 | 244.3596
3PBV 01_21_3k A 2026_134_D | 3k | 1 | Probe 1 | 3PBV 01_21_3k A 2026_134_D.xls | 121 | 1.203219 | 246.3877
3PBV 01_21_3k A 2026_134_D | 3k | 1 | Probe 1 | 3PBV 01_21_3k A 2026_134_D.xls | 122 | 1.213323 | 248.4274
3PBV 01_21_3k A 2026_134_D | 3k | 1 | Probe 1 | 3PBV 01_21_3k A 2026_134_D.xls | 123 | 1.223407 | 250.4285
3PBV 01_21_3k A 2026_134_D | 3k | 1 | Probe 1 | 3PBV 01_21_3k A 2026_134_D.xls | 124 | 1.233413 | 252.483
3PBV 01_21_3k A 2026_134_D | 3k | 1 | Probe 1 | 3PBV 01_21_3k A 2026_134_D.xls | 125 | 1.243572 | 254.5139
3PBV 01_21_3k A 2026_134_D | 3k | 1 | Probe 1 | 3PBV 01_21_3k A 2026_134_D.xls | 126 | 1.253719 | 256.5147
3PBV 01_21_3k A 2026_134_D | 3k | 1 | Probe 1 | 3PBV 01_21_3k A 2026_134_D.xls | 127 | 1.263737 | 258.5156
3PBV 01_21_3k A 2026_134_D | 3k | 1 | Probe 1 | 3PBV 01_21_3k A 2026_134_D.xls | 128 | 1.273841 | 260.5008
3PBV 01_21_3k A 2026_134_D | 3k | 1 | Probe 1 | 3PBV 01_21_3k A 2026_134_D.xls | 129 | 1.283881 | 262.5358
3PBV 01_21_3k A 2026_134_D | 3k | 1 | Probe 1 | 3PBV 01_21_3k A 2026_134_D.xls | 130 | 1.293953 | 264.5264
3PBV 01_21_3k A 2026_134_D | 3k | 1 | Probe 1 | 3PBV 01_21_3k A 2026_134_D.xls | 131 | 1.304068 | 266.5167
3PBV 01_21_3k A 2026_134_D | 3k | 1 | Probe 1 | 3PBV 01_21_3k A 2026_134_D.xls | 132 | 1.314075 | 268.526
3PBV 01_21_3k A 2026_134_D | 3k | 1 | Probe 1 | 3PBV 01_21_3k A 2026_134_D.xls | 133 | 1.324169 | 270.5012
3PBV 01_21_3k A 2026_134_D | 3k | 1 | Probe 1 | 3PBV 01_21_3k A 2026_134_D.xls | 134 | 1.334251 | 272.4639
3PBV 01_21_3k A 2026_134_D | 3k | 1 | Probe 1 | 3PBV 01_21_3k A 2026_134_D.xls | 135 | 1.344334 | 274.4726
3PBV 01_21_3k A 2026_134_D | 3k | 1 | Probe 1 | 3PBV 01_21_3k A 2026_134_D.xls | 136 | 1.354384 | 276.4166
3PBV 01_21_3k A 2026_134_D | 3k | 1 | Probe 1 | 3PBV 01_21_3k A 2026_134_D.xls | 137 | 1.364531 | 278.3925
3PBV 01_21_3k A 2026_134_D | 3k | 1 | Probe 1 | 3PBV 01_21_3k A 2026_134_D.xls | 138 | 1.374615 | 280.3547
3PBV 01_21_3k A 2026_134_D | 3k | 1 | Probe 1 | 3PBV 01_21_3k A 2026_134_D.xls | 139 | 1.384707 | 282.4175
3PBV 01_21_3k A 2026_134_D | 3k | 1 | Probe 1 | 3PBV 01_21_3k A 2026_134_D.xls | 140 | 1.394736 | 284.36
3PBV 01_21_3k A 2026_134_D | 3k | 1 | Probe 1 | 3PBV 01_21_3k A 2026_134_D.xls | 141 | 1.404873 | 286.3999
3PBV 01_21_3k A 2026_134_D | 3k | 1 | Probe 1 | 3PBV 01_21_3k A 2026_134_D.xls | 142 | 1.414924 | 288.3285
3PBV 01_21_3k A 2026_134_D | 3k | 1 | Probe 1 | 3PBV 01_21_3k A 2026_134_D.xls | 143 | 1.424931 | 290.3126
3PBV 01_21_3k A 2026_134_D | 3k | 1 | Probe 1 | 3PBV 01_21_3k A 2026_134_D.xls | 144 | 1.435046 | 292.282
3PBV 01_21_3k A 2026_134_D | 3k | 1 | Probe 1 | 3PBV 01_21_3k A 2026_134_D.xls | 145 | 1.445214 | 294.2451
3PBV 01_21_3k A 2026_134_D | 3k | 1 | Probe 1 | 3PBV 01_21_3k A 2026_134_D.xls | 146 | 1.455254 | 296.228
3PBV 01_21_3k A 2026_134_D | 3k | 1 | Probe 1 | 3PBV 01_21_3k A 2026_134_D.xls | 147 | 1.465369 | 298.1969
3PBV 01_21_3k A 2026_134_D | 3k | 1 | Probe 1 | 3PBV 01_21_3k A 2026_134_D.xls | 148 | 1.475494 | 300.1326
3PBV 01_21_3k A 2026_134_D | 3k | 1 | Probe 1 | 3PBV 01_21_3k A 2026_134_D.xls | 149 | 1.48561 | 302.1721
3PBV 01_21_3k A 2026_134_D | 3k | 1 | Probe 1 | 3PBV 01_21_3k A 2026_134_D.xls | 150 | 1.495757 | 304.0703
3PBV 01_21_3k A 2026_134_D | 3k | 1 | Probe 1 | 3PBV 01_21_3k A 2026_134_D.xls | 151 | 1.505871 | 306.0917
3PBV 01_21_3k A 2026_134_D | 3k | 1 | Probe 1 | 3PBV 01_21_3k A 2026_134_D.xls | 152 | 1.5159 | 308.0468
3PBV 01_21_3k A 2026_134_D | 3k | 1 | Probe 1 | 3PBV 01_21_3k A 2026_134_D.xls | 153 | 1.526047 | 309.9383
3PBV 01_21_3k A 2026_134_D | 3k | 1 | Probe 1 | 3PBV 01_21_3k A 2026_134_D.xls | 154 | 1.536119 | 311.9312
3PBV 01_21_3k A 2026_134_D | 3k | 1 | Probe 1 | 3PBV 01_21_3k A 2026_134_D.xls | 155 | 1.546202 | 313.8367
3PBV 01_21_3k A 2026_134_D | 3k | 1 | Probe 1 | 3PBV 01_21_3k A 2026_134_D.xls | 156 | 1.556253 | 315.7788
3PBV 01_21_3k A 2026_134_D | 3k | 1 | Probe 1 | 3PBV 01_21_3k A 2026_134_D.xls | 157 | 1.566368 | 317.7177
3PBV 01_21_3k A 2026_134_D | 3k | 1 | Probe 1 | 3PBV 01_21_3k A 2026_134_D.xls | 158 | 1.57644 | 319.597
3PBV 01_21_3k A 2026_134_D | 3k | 1 | Probe 1 | 3PBV 01_21_3k A 2026_134_D.xls | 159 | 1.586468 | 321.5194
3PBV 01_21_3k A 2026_134_D | 3k | 1 | Probe 1 | 3PBV 01_21_3k A 2026_134_D.xls | 160 | 1.596583 | 323.498
3PBV 01_21_3k A 2026_134_D | 3k | 1 | Probe 1 | 3PBV 01_21_3k A 2026_134_D.xls | 161 | 1.606698 | 325.4312
3PBV 01_21_3k A 2026_134_D | 3k | 1 | Probe 1 | 3PBV 01_21_3k A 2026_134_D.xls | 162 | 1.616749 | 327.3508
3PBV 01_21_3k A 2026_134_D | 3k | 1 | Probe 1 | 3PBV 01_21_3k A 2026_134_D.xls | 163 | 1.626832 | 329.2433
3PBV 01_21_3k A 2026_134_D | 3k | 1 | Probe 1 | 3PBV 01_21_3k A 2026_134_D.xls | 164 | 1.636967 | 331.2052
3PBV 01_21_3k A 2026_134_D | 3k | 1 | Probe 1 | 3PBV 01_21_3k A 2026_134_D.xls | 165 | 1.647061 | 333.126
3PBV 01_21_3k A 2026_134_D | 3k | 1 | Probe 1 | 3PBV 01_21_3k A 2026_134_D.xls | 166 | 1.657208 | 335.0558
3PBV 01_21_3k A 2026_134_D | 3k | 1 | Probe 1 | 3PBV 01_21_3k A 2026_134_D.xls | 167 | 1.667366 | 336.904
3PBV 01_21_3k A 2026_134_D | 3k | 1 | Probe 1 | 3PBV 01_21_3k A 2026_134_D.xls | 168 | 1.677448 | 338.8773
3PBV 01_21_3k A 2026_134_D | 3k | 1 | Probe 1 | 3PBV 01_21_3k A 2026_134_D.xls | 169 | 1.687595 | 340.7664
3PBV 01_21_3k A 2026_134_D | 3k | 1 | Probe 1 | 3PBV 01_21_3k A 2026_134_D.xls | 170 | 1.6977 | 338.0947
3PBV 01_21_3k A 2026_134_D | 3k | 1 | Probe 1 | 3PBV 01_21_3k A 2026_134_D.xls | 171 | 1.707708 | 339.8593
3PBV 01_21_3k A 2026_134_D | 3k | 1 | Probe 1 | 3PBV 01_21_3k A 2026_134_D.xls | 172 | 1.717747 | 341.5981
3PBV 01_21_3k A 2026_134_D | 3k | 1 | Probe 1 | 3PBV 01_21_3k A 2026_134_D.xls | 173 | 1.727851 | 343.4579
3PBV 01_21_3k A 2026_134_D | 3k | 1 | Probe 1 | 3PBV 01_21_3k A 2026_134_D.xls | 174 | 1.737869 | 345.2983
3PBV 01_21_3k A 2026_134_D | 3k | 1 | Probe 1 | 3PBV 01_21_3k A 2026_134_D.xls | 175 | 1.747952 | 347.0661
3PBV 01_21_3k A 2026_134_D | 3k | 1 | Probe 1 | 3PBV 01_21_3k A 2026_134_D.xls | 176 | 1.758099 | 348.9425
3PBV 01_21_3k A 2026_134_D | 3k | 1 | Probe 1 | 3PBV 01_21_3k A 2026_134_D.xls | 177 | 1.768215 | 350.1343
3PBV 01_21_3k A 2026_134_D | 3k | 1 | Probe 1 | 3PBV 01_21_3k A 2026_134_D.xls | 178 | 1.778286 | 347.8876
3PBV 01_21_3k A 2026_134_D | 3k | 1 | Probe 1 | 3PBV 01_21_3k A 2026_134_D.xls | 179 | 1.788358 | 349.3624
3PBV 01_21_3k A 2026_134_D | 3k | 1 | Probe 1 | 3PBV 01_21_3k A 2026_134_D.xls | 180 | 1.798473 | 350.9
3PBV 01_21_3k A 2026_134_D | 3k | 1 | Probe 1 | 3PBV 01_21_3k A 2026_134_D.xls | 181 | 1.808545 | 352.1882
3PBV 01_21_3k A 2026_134_D | 3k | 1 | Probe 1 | 3PBV 01_21_3k A 2026_134_D.xls | 182 | 1.818681 | 350.1342
3PBV 01_21_3k A 2026_134_D | 3k | 1 | Probe 1 | 3PBV 01_21_3k A 2026_134_D.xls | 183 | 1.828839 | 351.448
3PBV 01_21_3k A 2026_134_D | 3k | 1 | Probe 1 | 3PBV 01_21_3k A 2026_134_D.xls | 184 | 1.838965 | 352.6251
3PBV 01_21_3k A 2026_134_D | 3k | 1 | Probe 1 | 3PBV 01_21_3k A 2026_134_D.xls | 185 | 1.849101 | 352.7397
3PBV 01_21_3k A 2026_134_D | 3k | 1 | Probe 1 | 3PBV 01_21_3k A 2026_134_D.xls | 186 | 1.859238 | 353.9688
3PBV 01_21_3k A 2026_134_D | 3k | 1 | Probe 1 | 3PBV 01_21_3k A 2026_134_D.xls | 187 | 1.869245 | 355.3237
3PBV 01_21_3k A 2026_134_D | 3k | 1 | Probe 1 | 3PBV 01_21_3k A 2026_134_D.xls | 188 | 1.879253 | 356.7306
3PBV 01_21_3k A 2026_134_D | 3k | 1 | Probe 1 | 3PBV 01_21_3k A 2026_134_D.xls | 189 | 1.889346 | 354.9833
3PBV 01_21_3k A 2026_134_D | 3k | 1 | Probe 1 | 3PBV 01_21_3k A 2026_134_D.xls | 190 | 1.899493 | 355.8895
3PBV 01_21_3k A 2026_134_D | 3k | 1 | Probe 1 | 3PBV 01_21_3k A 2026_134_D.xls | 191 | 1.909586 | 352.0107
3PBV 01_21_3k A 2026_134_D | 3k | 1 | Probe 1 | 3PBV 01_21_3k A 2026_134_D.xls | 192 | 1.919723 | 351.604
3PBV 01_21_3k A 2026_134_D | 3k | 1 | Probe 1 | 3PBV 01_21_3k A 2026_134_D.xls | 193 | 1.92988 | 351.5255
3PBV 01_21_3k A 2026_134_D | 3k | 1 | Probe 1 | 3PBV 01_21_3k A 2026_134_D.xls | 194 | 1.939963 | 347.908
3PBV 01_21_3k A 2026_134_D | 3k | 1 | Probe 1 | 3PBV 01_21_3k A 2026_134_D.xls | 195 | 1.950078 | 341.7996
3PBV 01_21_3k A 2026_134_D | 3k | 1 | Probe 1 | 3PBV 01_21_3k A 2026_134_D.xls | 196 | 1.96015 | 322.8117
3PBV 01_21_3k A 2026_134_D | 3k | 1 | Probe 1 | 3PBV 01_21_3k A 2026_134_D.xls | 197 | 1.970222 | 319.039
3PBV 01_21_3k A 2026_134_D | 3k | 1 | Probe 1 | 3PBV 01_21_3k A 2026_134_D.xls | 198 | 1.98023 | 316.1463
3PBV 01_21_3k A 2026_134_D | 3k | 1 | Probe 1 | 3PBV 01_21_3k A 2026_134_D.xls | 199 | 1.990365 | 312.3087
3PBV 01_21_3k A 2026_134_D | 3k | 1 | Probe 1 | 3PBV 01_21_3k A 2026_134_D.xls | 200 | 2.000395 | 310.0555
3PBV 01_21_3k A 2026_134_D | 3k | 1 | Probe 1 | 3PBV 01_21_3k A 2026_134_D.xls | 201 | 2.010434 | 308.8255
3PBV 01_21_3k A 2026_134_D | 3k | 1 | Probe 1 | 3PBV 01_21_3k A 2026_134_D.xls | 202 | 2.020571 | 308.1121
3PBV 01_21_3k A 2026_134_D | 3k | 1 | Probe 1 | 3PBV 01_21_3k A 2026_134_D.xls | 203 | 2.0306 | 307.7111
3PBV 01_21_3k A 2026_134_D | 3k | 1 | Probe 1 | 3PBV 01_21_3k A 2026_134_D.xls | 204 | 2.040757 | 307.4962
3PBV 01_21_3k A 2026_134_D | 3k | 1 | Probe 1 | 3PBV 01_21_3k A 2026_134_D.xls | 205 | 2.050841 | 307.3642
3PBV 01_21_3k A 2026_134_D | 3k | 1 | Probe 1 | 3PBV 01_21_3k A 2026_134_D.xls | 206 | 2.060859 | 304.9732
3PBV 01_21_3k A 2026_134_D | 3k | 1 | Probe 1 | 3PBV 01_21_3k A 2026_134_D.xls | 207 | 2.070909 | 304.3661
3PBV 01_21_3k A 2026_134_D | 3k | 1 | Probe 1 | 3PBV 01_21_3k A 2026_134_D.xls | 208 | 2.080992 | 304.4426
3PBV 01_21_3k A 2026_134_D | 3k | 1 | Probe 1 | 3PBV 01_21_3k A 2026_134_D.xls | 209 | 2.091129 | 304.681
3PBV 01_21_3k A 2026_134_D | 3k | 1 | Probe 1 | 3PBV 01_21_3k A 2026_134_D.xls | 210 | 2.101286 | 305.0451
3PBV 01_21_3k A 2026_134_D | 3k | 1 | Probe 1 | 3PBV 01_21_3k A 2026_134_D.xls | 211 | 2.111433 | 305.4084
3PBV 01_21_3k A 2026_134_D | 3k | 1 | Probe 1 | 3PBV 01_21_3k A 2026_134_D.xls | 212 | 2.121558 | 305.7929
3PBV 01_21_3k A 2026_134_D | 3k | 1 | Probe 1 | 3PBV 01_21_3k A 2026_134_D.xls | 213 | 2.131609 | 305.8919
3PBV 01_21_3k A 2026_134_D | 3k | 1 | Probe 1 | 3PBV 01_21_3k A 2026_134_D.xls | 214 | 2.141734 | 304.4392
3PBV 01_21_3k A 2026_134_D | 3k | 1 | Probe 1 | 3PBV 01_21_3k A 2026_134_D.xls | 215 | 2.151818 | 295.8967
3PBV 01_21_3k A 2026_134_D | 3k | 1 | Probe 1 | 3PBV 01_21_3k A 2026_134_D.xls | 216 | 2.16189 | 288.6878
3PBV 01_21_3k A 2026_134_D | 3k | 1 | Probe 1 | 3PBV 01_21_3k A 2026_134_D.xls | 217 | 2.171918 | 284.9081
3PBV 01_21_3k A 2026_134_D | 3k | 1 | Probe 1 | 3PBV 01_21_3k A 2026_134_D.xls | 218 | 2.182055 | 280.0463
3PBV 01_21_3k A 2026_134_D | 3k | 1 | Probe 1 | 3PBV 01_21_3k A 2026_134_D.xls | 219 | 2.192094 | 275.523
3PBV 01_21_3k A 2026_134_D | 3k | 1 | Probe 1 | 3PBV 01_21_3k A 2026_134_D.xls | 220 | 2.202123 | 272.6251
3PBV 01_21_3k A 2026_134_D | 3k | 1 | Probe 1 | 3PBV 01_21_3k A 2026_134_D.xls | 221 | 2.212217 | 270.4582
3PBV 01_21_3k A 2026_134_D | 3k | 1 | Probe 1 | 3PBV 01_21_3k A 2026_134_D.xls | 222 | 2.222321 | 267.722
3PBV 01_21_3k A 2026_134_D | 3k | 1 | Probe 1 | 3PBV 01_21_3k A 2026_134_D.xls | 223 | 2.232372 | 266.1375
3PBV 01_21_3k A 2026_134_D | 3k | 1 | Probe 1 | 3PBV 01_21_3k A 2026_134_D.xls | 224 | 2.242519 | 265.087
3PBV 01_21_3k A 2026_134_D | 3k | 1 | Probe 1 | 3PBV 01_21_3k A 2026_134_D.xls | 225 | 2.252655 | 264.1282
3PBV 01_21_3k A 2026_134_D | 3k | 1 | Probe 1 | 3PBV 01_21_3k A 2026_134_D.xls | 226 | 2.262748 | 262.4379
3PBV 01_21_3k A 2026_134_D | 3k | 1 | Probe 1 | 3PBV 01_21_3k A 2026_134_D.xls | 227 | 2.272906 | 261.7499
3PBV 01_21_3k A 2026_134_D | 3k | 1 | Probe 1 | 3PBV 01_21_3k A 2026_134_D.xls | 228 | 2.283064 | 261.3863
3PBV 01_21_3k A 2026_134_D | 3k | 1 | Probe 1 | 3PBV 01_21_3k A 2026_134_D.xls | 229 | 2.293157 | 261.3185
3PBV 01_21_3k A 2026_134_D | 3k | 1 | Probe 1 | 3PBV 01_21_3k A 2026_134_D.xls | 230 | 2.303283 | 261.3136
3PBV 01_21_3k A 2026_134_D | 3k | 1 | Probe 1 | 3PBV 01_21_3k A 2026_134_D.xls | 231 | 2.313365 | 261.3994
3PBV 01_21_3k A 2026_134_D | 3k | 1 | Probe 1 | 3PBV 01_21_3k A 2026_134_D.xls | 232 | 2.323384 | 261.5655
3PBV 01_21_3k A 2026_134_D | 3k | 1 | Probe 1 | 3PBV 01_21_3k A 2026_134_D.xls | 233 | 2.33352 | 261.8185
3PBV 01_21_3k A 2026_134_D | 3k | 1 | Probe 1 | 3PBV 01_21_3k A 2026_134_D.xls | 234 | 2.343657 | 262.1257
3PBV 01_21_3k A 2026_134_D | 3k | 1 | Probe 1 | 3PBV 01_21_3k A 2026_134_D.xls | 235 | 2.353675 | 262.4032
3PBV 01_21_3k A 2026_134_D | 3k | 1 | Probe 1 | 3PBV 01_21_3k A 2026_134_D.xls | 236 | 2.363769 | 262.7135
3PBV 01_21_3k A 2026_134_D | 3k | 1 | Probe 1 | 3PBV 01_21_3k A 2026_134_D.xls | 237 | 2.373883 | 263.0101
3PBV 01_21_3k A 2026_134_D | 3k | 1 | Probe 1 | 3PBV 01_21_3k A 2026_134_D.xls | 238 | 2.383902 | 263.3955
3PBV 01_21_3k A 2026_134_D | 3k | 1 | Probe 1 | 3PBV 01_21_3k A 2026_134_D.xls | 239 | 2.39392 | 263.7259
3PBV 01_21_3k A 2026_134_D | 3k | 1 | Probe 1 | 3PBV 01_21_3k A 2026_134_D.xls | 240 | 2.404035 | 264.005
3PBV 01_21_3k A 2026_134_D | 3k | 1 | Probe 1 | 3PBV 01_21_3k A 2026_134_D.xls | 241 | 2.414171 | 264.3615
3PBV 01_21_3k A 2026_134_D | 3k | 1 | Probe 1 | 3PBV 01_21_3k A 2026_134_D.xls | 242 | 2.424264 | 264.762
3PBV 01_21_3k A 2026_134_D | 3k | 1 | Probe 1 | 3PBV 01_21_3k A 2026_134_D.xls | 243 | 2.434401 | 265.1241
3PBV 01_21_3k A 2026_134_D | 3k | 1 | Probe 1 | 3PBV 01_21_3k A 2026_134_D.xls | 244 | 2.444516 | 265.444
3PBV 01_21_3k A 2026_134_D | 3k | 1 | Probe 1 | 3PBV 01_21_3k A 2026_134_D.xls | 245 | 2.454641 | 265.77
3PBV 01_21_3k A 2026_134_D | 3k | 1 | Probe 1 | 3PBV 01_21_3k A 2026_134_D.xls | 246 | 2.464788 | 266.1233
3PBV 01_21_3k A 2026_134_D | 3k | 1 | Probe 1 | 3PBV 01_21_3k A 2026_134_D.xls | 247 | 2.474903 | 266.3997
3PBV 01_21_3k A 2026_134_D | 3k | 1 | Probe 1 | 3PBV 01_21_3k A 2026_134_D.xls | 248 | 2.485039 | 266.7384
3PBV 01_21_3k A 2026_134_D | 3k | 1 | Probe 1 | 3PBV 01_21_3k A 2026_134_D.xls | 249 | 2.495068 | 267.004
3PBV 01_21_3k A 2026_134_D | 3k | 1 | Probe 1 | 3PBV 01_21_3k A 2026_134_D.xls | 250 | 2.505162 | 267.3382
3PBV 01_21_3k A 2026_134_D | 3k | 1 | Probe 1 | 3PBV 01_21_3k A 2026_134_D.xls | 251 | 2.51533 | 267.6157
3PBV 01_21_3k A 2026_134_D | 3k | 1 | Probe 1 | 3PBV 01_21_3k A 2026_134_D.xls | 252 | 2.525381 | 267.8868
3PBV 01_21_3k A 2026_134_D | 3k | 1 | Probe 1 | 3PBV 01_21_3k A 2026_134_D.xls | 253 | 2.53541 | 268.0518
3PBV 01_21_3k A 2026_134_D | 3k | 1 | Probe 1 | 3PBV 01_21_3k A 2026_134_D.xls | 254 | 2.545557 | 268.2298
3PBV 01_21_3k A 2026_134_D | 3k | 1 | Probe 1 | 3PBV 01_21_3k A 2026_134_D.xls | 255 | 2.55565 | 268.3651
3PBV 01_21_3k A 2026_134_D | 3k | 1 | Probe 1 | 3PBV 01_21_3k A 2026_134_D.xls | 256 | 2.565765 | 268.4314
3PBV 01_21_3k A 2026_134_D | 3k | 1 | Probe 1 | 3PBV 01_21_3k A 2026_134_D.xls | 257 | 2.575859 | 268.4442
3PBV 01_21_3k A 2026_134_D | 3k | 1 | Probe 1 | 3PBV 01_21_3k A 2026_134_D.xls | 258 | 2.585919 | 268.4883
3PBV 01_21_3k A 2026_134_D | 3k | 1 | Probe 1 | 3PBV 01_21_3k A 2026_134_D.xls | 259 | 2.596056 | 268.5201
3PBV 01_21_3k A 2026_134_D | 3k | 1 | Probe 1 | 3PBV 01_21_3k A 2026_134_D.xls | 260 | 2.606182 | 268.5103
3PBV 01_21_3k A 2026_134_D | 3k | 1 | Probe 1 | 3PBV 01_21_3k A 2026_134_D.xls | 261 | 2.616211 | 268.4833
3PBV 01_21_3k A 2026_134_D | 3k | 1 | Probe 1 | 3PBV 01_21_3k A 2026_134_D.xls | 262 | 2.62625 | 268.3368
3PBV 01_21_3k A 2026_134_D | 3k | 1 | Probe 1 | 3PBV 01_21_3k A 2026_134_D.xls | 263 | 2.636376 | 267.9582
3PBV 01_21_3k A 2026_134_D | 3k | 1 | Probe 1 | 3PBV 01_21_3k A 2026_134_D.xls | 264 | 2.646405 | 267.8261
3PBV 01_21_3k A 2026_134_D | 3k | 2 | Probe 2 | 3PBV 01_21_3k A 2026_134_D.xls | 1 | 0 | 7.070665
3PBV 01_21_3k A 2026_134_D | 3k | 2 | Probe 2 | 3PBV 01_21_3k A 2026_134_D.xls | 2 | 0.01008201 | 8.567574
3PBV 01_21_3k A 2026_134_D | 3k | 2 | Probe 2 | 3PBV 01_21_3k A 2026_134_D.xls | 3 | 0.02023959 | 10.45103
3PBV 01_21_3k A 2026_134_D | 3k | 2 | Probe 2 | 3PBV 01_21_3k A 2026_134_D.xls | 4 | 0.0303123 | 12.27572
3PBV 01_21_3k A 2026_134_D | 3k | 2 | Probe 2 | 3PBV 01_21_3k A 2026_134_D.xls | 5 | 0.0403192 | 14.03696
3PBV 01_21_3k A 2026_134_D | 3k | 2 | Probe 2 | 3PBV 01_21_3k A 2026_134_D.xls | 6 | 0.0504663 | 15.9603
3PBV 01_21_3k A 2026_134_D | 3k | 2 | Probe 2 | 3PBV 01_21_3k A 2026_134_D.xls | 7 | 0.06049514 | 17.83009
3PBV 01_21_3k A 2026_134_D | 3k | 2 | Probe 2 | 3PBV 01_21_3k A 2026_134_D.xls | 8 | 0.07064223 | 19.64609
3PBV 01_21_3k A 2026_134_D | 3k | 2 | Probe 2 | 3PBV 01_21_3k A 2026_134_D.xls | 9 | 0.08073592 | 21.57072
3PBV 01_21_3k A 2026_134_D | 3k | 2 | Probe 2 | 3PBV 01_21_3k A 2026_134_D.xls | 10 | 0.09079719 | 23.43585
3PBV 01_21_3k A 2026_134_D | 3k | 2 | Probe 2 | 3PBV 01_21_3k A 2026_134_D.xls | 11 | 0.1009662 | 25.32349
3PBV 01_21_3k A 2026_134_D | 3k | 2 | Probe 2 | 3PBV 01_21_3k A 2026_134_D.xls | 12 | 0.1111133 | 27.24345
3PBV 01_21_3k A 2026_134_D | 3k | 2 | Probe 2 | 3PBV 01_21_3k A 2026_134_D.xls | 13 | 0.1211746 | 29.08662
3PBV 01_21_3k A 2026_134_D | 3k | 2 | Probe 2 | 3PBV 01_21_3k A 2026_134_D.xls | 14 | 0.1312139 | 30.97884
3PBV 01_21_3k A 2026_134_D | 3k | 2 | Probe 2 | 3PBV 01_21_3k A 2026_134_D.xls | 15 | 0.1412961 | 32.866
3PBV 01_21_3k A 2026_134_D | 3k | 2 | Probe 2 | 3PBV 01_21_3k A 2026_134_D.xls | 16 | 0.1514328 | 34.8391
3PBV 01_21_3k A 2026_134_D | 3k | 2 | Probe 2 | 3PBV 01_21_3k A 2026_134_D.xls | 17 | 0.1614616 | 36.86691
3PBV 01_21_3k A 2026_134_D | 3k | 2 | Probe 2 | 3PBV 01_21_3k A 2026_134_D.xls | 18 | 0.1715553 | 38.83704
3PBV 01_21_3k A 2026_134_D | 3k | 2 | Probe 2 | 3PBV 01_21_3k A 2026_134_D.xls | 19 | 0.1815631 | 40.7451
3PBV 01_21_3k A 2026_134_D | 3k | 2 | Probe 2 | 3PBV 01_21_3k A 2026_134_D.xls | 20 | 0.1916558 | 42.68033
3PBV 01_21_3k A 2026_134_D | 3k | 2 | Probe 2 | 3PBV 01_21_3k A 2026_134_D.xls | 21 | 0.2017715 | 44.70722
3PBV 01_21_3k A 2026_134_D | 3k | 2 | Probe 2 | 3PBV 01_21_3k A 2026_134_D.xls | 22 | 0.2118003 | 46.64696
3PBV 01_21_3k A 2026_134_D | 3k | 2 | Probe 2 | 3PBV 01_21_3k A 2026_134_D.xls | 23 | 0.221893 | 48.64008
3PBV 01_21_3k A 2026_134_D | 3k | 2 | Probe 2 | 3PBV 01_21_3k A 2026_134_D.xls | 24 | 0.2320296 | 50.5803
3PBV 01_21_3k A 2026_134_D | 3k | 2 | Probe 2 | 3PBV 01_21_3k A 2026_134_D.xls | 25 | 0.2420912 | 52.5406
3PBV 01_21_3k A 2026_134_D | 3k | 2 | Probe 2 | 3PBV 01_21_3k A 2026_134_D.xls | 26 | 0.2521525 | 54.485
3PBV 01_21_3k A 2026_134_D | 3k | 2 | Probe 2 | 3PBV 01_21_3k A 2026_134_D.xls | 27 | 0.2622881 | 56.43486
3PBV 01_21_3k A 2026_134_D | 3k | 2 | Probe 2 | 3PBV 01_21_3k A 2026_134_D.xls | 28 | 0.2724037 | 58.41303
3PBV 01_21_3k A 2026_134_D | 3k | 2 | Probe 2 | 3PBV 01_21_3k A 2026_134_D.xls | 29 | 0.2824326 | 60.37126
3PBV 01_21_3k A 2026_134_D | 3k | 2 | Probe 2 | 3PBV 01_21_3k A 2026_134_D.xls | 30 | 0.2864056 | 61.13145
3PBV 01_21_3k A 2026_134_D | 3k | 2 | Probe 2 | 3PBV 01_21_3k A 2026_134_D.xls | 31 | 0.2965412 | 63.04658
3PBV 01_21_3k A 2026_134_D | 3k | 2 | Probe 2 | 3PBV 01_21_3k A 2026_134_D.xls | 32 | 0.3066778 | 64.99789
3PBV 01_21_3k A 2026_134_D | 3k | 2 | Probe 2 | 3PBV 01_21_3k A 2026_134_D.xls | 33 | 0.3168145 | 66.92477
3PBV 01_21_3k A 2026_134_D | 3k | 2 | Probe 2 | 3PBV 01_21_3k A 2026_134_D.xls | 34 | 0.326972 | 68.95303
3PBV 01_21_3k A 2026_134_D | 3k | 2 | Probe 2 | 3PBV 01_21_3k A 2026_134_D.xls | 35 | 0.3370009 | 70.8725
3PBV 01_21_3k A 2026_134_D | 3k | 2 | Probe 2 | 3PBV 01_21_3k A 2026_134_D.xls | 36 | 0.3470946 | 72.7595
3PBV 01_21_3k A 2026_134_D | 3k | 2 | Probe 2 | 3PBV 01_21_3k A 2026_134_D.xls | 37 | 0.3571024 | 74.75535
3PBV 01_21_3k A 2026_134_D | 3k | 2 | Probe 2 | 3PBV 01_21_3k A 2026_134_D.xls | 38 | 0.3671418 | 76.71012
3PBV 01_21_3k A 2026_134_D | 3k | 2 | Probe 2 | 3PBV 01_21_3k A 2026_134_D.xls | 39 | 0.3772784 | 78.64262
3PBV 01_21_3k A 2026_134_D | 3k | 2 | Probe 2 | 3PBV 01_21_3k A 2026_134_D.xls | 40 | 0.3873072 | 80.60495
3PBV 01_21_3k A 2026_134_D | 3k | 2 | Probe 2 | 3PBV 01_21_3k A 2026_134_D.xls | 41 | 0.397358 | 82.55458
3PBV 01_21_3k A 2026_134_D | 3k | 2 | Probe 2 | 3PBV 01_21_3k A 2026_134_D.xls | 42 | 0.4074834 | 84.54158
3PBV 01_21_3k A 2026_134_D | 3k | 2 | Probe 2 | 3PBV 01_21_3k A 2026_134_D.xls | 43 | 0.4175771 | 86.52513
3PBV 01_21_3k A 2026_134_D | 3k | 2 | Probe 2 | 3PBV 01_21_3k A 2026_134_D.xls | 44 | 0.4276488 | 88.43375
3PBV 01_21_3k A 2026_134_D | 3k | 2 | Probe 2 | 3PBV 01_21_3k A 2026_134_D.xls | 45 | 0.4377959 | 90.43926
3PBV 01_21_3k A 2026_134_D | 3k | 2 | Probe 2 | 3PBV 01_21_3k A 2026_134_D.xls | 46 | 0.4479106 | 92.43922
3PBV 01_21_3k A 2026_134_D | 3k | 2 | Probe 2 | 3PBV 01_21_3k A 2026_134_D.xls | 47 | 0.4579614 | 94.36207
3PBV 01_21_3k A 2026_134_D | 3k | 2 | Probe 2 | 3PBV 01_21_3k A 2026_134_D.xls | 48 | 0.4680226 | 96.35985
3PBV 01_21_3k A 2026_134_D | 3k | 2 | Probe 2 | 3PBV 01_21_3k A 2026_134_D.xls | 49 | 0.4781478 | 98.2782
3PBV 01_21_3k A 2026_134_D | 3k | 2 | Probe 2 | 3PBV 01_21_3k A 2026_134_D.xls | 50 | 0.4881986 | 100.2421
3PBV 01_21_3k A 2026_134_D | 3k | 2 | Probe 2 | 3PBV 01_21_3k A 2026_134_D.xls | 51 | 0.4983557 | 102.269
3PBV 01_21_3k A 2026_134_D | 3k | 2 | Probe 2 | 3PBV 01_21_3k A 2026_134_D.xls | 52 | 0.5084389 | 104.2362
3PBV 01_21_3k A 2026_134_D | 3k | 2 | Probe 2 | 3PBV 01_21_3k A 2026_134_D.xls | 53 | 0.5185965 | 106.1887
3PBV 01_21_3k A 2026_134_D | 3k | 2 | Probe 2 | 3PBV 01_21_3k A 2026_134_D.xls | 54 | 0.5286368 | 108.1515
3PBV 01_21_3k A 2026_134_D | 3k | 2 | Probe 2 | 3PBV 01_21_3k A 2026_134_D.xls | 55 | 0.5387514 | 110.0762
3PBV 01_21_3k A 2026_134_D | 3k | 2 | Probe 2 | 3PBV 01_21_3k A 2026_134_D.xls | 56 | 0.548888 | 112.1433
3PBV 01_21_3k A 2026_134_D | 3k | 2 | Probe 2 | 3PBV 01_21_3k A 2026_134_D.xls | 57 | 0.5590351 | 114.0716
3PBV 01_21_3k A 2026_134_D | 3k | 2 | Probe 2 | 3PBV 01_21_3k A 2026_134_D.xls | 58 | 0.5691927 | 116.0085
3PBV 01_21_3k A 2026_134_D | 3k | 2 | Probe 2 | 3PBV 01_21_3k A 2026_134_D.xls | 59 | 0.5792962 | 117.9797
3PBV 01_21_3k A 2026_134_D | 3k | 2 | Probe 2 | 3PBV 01_21_3k A 2026_134_D.xls | 60 | 0.5893365 | 119.9719
3PBV 01_21_3k A 2026_134_D | 3k | 2 | Probe 2 | 3PBV 01_21_3k A 2026_134_D.xls | 61 | 0.5994617 | 121.9353
3PBV 01_21_3k A 2026_134_D | 3k | 2 | Probe 2 | 3PBV 01_21_3k A 2026_134_D.xls | 62 | 0.6095773 | 123.9723
3PBV 01_21_3k A 2026_134_D | 3k | 2 | Probe 2 | 3PBV 01_21_3k A 2026_134_D.xls | 63 | 0.6196386 | 125.9202
3PBV 01_21_3k A 2026_134_D | 3k | 2 | Probe 2 | 3PBV 01_21_3k A 2026_134_D.xls | 64 | 0.629656 | 127.917
3PBV 01_21_3k A 2026_134_D | 3k | 2 | Probe 2 | 3PBV 01_21_3k A 2026_134_D.xls | 65 | 0.6397601 | 129.9065
3PBV 01_21_3k A 2026_134_D | 3k | 2 | Probe 2 | 3PBV 01_21_3k A 2026_134_D.xls | 66 | 0.6498109 | 131.8579
3PBV 01_21_3k A 2026_134_D | 3k | 2 | Probe 2 | 3PBV 01_21_3k A 2026_134_D.xls | 67 | 0.659851 | 133.8427
3PBV 01_21_3k A 2026_134_D | 3k | 2 | Probe 2 | 3PBV 01_21_3k A 2026_134_D.xls | 68 | 0.6699656 | 135.8136
3PBV 01_21_3k A 2026_134_D | 3k | 2 | Probe 2 | 3PBV 01_21_3k A 2026_134_D.xls | 69 | 0.6800698 | 137.8355
3PBV 01_21_3k A 2026_134_D | 3k | 2 | Probe 2 | 3PBV 01_21_3k A 2026_134_D.xls | 70 | 0.690152 | 139.7727
3PBV 01_21_3k A 2026_134_D | 3k | 2 | Probe 2 | 3PBV 01_21_3k A 2026_134_D.xls | 71 | 0.7002562 | 141.7513
3PBV 01_21_3k A 2026_134_D | 3k | 2 | Probe 2 | 3PBV 01_21_3k A 2026_134_D.xls | 72 | 0.7103928 | 143.7688
3PBV 01_21_3k A 2026_134_D | 3k | 2 | Probe 2 | 3PBV 01_21_3k A 2026_134_D.xls | 73 | 0.7204865 | 145.7474
3PBV 01_21_3k A 2026_134_D | 3k | 2 | Probe 2 | 3PBV 01_21_3k A 2026_134_D.xls | 74 | 0.7305154 | 147.6654
3PBV 01_21_3k A 2026_134_D | 3k | 2 | Probe 2 | 3PBV 01_21_3k A 2026_134_D.xls | 75 | 0.7406304 | 149.6577
3PBV 01_21_3k A 2026_134_D | 3k | 2 | Probe 2 | 3PBV 01_21_3k A 2026_134_D.xls | 76 | 0.7507127 | 151.6381
3PBV 01_21_3k A 2026_134_D | 3k | 2 | Probe 2 | 3PBV 01_21_3k A 2026_134_D.xls | 77 | 0.7608598 | 153.6105
3PBV 01_21_3k A 2026_134_D | 3k | 2 | Probe 2 | 3PBV 01_21_3k A 2026_134_D.xls | 78 | 0.7709315 | 155.6226
3PBV 01_21_3k A 2026_134_D | 3k | 2 | Probe 2 | 3PBV 01_21_3k A 2026_134_D.xls | 79 | 0.7809499 | 157.6255
3PBV 01_21_3k A 2026_134_D | 3k | 2 | Probe 2 | 3PBV 01_21_3k A 2026_134_D.xls | 80 | 0.7909682 | 159.5277
3PBV 01_21_3k A 2026_134_D | 3k | 2 | Probe 2 | 3PBV 01_21_3k A 2026_134_D.xls | 81 | 0.8010724 | 161.5526
3PBV 01_21_3k A 2026_134_D | 3k | 2 | Probe 2 | 3PBV 01_21_3k A 2026_134_D.xls | 82 | 0.8110908 | 163.5114
3PBV 01_21_3k A 2026_134_D | 3k | 2 | Probe 2 | 3PBV 01_21_3k A 2026_134_D.xls | 83 | 0.8211625 | 165.5472
3PBV 01_21_3k A 2026_134_D | 3k | 2 | Probe 2 | 3PBV 01_21_3k A 2026_134_D.xls | 84 | 0.8312668 | 167.4961
3PBV 01_21_3k A 2026_134_D | 3k | 2 | Probe 2 | 3PBV 01_21_3k A 2026_134_D.xls | 85 | 0.8412957 | 169.455
3PBV 01_21_3k A 2026_134_D | 3k | 2 | Probe 2 | 3PBV 01_21_3k A 2026_134_D.xls | 86 | 0.8513569 | 171.4634
3PBV 01_21_3k A 2026_134_D | 3k | 2 | Probe 2 | 3PBV 01_21_3k A 2026_134_D.xls | 87 | 0.8614716 | 173.439
3PBV 01_21_3k A 2026_134_D | 3k | 2 | Probe 2 | 3PBV 01_21_3k A 2026_134_D.xls | 88 | 0.8715872 | 175.3996
3PBV 01_21_3k A 2026_134_D | 3k | 2 | Probe 2 | 3PBV 01_21_3k A 2026_134_D.xls | 89 | 0.881637 | 177.3945
3PBV 01_21_3k A 2026_134_D | 3k | 2 | Probe 2 | 3PBV 01_21_3k A 2026_134_D.xls | 90 | 0.8916449 | 179.3012
3PBV 01_21_3k A 2026_134_D | 3k | 2 | Probe 2 | 3PBV 01_21_3k A 2026_134_D.xls | 91 | 0.9017596 | 181.2829
3PBV 01_21_3k A 2026_134_D | 3k | 2 | Probe 2 | 3PBV 01_21_3k A 2026_134_D.xls | 92 | 0.9118527 | 183.2537
3PBV 01_21_3k A 2026_134_D | 3k | 2 | Probe 2 | 3PBV 01_21_3k A 2026_134_D.xls | 93 | 0.9218605 | 185.1506
3PBV 01_21_3k A 2026_134_D | 3k | 2 | Probe 2 | 3PBV 01_21_3k A 2026_134_D.xls | 94 | 0.9319857 | 187.247
3PBV 01_21_3k A 2026_134_D | 3k | 2 | Probe 2 | 3PBV 01_21_3k A 2026_134_D.xls | 95 | 0.9419935 | 189.2181
3PBV 01_21_3k A 2026_134_D | 3k | 2 | Probe 2 | 3PBV 01_21_3k A 2026_134_D.xls | 96 | 0.9521196 | 191.1703
3PBV 01_21_3k A 2026_134_D | 3k | 2 | Probe 2 | 3PBV 01_21_3k A 2026_134_D.xls | 97 | 0.9622343 | 193.1579
3PBV 01_21_3k A 2026_134_D | 3k | 2 | Probe 2 | 3PBV 01_21_3k A 2026_134_D.xls | 98 | 0.9722412 | 195.1251
3PBV 01_21_3k A 2026_134_D | 3k | 2 | Probe 2 | 3PBV 01_21_3k A 2026_134_D.xls | 99 | 0.982292 | 197.118
3PBV 01_21_3k A 2026_134_D | 3k | 2 | Probe 2 | 3PBV 01_21_3k A 2026_134_D.xls | 100 | 0.9924393 | 199.0879
3PBV 01_21_3k A 2026_134_D | 3k | 2 | Probe 2 | 3PBV 01_21_3k A 2026_134_D.xls | 101 | 1.002458 | 201.0125
3PBV 01_21_3k A 2026_134_D | 3k | 2 | Probe 2 | 3PBV 01_21_3k A 2026_134_D.xls | 102 | 1.01255 | 203.015
3PBV 01_21_3k A 2026_134_D | 3k | 2 | Probe 2 | 3PBV 01_21_3k A 2026_134_D.xls | 103 | 1.022677 | 204.9887
3PBV 01_21_3k A 2026_134_D | 3k | 2 | Probe 2 | 3PBV 01_21_3k A 2026_134_D.xls | 104 | 1.032748 | 206.9629
3PBV 01_21_3k A 2026_134_D | 3k | 2 | Probe 2 | 3PBV 01_21_3k A 2026_134_D.xls | 105 | 1.042842 | 208.9166
3PBV 01_21_3k A 2026_134_D | 3k | 2 | Probe 2 | 3PBV 01_21_3k A 2026_134_D.xls | 106 | 1.052967 | 210.9355
3PBV 01_21_3k A 2026_134_D | 3k | 2 | Probe 2 | 3PBV 01_21_3k A 2026_134_D.xls | 107 | 1.063093 | 212.877
3PBV 01_21_3k A 2026_134_D | 3k | 2 | Probe 2 | 3PBV 01_21_3k A 2026_134_D.xls | 108 | 1.073133 | 214.8881
3PBV 01_21_3k A 2026_134_D | 3k | 2 | Probe 2 | 3PBV 01_21_3k A 2026_134_D.xls | 109 | 1.08314 | 216.7798
3PBV 01_21_3k A 2026_134_D | 3k | 2 | Probe 2 | 3PBV 01_21_3k A 2026_134_D.xls | 110 | 1.093277 | 218.7938
3PBV 01_21_3k A 2026_134_D | 3k | 2 | Probe 2 | 3PBV 01_21_3k A 2026_134_D.xls | 111 | 1.103338 | 220.7194
3PBV 01_21_3k A 2026_134_D | 3k | 2 | Probe 2 | 3PBV 01_21_3k A 2026_134_D.xls | 112 | 1.113474 | 222.7069
3PBV 01_21_3k A 2026_134_D | 3k | 2 | Probe 2 | 3PBV 01_21_3k A 2026_134_D.xls | 113 | 1.123579 | 224.69
3PBV 01_21_3k A 2026_134_D | 3k | 2 | Probe 2 | 3PBV 01_21_3k A 2026_134_D.xls | 114 | 1.133586 | 226.6131
3PBV 01_21_3k A 2026_134_D | 3k | 2 | Probe 2 | 3PBV 01_21_3k A 2026_134_D.xls | 115 | 1.143636 | 228.5833
3PBV 01_21_3k A 2026_134_D | 3k | 2 | Probe 2 | 3PBV 01_21_3k A 2026_134_D.xls | 116 | 1.153773 | 230.5452
3PBV 01_21_3k A 2026_134_D | 3k | 2 | Probe 2 | 3PBV 01_21_3k A 2026_134_D.xls | 117 | 1.16378 | 232.4663
3PBV 01_21_3k A 2026_134_D | 3k | 2 | Probe 2 | 3PBV 01_21_3k A 2026_134_D.xls | 118 | 1.173863 | 234.4301
3PBV 01_21_3k A 2026_134_D | 3k | 2 | Probe 2 | 3PBV 01_21_3k A 2026_134_D.xls | 119 | 1.18401 | 236.4308
3PBV 01_21_3k A 2026_134_D | 3k | 2 | Probe 2 | 3PBV 01_21_3k A 2026_134_D.xls | 120 | 1.194135 | 238.3516
3PBV 01_21_3k A 2026_134_D | 3k | 2 | Probe 2 | 3PBV 01_21_3k A 2026_134_D.xls | 121 | 1.204186 | 240.3338
3PBV 01_21_3k A 2026_134_D | 3k | 2 | Probe 2 | 3PBV 01_21_3k A 2026_134_D.xls | 122 | 1.214311 | 242.2693
3PBV 01_21_3k A 2026_134_D | 3k | 2 | Probe 2 | 3PBV 01_21_3k A 2026_134_D.xls | 123 | 1.224415 | 244.1887
3PBV 01_21_3k A 2026_134_D | 3k | 2 | Probe 2 | 3PBV 01_21_3k A 2026_134_D.xls | 124 | 1.234456 | 246.1082
3PBV 01_21_3k A 2026_134_D | 3k | 2 | Probe 2 | 3PBV 01_21_3k A 2026_134_D.xls | 125 | 1.244635 | 248.0606
3PBV 01_21_3k A 2026_134_D | 3k | 2 | Probe 2 | 3PBV 01_21_3k A 2026_134_D.xls | 126 | 1.254718 | 250.0663
3PBV 01_21_3k A 2026_134_D | 3k | 2 | Probe 2 | 3PBV 01_21_3k A 2026_134_D.xls | 127 | 1.264822 | 252.0068
3PBV 01_21_3k A 2026_134_D | 3k | 2 | Probe 2 | 3PBV 01_21_3k A 2026_134_D.xls | 128 | 1.27484 | 253.8799
3PBV 01_21_3k A 2026_134_D | 3k | 2 | Probe 2 | 3PBV 01_21_3k A 2026_134_D.xls | 129 | 1.284965 | 255.8747
3PBV 01_21_3k A 2026_134_D | 3k | 2 | Probe 2 | 3PBV 01_21_3k A 2026_134_D.xls | 130 | 1.295134 | 257.8539
3PBV 01_21_3k A 2026_134_D | 3k | 2 | Probe 2 | 3PBV 01_21_3k A 2026_134_D.xls | 131 | 1.305152 | 259.733
3PBV 01_21_3k A 2026_134_D | 3k | 2 | Probe 2 | 3PBV 01_21_3k A 2026_134_D.xls | 132 | 1.315267 | 261.6946
3PBV 01_21_3k A 2026_134_D | 3k | 2 | Probe 2 | 3PBV 01_21_3k A 2026_134_D.xls | 133 | 1.325403 | 263.6127
3PBV 01_21_3k A 2026_134_D | 3k | 2 | Probe 2 | 3PBV 01_21_3k A 2026_134_D.xls | 134 | 1.335519 | 265.5345
3PBV 01_21_3k A 2026_134_D | 3k | 2 | Probe 2 | 3PBV 01_21_3k A 2026_134_D.xls | 135 | 1.345666 | 267.4776
3PBV 01_21_3k A 2026_134_D | 3k | 2 | Probe 2 | 3PBV 01_21_3k A 2026_134_D.xls | 136 | 1.355801 | 269.3851
3PBV 01_21_3k A 2026_134_D | 3k | 2 | Probe 2 | 3PBV 01_21_3k A 2026_134_D.xls | 137 | 1.365885 | 271.3309
3PBV 01_21_3k A 2026_134_D | 3k | 2 | Probe 2 | 3PBV 01_21_3k A 2026_134_D.xls | 138 | 1.375989 | 273.2456
3PBV 01_21_3k A 2026_134_D | 3k | 2 | Probe 2 | 3PBV 01_21_3k A 2026_134_D.xls | 139 | 1.386082 | 275.0974
3PBV 01_21_3k A 2026_134_D | 3k | 2 | Probe 2 | 3PBV 01_21_3k A 2026_134_D.xls | 140 | 1.396132 | 277.0353
3PBV 01_21_3k A 2026_134_D | 3k | 2 | Probe 2 | 3PBV 01_21_3k A 2026_134_D.xls | 141 | 1.406258 | 278.9519
3PBV 01_21_3k A 2026_134_D | 3k | 2 | Probe 2 | 3PBV 01_21_3k A 2026_134_D.xls | 142 | 1.416395 | 280.7937
3PBV 01_21_3k A 2026_134_D | 3k | 2 | Probe 2 | 3PBV 01_21_3k A 2026_134_D.xls | 143 | 1.426467 | 282.818
3PBV 01_21_3k A 2026_134_D | 3k | 2 | Probe 2 | 3PBV 01_21_3k A 2026_134_D.xls | 144 | 1.436516 | 284.6785
3PBV 01_21_3k A 2026_134_D | 3k | 2 | Probe 2 | 3PBV 01_21_3k A 2026_134_D.xls | 145 | 1.446653 | 286.5671
3PBV 01_21_3k A 2026_134_D | 3k | 2 | Probe 2 | 3PBV 01_21_3k A 2026_134_D.xls | 146 | 1.456671 | 288.4529
3PBV 01_21_3k A 2026_134_D | 3k | 2 | Probe 2 | 3PBV 01_21_3k A 2026_134_D.xls | 147 | 1.466712 | 290.3603
3PBV 01_21_3k A 2026_134_D | 3k | 2 | Probe 2 | 3PBV 01_21_3k A 2026_134_D.xls | 148 | 1.476783 | 292.2555
3PBV 01_21_3k A 2026_134_D | 3k | 2 | Probe 2 | 3PBV 01_21_3k A 2026_134_D.xls | 149 | 1.486941 | 294.1444
3PBV 01_21_3k A 2026_134_D | 3k | 2 | Probe 2 | 3PBV 01_21_3k A 2026_134_D.xls | 150 | 1.496992 | 296.0313
3PBV 01_21_3k A 2026_134_D | 3k | 2 | Probe 2 | 3PBV 01_21_3k A 2026_134_D.xls | 151 | 1.507139 | 297.9161
3PBV 01_21_3k A 2026_134_D | 3k | 2 | Probe 2 | 3PBV 01_21_3k A 2026_134_D.xls | 152 | 1.517221 | 299.8346
3PBV 01_21_3k A 2026_134_D | 3k | 2 | Probe 2 | 3PBV 01_21_3k A 2026_134_D.xls | 153 | 1.527347 | 301.6741
3PBV 01_21_3k A 2026_134_D | 3k | 2 | Probe 2 | 3PBV 01_21_3k A 2026_134_D.xls | 154 | 1.537505 | 303.5677
3PBV 01_21_3k A 2026_134_D | 3k | 2 | Probe 2 | 3PBV 01_21_3k A 2026_134_D.xls | 155 | 1.547619 | 305.4326
3PBV 01_21_3k A 2026_134_D | 3k | 2 | Probe 2 | 3PBV 01_21_3k A 2026_134_D.xls | 156 | 1.557638 | 307.2412
3PBV 01_21_3k A 2026_134_D | 3k | 2 | Probe 2 | 3PBV 01_21_3k A 2026_134_D.xls | 157 | 1.567774 | 309.0845
3PBV 01_21_3k A 2026_134_D | 3k | 2 | Probe 2 | 3PBV 01_21_3k A 2026_134_D.xls | 158 | 1.577911 | 310.9824
3PBV 01_21_3k A 2026_134_D | 3k | 2 | Probe 2 | 3PBV 01_21_3k A 2026_134_D.xls | 159 | 1.58795 | 312.7736
3PBV 01_21_3k A 2026_134_D | 3k | 2 | Probe 2 | 3PBV 01_21_3k A 2026_134_D.xls | 160 | 1.598011 | 314.6472
3PBV 01_21_3k A 2026_134_D | 3k | 2 | Probe 2 | 3PBV 01_21_3k A 2026_134_D.xls | 161 | 1.608137 | 316.5039
3PBV 01_21_3k A 2026_134_D | 3k | 2 | Probe 2 | 3PBV 01_21_3k A 2026_134_D.xls | 162 | 1.618155 | 316.4467
3PBV 01_21_3k A 2026_134_D | 3k | 2 | Probe 2 | 3PBV 01_21_3k A 2026_134_D.xls | 163 | 1.628238 | 317.9969
3PBV 01_21_3k A 2026_134_D | 3k | 2 | Probe 2 | 3PBV 01_21_3k A 2026_134_D.xls | 164 | 1.638353 | 319.7573
3PBV 01_21_3k A 2026_134_D | 3k | 2 | Probe 2 | 3PBV 01_21_3k A 2026_134_D.xls | 165 | 1.648414 | 321.5564
3PBV 01_21_3k A 2026_134_D | 3k | 2 | Probe 2 | 3PBV 01_21_3k A 2026_134_D.xls | 166 | 1.658486 | 323.2638
3PBV 01_21_3k A 2026_134_D | 3k | 2 | Probe 2 | 3PBV 01_21_3k A 2026_134_D.xls | 167 | 1.668579 | 322.753
3PBV 01_21_3k A 2026_134_D | 3k | 2 | Probe 2 | 3PBV 01_21_3k A 2026_134_D.xls | 168 | 1.678716 | 321.5564
3PBV 01_21_3k A 2026_134_D | 3k | 2 | Probe 2 | 3PBV 01_21_3k A 2026_134_D.xls | 169 | 1.688766 | 322.8799
3PBV 01_21_3k A 2026_134_D | 3k | 2 | Probe 2 | 3PBV 01_21_3k A 2026_134_D.xls | 170 | 1.698817 | 322.8834
3PBV 01_21_3k A 2026_134_D | 3k | 2 | Probe 2 | 3PBV 01_21_3k A 2026_134_D.xls | 171 | 1.708964 | 324.2822
3PBV 01_21_3k A 2026_134_D | 3k | 2 | Probe 2 | 3PBV 01_21_3k A 2026_134_D.xls | 172 | 1.719025 | 325.8319
3PBV 01_21_3k A 2026_134_D | 3k | 2 | Probe 2 | 3PBV 01_21_3k A 2026_134_D.xls | 173 | 1.729172 | 327.4006
3PBV 01_21_3k A 2026_134_D | 3k | 2 | Probe 2 | 3PBV 01_21_3k A 2026_134_D.xls | 174 | 1.739276 | 326.2072
3PBV 01_21_3k A 2026_134_D | 3k | 2 | Probe 2 | 3PBV 01_21_3k A 2026_134_D.xls | 175 | 1.749434 | 326.4014
3PBV 01_21_3k A 2026_134_D | 3k | 2 | Probe 2 | 3PBV 01_21_3k A 2026_134_D.xls | 176 | 1.759484 | 326.5497
3PBV 01_21_3k A 2026_134_D | 3k | 2 | Probe 2 | 3PBV 01_21_3k A 2026_134_D.xls | 177 | 1.7696 | 327.0232
3PBV 01_21_3k A 2026_134_D | 3k | 2 | Probe 2 | 3PBV 01_21_3k A 2026_134_D.xls | 178 | 1.779757 | 325.3354
3PBV 01_21_3k A 2026_134_D | 3k | 2 | Probe 2 | 3PBV 01_21_3k A 2026_134_D.xls | 179 | 1.789882 | 326.097
3PBV 01_21_3k A 2026_134_D | 3k | 2 | Probe 2 | 3PBV 01_21_3k A 2026_134_D.xls | 180 | 1.799987 | 321.473
3PBV 01_21_3k A 2026_134_D | 3k | 2 | Probe 2 | 3PBV 01_21_3k A 2026_134_D.xls | 181 | 1.810134 | 317.7162
3PBV 01_21_3k A 2026_134_D | 3k | 2 | Probe 2 | 3PBV 01_21_3k A 2026_134_D.xls | 182 | 1.820174 | 317.1729
3PBV 01_21_3k A 2026_134_D | 3k | 2 | Probe 2 | 3PBV 01_21_3k A 2026_134_D.xls | 183 | 1.830245 | 316.9202
3PBV 01_21_3k A 2026_134_D | 3k | 2 | Probe 2 | 3PBV 01_21_3k A 2026_134_D.xls | 184 | 1.840392 | 311.2157
3PBV 01_21_3k A 2026_134_D | 3k | 2 | Probe 2 | 3PBV 01_21_3k A 2026_134_D.xls | 185 | 1.850433 | 307.2634
3PBV 01_21_3k A 2026_134_D | 3k | 2 | Probe 2 | 3PBV 01_21_3k A 2026_134_D.xls | 186 | 1.860451 | 305.2551
3PBV 01_21_3k A 2026_134_D | 3k | 2 | Probe 2 | 3PBV 01_21_3k A 2026_134_D.xls | 187 | 1.870598 | 302.2309
3PBV 01_21_3k A 2026_134_D | 3k | 2 | Probe 2 | 3PBV 01_21_3k A 2026_134_D.xls | 188 | 1.88068 | 291.482
3PBV 01_21_3k A 2026_134_D | 3k | 2 | Probe 2 | 3PBV 01_21_3k A 2026_134_D.xls | 189 | 1.890731 | 288.3078
3PBV 01_21_3k A 2026_134_D | 3k | 2 | Probe 2 | 3PBV 01_21_3k A 2026_134_D.xls | 190 | 1.900813 | 286.6464
3PBV 01_21_3k A 2026_134_D | 3k | 2 | Probe 2 | 3PBV 01_21_3k A 2026_134_D.xls | 191 | 1.91095 | 284.6342
3PBV 01_21_3k A 2026_134_D | 3k | 2 | Probe 2 | 3PBV 01_21_3k A 2026_134_D.xls | 192 | 1.920969 | 282.4067
3PBV 01_21_3k A 2026_134_D | 3k | 2 | Probe 2 | 3PBV 01_21_3k A 2026_134_D.xls | 193 | 1.931094 | 280.2062
3PBV 01_21_3k A 2026_134_D | 3k | 2 | Probe 2 | 3PBV 01_21_3k A 2026_134_D.xls | 194 | 1.941241 | 278.6477
3PBV 01_21_3k A 2026_134_D | 3k | 2 | Probe 2 | 3PBV 01_21_3k A 2026_134_D.xls | 195 | 1.951324 | 276.6527
3PBV 01_21_3k A 2026_134_D | 3k | 2 | Probe 2 | 3PBV 01_21_3k A 2026_134_D.xls | 196 | 1.961482 | 275.4331
3PBV 01_21_3k A 2026_134_D | 3k | 2 | Probe 2 | 3PBV 01_21_3k A 2026_134_D.xls | 197 | 1.971618 | 274.4992
3PBV 01_21_3k A 2026_134_D | 3k | 2 | Probe 2 | 3PBV 01_21_3k A 2026_134_D.xls | 198 | 1.981711 | 273.8272
3PBV 01_21_3k A 2026_134_D | 3k | 2 | Probe 2 | 3PBV 01_21_3k A 2026_134_D.xls | 199 | 1.991827 | 273.3058
3PBV 01_21_3k A 2026_134_D | 3k | 2 | Probe 2 | 3PBV 01_21_3k A 2026_134_D.xls | 200 | 2.001909 | 272.8371
3PBV 01_21_3k A 2026_134_D | 3k | 2 | Probe 2 | 3PBV 01_21_3k A 2026_134_D.xls | 201 | 2.01196 | 272.4731
3PBV 01_21_3k A 2026_134_D | 3k | 2 | Probe 2 | 3PBV 01_21_3k A 2026_134_D.xls | 202 | 2.022107 | 272.0918
3PBV 01_21_3k A 2026_134_D | 3k | 2 | Probe 2 | 3PBV 01_21_3k A 2026_134_D.xls | 203 | 2.032114 | 271.7698
3PBV 01_21_3k A 2026_134_D | 3k | 2 | Probe 2 | 3PBV 01_21_3k A 2026_134_D.xls | 204 | 2.042272 | 271.6039
3PBV 01_21_3k A 2026_134_D | 3k | 2 | Probe 2 | 3PBV 01_21_3k A 2026_134_D.xls | 205 | 2.052365 | 271.4983
3PBV 01_21_3k A 2026_134_D | 3k | 2 | Probe 2 | 3PBV 01_21_3k A 2026_134_D.xls | 206 | 2.062501 | 271.3804
3PBV 01_21_3k A 2026_134_D | 3k | 2 | Probe 2 | 3PBV 01_21_3k A 2026_134_D.xls | 207 | 2.072659 | 271.3704
3PBV 01_21_3k A 2026_134_D | 3k | 2 | Probe 2 | 3PBV 01_21_3k A 2026_134_D.xls | 208 | 2.082677 | 271.2366
3PBV 01_21_3k A 2026_134_D | 3k | 2 | Probe 2 | 3PBV 01_21_3k A 2026_134_D.xls | 209 | 2.092782 | 270.952
3PBV 01_21_3k A 2026_134_D | 3k | 2 | Probe 2 | 3PBV 01_21_3k A 2026_134_D.xls | 210 | 2.102929 | 270.775
3PBV 01_21_3k A 2026_134_D | 3k | 2 | Probe 2 | 3PBV 01_21_3k A 2026_134_D.xls | 211 | 2.113108 | 270.7022
3PBV 01_21_3k A 2026_134_D | 3k | 2 | Probe 2 | 3PBV 01_21_3k A 2026_134_D.xls | 212 | 2.123116 | 270.7497
3PBV 01_21_3k A 2026_134_D | 3k | 2 | Probe 2 | 3PBV 01_21_3k A 2026_134_D.xls | 213 | 2.133219 | 270.8758
3PBV 01_21_3k A 2026_134_D | 3k | 2 | Probe 2 | 3PBV 01_21_3k A 2026_134_D.xls | 214 | 2.143345 | 271.0177
3PBV 01_21_3k A 2026_134_D | 3k | 2 | Probe 2 | 3PBV 01_21_3k A 2026_134_D.xls | 215 | 2.153374 | 271.1663
3PBV 01_21_3k A 2026_134_D | 3k | 2 | Probe 2 | 3PBV 01_21_3k A 2026_134_D.xls | 216 | 2.163468 | 271.1932
3PBV 01_21_3k A 2026_134_D | 3k | 2 | Probe 2 | 3PBV 01_21_3k A 2026_134_D.xls | 217 | 2.173497 | 271.35
3PBV 01_21_3k A 2026_134_D | 3k | 2 | Probe 2 | 3PBV 01_21_3k A 2026_134_D.xls | 218 | 2.183654 | 271.5033
3PBV 01_21_3k A 2026_134_D | 3k | 2 | Probe 2 | 3PBV 01_21_3k A 2026_134_D.xls | 219 | 2.193748 | 271.7253
3PBV 01_21_3k A 2026_134_D | 3k | 2 | Probe 2 | 3PBV 01_21_3k A 2026_134_D.xls | 220 | 2.203766 | 272.0416
3PBV 01_21_3k A 2026_134_D | 3k | 2 | Probe 2 | 3PBV 01_21_3k A 2026_134_D.xls | 221 | 2.213816 | 272.3559
3PBV 01_21_3k A 2026_134_D | 3k | 2 | Probe 2 | 3PBV 01_21_3k A 2026_134_D.xls | 222 | 2.223953 | 272.7065
3PBV 01_21_3k A 2026_134_D | 3k | 2 | Probe 2 | 3PBV 01_21_3k A 2026_134_D.xls | 223 | 2.233971 | 273.0463
3PBV 01_21_3k A 2026_134_D | 3k | 2 | Probe 2 | 3PBV 01_21_3k A 2026_134_D.xls | 224 | 2.244043 | 273.4244
3PBV 01_21_3k A 2026_134_D | 3k | 2 | Probe 2 | 3PBV 01_21_3k A 2026_134_D.xls | 225 | 2.254105 | 273.7997
3PBV 01_21_3k A 2026_134_D | 3k | 2 | Probe 2 | 3PBV 01_21_3k A 2026_134_D.xls | 226 | 2.264241 | 274.1578
3PBV 01_21_3k A 2026_134_D | 3k | 2 | Probe 2 | 3PBV 01_21_3k A 2026_134_D.xls | 227 | 2.274302 | 274.5278
3PBV 01_21_3k A 2026_134_D | 3k | 2 | Probe 2 | 3PBV 01_21_3k A 2026_134_D.xls | 228 | 2.284417 | 274.8958
3PBV 01_21_3k A 2026_134_D | 3k | 2 | Probe 2 | 3PBV 01_21_3k A 2026_134_D.xls | 229 | 2.294585 | 275.2541
3PBV 01_21_3k A 2026_134_D | 3k | 2 | Probe 2 | 3PBV 01_21_3k A 2026_134_D.xls | 230 | 2.304657 | 275.6893
3PBV 01_21_3k A 2026_134_D | 3k | 2 | Probe 2 | 3PBV 01_21_3k A 2026_134_D.xls | 231 | 2.314687 | 276.0699
3PBV 01_21_3k A 2026_134_D | 3k | 2 | Probe 2 | 3PBV 01_21_3k A 2026_134_D.xls | 232 | 2.324801 | 276.3258
3PBV 01_21_3k A 2026_134_D | 3k | 2 | Probe 2 | 3PBV 01_21_3k A 2026_134_D.xls | 233 | 2.334851 | 276.6272
3PBV 01_21_3k A 2026_134_D | 3k | 2 | Probe 2 | 3PBV 01_21_3k A 2026_134_D.xls | 234 | 2.34488 | 276.808
3PBV 01_21_3k A 2026_134_D | 3k | 2 | Probe 2 | 3PBV 01_21_3k A 2026_134_D.xls | 235 | 2.354931 | 277.0331
3PBV 01_21_3k A 2026_134_D | 3k | 2 | Probe 2 | 3PBV 01_21_3k A 2026_134_D.xls | 236 | 2.364949 | 277.2644
3PBV 01_21_3k A 2026_134_D | 3k | 2 | Probe 2 | 3PBV 01_21_3k A 2026_134_D.xls | 237 | 2.374968 | 277.4816
3PBV 01_21_3k A 2026_134_D | 3k | 2 | Probe 2 | 3PBV 01_21_3k A 2026_134_D.xls | 238 | 2.385072 | 277.7448
3PBV 01_21_3k A 2026_134_D | 3k | 2 | Probe 2 | 3PBV 01_21_3k A 2026_134_D.xls | 239 | 2.395079 | 277.9685
3PBV 01_21_3k A 2026_134_D | 3k | 2 | Probe 2 | 3PBV 01_21_3k A 2026_134_D.xls | 240 | 2.405129 | 278.2704
3PBV 01_21_3k A 2026_134_D | 3k | 2 | Probe 2 | 3PBV 01_21_3k A 2026_134_D.xls | 241 | 2.415137 | 278.2918
3PBV 01_21_3k A 2026_134_D | 3k | 2 | Probe 2 | 3PBV 01_21_3k A 2026_134_D.xls | 242 | 2.425295 | 278.4536
3PBV 01_21_3k A 2026_134_D | 3k | 2 | Probe 2 | 3PBV 01_21_3k A 2026_134_D.xls | 243 | 2.435366 | 278.6973
3PBV 01_21_3k A 2026_134_D | 3k | 2 | Probe 2 | 3PBV 01_21_3k A 2026_134_D.xls | 244 | 2.445471 | 278.951
3PBV 01_21_3k A 2026_134_D | 3k | 2 | Probe 2 | 3PBV 01_21_3k A 2026_134_D.xls | 245 | 2.455564 | 279.1694
3PBV 01_21_3k A 2026_134_D | 3k | 2 | Probe 2 | 3PBV 01_21_3k A 2026_134_D.xls | 246 | 2.465668 | 279.4709
3PBV 01_21_3k A 2026_134_D | 3k | 2 | Probe 2 | 3PBV 01_21_3k A 2026_134_D.xls | 247 | 2.475795 | 279.7024
3PBV 01_21_3k A 2026_134_D | 3k | 2 | Probe 2 | 3PBV 01_21_3k A 2026_134_D.xls | 248 | 2.485942 | 275.5416
3PBV 01_21_3k A 2026_134_D | 3k | 2 | Probe 2 | 3PBV 01_21_3k A 2026_134_D.xls | 249 | 2.496002 | 274.5928
3PBV 01_21_3k A 2026_134_D | 3k | 2 | Probe 2 | 3PBV 01_21_3k A 2026_134_D.xls | 250 | 2.506043 | 273.9981
3PBV 01_21_3k A 2026_134_D | 3k | 2 | Probe 2 | 3PBV 01_21_3k A 2026_134_D.xls | 251 | 2.516135 | 273.6529
3PBV 01_21_3k A 2026_134_D | 3k | 2 | Probe 2 | 3PBV 01_21_3k A 2026_134_D.xls | 252 | 2.526272 | 273.3885
3PBV 01_21_3k A 2026_134_D | 3k | 2 | Probe 2 | 3PBV 01_21_3k A 2026_134_D.xls | 253 | 2.536301 | 273.2225
3PBV 01_21_3k A 2026_134_D | 3k | 2 | Probe 2 | 3PBV 01_21_3k A 2026_134_D.xls | 254 | 2.546395 | 273.102
3PBV 01_21_3k A 2026_134_D | 3k | 2 | Probe 2 | 3PBV 01_21_3k A 2026_134_D.xls | 255 | 2.556563 | 273.0536
3PBV 01_21_3k A 2026_134_D | 3k | 2 | Probe 2 | 3PBV 01_21_3k A 2026_134_D.xls | 256 | 2.566667 | 273.0472
3PBV 01_21_3k A 2026_134_D | 3k | 2 | Probe 2 | 3PBV 01_21_3k A 2026_134_D.xls | 257 | 2.576815 | 273.0675
3PBV 01_21_3k A 2026_134_D | 3k | 2 | Probe 2 | 3PBV 01_21_3k A 2026_134_D.xls | 258 | 2.586822 | 273.1472
3PBV 01_21_3k A 2026_134_D | 3k | 2 | Probe 2 | 3PBV 01_21_3k A 2026_134_D.xls | 259 | 2.596905 | 273.2781
3PBV 01_21_3k A 2026_134_D | 3k | 2 | Probe 2 | 3PBV 01_21_3k A 2026_134_D.xls | 260 | 2.606997 | 273.3956
3PBV 01_21_3k A 2026_134_D | 3k | 2 | Probe 2 | 3PBV 01_21_3k A 2026_134_D.xls | 261 | 2.617091 | 273.5376
3PBV 01_21_3k A 2026_134_D | 3k | 2 | Probe 2 | 3PBV 01_21_3k A 2026_134_D.xls | 262 | 2.627163 | 273.7043
3PBV 01_21_3k A 2026_134_D | 3k | 2 | Probe 2 | 3PBV 01_21_3k A 2026_134_D.xls | 263 | 2.637289 | 273.8739
3PBV 01_21_3k A 2026_134_D | 3k | 2 | Probe 2 | 3PBV 01_21_3k A 2026_134_D.xls | 264 | 2.647404 | 274.0108
3PBV 01_21_3k A 2026_134_D | 3k | 2 | Probe 2 | 3PBV 01_21_3k A 2026_134_D.xls | 265 | 2.657443 | 274.1837
3PBV 01_21_3k A 2026_134_D | 3k | 2 | Probe 2 | 3PBV 01_21_3k A 2026_134_D.xls | 266 | 2.667505 | 274.3112
3PBV 01_21_3k A 2026_134_D | 3k | 2 | Probe 2 | 3PBV 01_21_3k A 2026_134_D.xls | 267 | 2.67763 | 274.4387
3PBV 01_21_3k A 2026_134_D | 3k | 2 | Probe 2 | 3PBV 01_21_3k A 2026_134_D.xls | 268 | 2.687659 | 274.6077
3PBV 01_21_3k A 2026_134_D | 3k | 2 | Probe 2 | 3PBV 01_21_3k A 2026_134_D.xls | 269 | 2.697817 | 274.7474
3PBV 01_21_3k A 2026_134_D | 3k | 2 | Probe 2 | 3PBV 01_21_3k A 2026_134_D.xls | 270 | 2.707953 | 273.0796
3PBV 01_21_3k A 2026_134_D | 3k | 2 | Probe 2 | 3PBV 01_21_3k A 2026_134_D.xls | 271 | 2.71809 | 272.3975
3PBV 01_21_3k A 2026_134_D | 3k | 3 | Probe 3 | 3PBV 01_21_3k A 2026_134_D.xls | 1 | 0 | 6.729764
3PBV 01_21_3k A 2026_134_D | 3k | 3 | Probe 3 | 3PBV 01_21_3k A 2026_134_D.xls | 2 | 0.01006074 | 8.183783
3PBV 01_21_3k A 2026_134_D | 3k | 3 | Probe 3 | 3PBV 01_21_3k A 2026_134_D.xls | 3 | 0.02022976 | 9.953575
3PBV 01_21_3k A 2026_134_D | 3k | 3 | Probe 3 | 3PBV 01_21_3k A 2026_134_D.xls | 4 | 0.03033299 | 11.74631
3PBV 01_21_3k A 2026_134_D | 3k | 3 | Probe 3 | 3PBV 01_21_3k A 2026_134_D.xls | 5 | 0.04048008 | 13.56866
3PBV 01_21_3k A 2026_134_D | 3k | 3 | Probe 3 | 3PBV 01_21_3k A 2026_134_D.xls | 6 | 0.0506062 | 15.43107
3PBV 01_21_3k A 2026_134_D | 3k | 3 | Probe 3 | 3PBV 01_21_3k A 2026_134_D.xls | 7 | 0.06075329 | 17.28328
3PBV 01_21_3k A 2026_134_D | 3k | 3 | Probe 3 | 3PBV 01_21_3k A 2026_134_D.xls | 8 | 0.0708899 | 19.11723
3PBV 01_21_3k A 2026_134_D | 3k | 3 | Probe 3 | 3PBV 01_21_3k A 2026_134_D.xls | 9 | 0.08095116 | 21.05327
3PBV 01_21_3k A 2026_134_D | 3k | 3 | Probe 3 | 3PBV 01_21_3k A 2026_134_D.xls | 10 | 0.09106583 | 22.88208
3PBV 01_21_3k A 2026_134_D | 3k | 3 | Probe 3 | 3PBV 01_21_3k A 2026_134_D.xls | 11 | 0.1011917 | 24.76732
3PBV 01_21_3k A 2026_134_D | 3k | 3 | Probe 3 | 3PBV 01_21_3k A 2026_134_D.xls | 12 | 0.1112415 | 26.70492
3PBV 01_21_3k A 2026_134_D | 3k | 3 | Probe 3 | 3PBV 01_21_3k A 2026_134_D.xls | 13 | 0.1214106 | 28.64951
3PBV 01_21_3k A 2026_134_D | 3k | 3 | Probe 3 | 3PBV 01_21_3k A 2026_134_D.xls | 14 | 0.1315033 | 30.51603
3PBV 01_21_3k A 2026_134_D | 3k | 3 | Probe 3 | 3PBV 01_21_3k A 2026_134_D.xls | 15 | 0.1415865 | 32.43155
3PBV 01_21_3k A 2026_134_D | 3k | 3 | Probe 3 | 3PBV 01_21_3k A 2026_134_D.xls | 16 | 0.1516258 | 34.29123
3PBV 01_21_3k A 2026_134_D | 3k | 3 | Probe 3 | 3PBV 01_21_3k A 2026_134_D.xls | 17 | 0.1617415 | 36.34686
3PBV 01_21_3k A 2026_134_D | 3k | 3 | Probe 3 | 3PBV 01_21_3k A 2026_134_D.xls | 18 | 0.1718561 | 38.27396
3PBV 01_21_3k A 2026_134_D | 3k | 3 | Probe 3 | 3PBV 01_21_3k A 2026_134_D.xls | 19 | 0.1819064 | 40.1818
3PBV 01_21_3k A 2026_134_D | 3k | 3 | Probe 3 | 3PBV 01_21_3k A 2026_134_D.xls | 20 | 0.1919677 | 42.08954
3PBV 01_21_3k A 2026_134_D | 3k | 3 | Probe 3 | 3PBV 01_21_3k A 2026_134_D.xls | 21 | 0.2019965 | 44.00365
3PBV 01_21_3k A 2026_134_D | 3k | 3 | Probe 3 | 3PBV 01_21_3k A 2026_134_D.xls | 22 | 0.2120788 | 45.91497
3PBV 01_21_3k A 2026_134_D | 3k | 3 | Probe 3 | 3PBV 01_21_3k A 2026_134_D.xls | 23 | 0.2222583 | 47.85287
3PBV 01_21_3k A 2026_134_D | 3k | 3 | Probe 3 | 3PBV 01_21_3k A 2026_134_D.xls | 24 | 0.2324168 | 49.81893
3PBV 01_21_3k A 2026_134_D | 3k | 3 | Probe 3 | 3PBV 01_21_3k A 2026_134_D.xls | 25 | 0.2424771 | 51.76166
3PBV 01_21_3k A 2026_134_D | 3k | 3 | Probe 3 | 3PBV 01_21_3k A 2026_134_D.xls | 26 | 0.2526242 | 53.70672
3PBV 01_21_3k A 2026_134_D | 3k | 3 | Probe 3 | 3PBV 01_21_3k A 2026_134_D.xls | 27 | 0.2626755 | 55.6518
3PBV 01_21_3k A 2026_134_D | 3k | 3 | Probe 3 | 3PBV 01_21_3k A 2026_134_D.xls | 28 | 0.2727472 | 57.55083
3PBV 01_21_3k A 2026_134_D | 3k | 3 | Probe 3 | 3PBV 01_21_3k A 2026_134_D.xls | 29 | 0.2828724 | 59.49931
3PBV 01_21_3k A 2026_134_D | 3k | 3 | Probe 3 | 3PBV 01_21_3k A 2026_134_D.xls | 30 | 0.2875654 | 60.38576
3PBV 01_21_3k A 2026_134_D | 3k | 3 | Probe 3 | 3PBV 01_21_3k A 2026_134_D.xls | 31 | 0.2975943 | 62.31294
3PBV 01_21_3k A 2026_134_D | 3k | 3 | Probe 3 | 3PBV 01_21_3k A 2026_134_D.xls | 32 | 0.3077194 | 64.24976
3PBV 01_21_3k A 2026_134_D | 3k | 3 | Probe 3 | 3PBV 01_21_3k A 2026_134_D.xls | 33 | 0.3177702 | 66.21814
3PBV 01_21_3k A 2026_134_D | 3k | 3 | Probe 3 | 3PBV 01_21_3k A 2026_134_D.xls | 34 | 0.3278315 | 68.1139
3PBV 01_21_3k A 2026_134_D | 3k | 3 | Probe 3 | 3PBV 01_21_3k A 2026_134_D.xls | 35 | 0.3379357 | 70.06939
3PBV 01_21_3k A 2026_134_D | 3k | 3 | Probe 3 | 3PBV 01_21_3k A 2026_134_D.xls | 36 | 0.3480399 | 72.00943
3PBV 01_21_3k A 2026_134_D | 3k | 3 | Probe 3 | 3PBV 01_21_3k A 2026_134_D.xls | 37 | 0.3580897 | 73.96857
3PBV 01_21_3k A 2026_134_D | 3k | 3 | Probe 3 | 3PBV 01_21_3k A 2026_134_D.xls | 38 | 0.3681834 | 75.87848
3PBV 01_21_3k A 2026_134_D | 3k | 3 | Probe 3 | 3PBV 01_21_3k A 2026_134_D.xls | 39 | 0.3781912 | 77.85293
3PBV 01_21_3k A 2026_134_D | 3k | 3 | Probe 3 | 3PBV 01_21_3k A 2026_134_D.xls | 40 | 0.3882411 | 79.76658
3PBV 01_21_3k A 2026_134_D | 3k | 3 | Probe 3 | 3PBV 01_21_3k A 2026_134_D.xls | 41 | 0.3983881 | 81.6971
3PBV 01_21_3k A 2026_134_D | 3k | 3 | Probe 3 | 3PBV 01_21_3k A 2026_134_D.xls | 42 | 0.4085467 | 83.65212
3PBV 01_21_3k A 2026_134_D | 3k | 3 | Probe 3 | 3PBV 01_21_3k A 2026_134_D.xls | 43 | 0.4186394 | 85.58178
3PBV 01_21_3k A 2026_134_D | 3k | 3 | Probe 3 | 3PBV 01_21_3k A 2026_134_D.xls | 44 | 0.4287651 | 87.57066
3PBV 01_21_3k A 2026_134_D | 3k | 3 | Probe 3 | 3PBV 01_21_3k A 2026_134_D.xls | 45 | 0.4388587 | 89.51144
3PBV 01_21_3k A 2026_134_D | 3k | 3 | Probe 3 | 3PBV 01_21_3k A 2026_134_D.xls | 46 | 0.4488876 | 91.39632
3PBV 01_21_3k A 2026_134_D | 3k | 3 | Probe 3 | 3PBV 01_21_3k A 2026_134_D.xls | 47 | 0.4589059 | 93.29006
3PBV 01_21_3k A 2026_134_D | 3k | 3 | Probe 3 | 3PBV 01_21_3k A 2026_134_D.xls | 48 | 0.4690206 | 95.25985
3PBV 01_21_3k A 2026_134_D | 3k | 3 | Probe 3 | 3PBV 01_21_3k A 2026_134_D.xls | 49 | 0.4790609 | 97.20856
3PBV 01_21_3k A 2026_134_D | 3k | 3 | Probe 3 | 3PBV 01_21_3k A 2026_134_D.xls | 50 | 0.4891326 | 99.1684
3PBV 01_21_3k A 2026_134_D | 3k | 3 | Probe 3 | 3PBV 01_21_3k A 2026_134_D.xls | 51 | 0.4992578 | 101.064
3PBV 01_21_3k A 2026_134_D | 3k | 3 | Probe 3 | 3PBV 01_21_3k A 2026_134_D.xls | 52 | 0.5094163 | 103.0767
3PBV 01_21_3k A 2026_134_D | 3k | 3 | Probe 3 | 3PBV 01_21_3k A 2026_134_D.xls | 53 | 0.5194452 | 105.0353
3PBV 01_21_3k A 2026_134_D | 3k | 3 | Probe 3 | 3PBV 01_21_3k A 2026_134_D.xls | 54 | 0.5295494 | 106.9406
3PBV 01_21_3k A 2026_134_D | 3k | 3 | Probe 3 | 3PBV 01_21_3k A 2026_134_D.xls | 55 | 0.539664 | 108.9467
3PBV 01_21_3k A 2026_134_D | 3k | 3 | Probe 3 | 3PBV 01_21_3k A 2026_134_D.xls | 56 | 0.5497034 | 110.8795
3PBV 01_21_3k A 2026_134_D | 3k | 3 | Probe 3 | 3PBV 01_21_3k A 2026_134_D.xls | 57 | 0.5598505 | 112.8362
3PBV 01_21_3k A 2026_134_D | 3k | 3 | Probe 3 | 3PBV 01_21_3k A 2026_134_D.xls | 58 | 0.5699975 | 114.8051
3PBV 01_21_3k A 2026_134_D | 3k | 3 | Probe 3 | 3PBV 01_21_3k A 2026_134_D.xls | 59 | 0.5801237 | 116.7192
3PBV 01_21_3k A 2026_134_D | 3k | 3 | Probe 3 | 3PBV 01_21_3k A 2026_134_D.xls | 60 | 0.590142 | 118.6725
3PBV 01_21_3k A 2026_134_D | 3k | 3 | Probe 3 | 3PBV 01_21_3k A 2026_134_D.xls | 61 | 0.6002249 | 120.6561
3PBV 01_21_3k A 2026_134_D | 3k | 3 | Probe 3 | 3PBV 01_21_3k A 2026_134_D.xls | 62 | 0.6102852 | 122.5791
3PBV 01_21_3k A 2026_134_D | 3k | 3 | Probe 3 | 3PBV 01_21_3k A 2026_134_D.xls | 63 | 0.6204113 | 124.5526
3PBV 01_21_3k A 2026_134_D | 3k | 3 | Probe 3 | 3PBV 01_21_3k A 2026_134_D.xls | 64 | 0.6305259 | 126.4959
3PBV 01_21_3k A 2026_134_D | 3k | 3 | Probe 3 | 3PBV 01_21_3k A 2026_134_D.xls | 65 | 0.6405548 | 128.4657
3PBV 01_21_3k A 2026_134_D | 3k | 3 | Probe 3 | 3PBV 01_21_3k A 2026_134_D.xls | 66 | 0.6505836 | 130.485
3PBV 01_21_3k A 2026_134_D | 3k | 3 | Probe 3 | 3PBV 01_21_3k A 2026_134_D.xls | 67 | 0.6607202 | 132.3939
3PBV 01_21_3k A 2026_134_D | 3k | 3 | Probe 3 | 3PBV 01_21_3k A 2026_134_D.xls | 68 | 0.6708673 | 134.3609
3PBV 01_21_3k A 2026_134_D | 3k | 3 | Probe 3 | 3PBV 01_21_3k A 2026_134_D.xls | 69 | 0.6809936 | 136.2857
3PBV 01_21_3k A 2026_134_D | 3k | 3 | Probe 3 | 3PBV 01_21_3k A 2026_134_D.xls | 70 | 0.6910539 | 138.2911
3PBV 01_21_3k A 2026_134_D | 3k | 3 | Probe 3 | 3PBV 01_21_3k A 2026_134_D.xls | 71 | 0.7011581 | 140.2534
3PBV 01_21_3k A 2026_134_D | 3k | 3 | Probe 3 | 3PBV 01_21_3k A 2026_134_D.xls | 72 | 0.7112623 | 142.178
3PBV 01_21_3k A 2026_134_D | 3k | 3 | Probe 3 | 3PBV 01_21_3k A 2026_134_D.xls | 73 | 0.7213665 | 144.1263
3PBV 01_21_3k A 2026_134_D | 3k | 3 | Probe 3 | 3PBV 01_21_3k A 2026_134_D.xls | 74 | 0.7314821 | 146.1676
3PBV 01_21_3k A 2026_134_D | 3k | 3 | Probe 3 | 3PBV 01_21_3k A 2026_134_D.xls | 75 | 0.7415968 | 148.0603
3PBV 01_21_3k A 2026_134_D | 3k | 3 | Probe 3 | 3PBV 01_21_3k A 2026_134_D.xls | 76 | 0.7516256 | 150.0162
3PBV 01_21_3k A 2026_134_D | 3k | 3 | Probe 3 | 3PBV 01_21_3k A 2026_134_D.xls | 77 | 0.7617403 | 151.9776
3PBV 01_21_3k A 2026_134_D | 3k | 3 | Probe 3 | 3PBV 01_21_3k A 2026_134_D.xls | 78 | 0.771791 | 153.9309
3PBV 01_21_3k A 2026_134_D | 3k | 3 | Probe 3 | 3PBV 01_21_3k A 2026_134_D.xls | 79 | 0.7819486 | 155.9452
3PBV 01_21_3k A 2026_134_D | 3k | 3 | Probe 3 | 3PBV 01_21_3k A 2026_134_D.xls | 80 | 0.7920318 | 157.8854
3PBV 01_21_3k A 2026_134_D | 3k | 3 | Probe 3 | 3PBV 01_21_3k A 2026_134_D.xls | 81 | 0.8021999 | 159.8939
3PBV 01_21_3k A 2026_134_D | 3k | 3 | Probe 3 | 3PBV 01_21_3k A 2026_134_D.xls | 82 | 0.8122287 | 161.8314
3PBV 01_21_3k A 2026_134_D | 3k | 3 | Probe 3 | 3PBV 01_21_3k A 2026_134_D.xls | 83 | 0.8223434 | 163.7572
3PBV 01_21_3k A 2026_134_D | 3k | 3 | Probe 3 | 3PBV 01_21_3k A 2026_134_D.xls | 84 | 0.83248 | 165.7668
3PBV 01_21_3k A 2026_134_D | 3k | 3 | Probe 3 | 3PBV 01_21_3k A 2026_134_D.xls | 85 | 0.8426376 | 167.6936
3PBV 01_21_3k A 2026_134_D | 3k | 3 | Probe 3 | 3PBV 01_21_3k A 2026_134_D.xls | 86 | 0.852764 | 169.665
3PBV 01_21_3k A 2026_134_D | 3k | 3 | Probe 3 | 3PBV 01_21_3k A 2026_134_D.xls | 87 | 0.8628891 | 171.6516
3PBV 01_21_3k A 2026_134_D | 3k | 3 | Probe 3 | 3PBV 01_21_3k A 2026_134_D.xls | 88 | 0.8729609 | 173.5765
3PBV 01_21_3k A 2026_134_D | 3k | 3 | Probe 3 | 3PBV 01_21_3k A 2026_134_D.xls | 89 | 0.8830765 | 175.5719
3PBV 01_21_3k A 2026_134_D | 3k | 3 | Probe 3 | 3PBV 01_21_3k A 2026_134_D.xls | 90 | 0.8931692 | 177.4951
3PBV 01_21_3k A 2026_134_D | 3k | 3 | Probe 3 | 3PBV 01_21_3k A 2026_134_D.xls | 91 | 0.9032305 | 179.4475
3PBV 01_21_3k A 2026_134_D | 3k | 3 | Probe 3 | 3PBV 01_21_3k A 2026_134_D.xls | 92 | 0.9132708 | 181.4306
3PBV 01_21_3k A 2026_134_D | 3k | 3 | Probe 3 | 3PBV 01_21_3k A 2026_134_D.xls | 93 | 0.9233854 | 183.3559
3PBV 01_21_3k A 2026_134_D | 3k | 3 | Probe 3 | 3PBV 01_21_3k A 2026_134_D.xls | 94 | 0.9334355 | 185.3013
3PBV 01_21_3k A 2026_134_D | 3k | 3 | Probe 3 | 3PBV 01_21_3k A 2026_134_D.xls | 95 | 0.9434434 | 187.2736
3PBV 01_21_3k A 2026_134_D | 3k | 3 | Probe 3 | 3PBV 01_21_3k A 2026_134_D.xls | 96 | 0.95358 | 189.1742
3PBV 01_21_3k A 2026_134_D | 3k | 3 | Probe 3 | 3PBV 01_21_3k A 2026_134_D.xls | 97 | 0.9637051 | 191.2121
3PBV 01_21_3k A 2026_134_D | 3k | 3 | Probe 3 | 3PBV 01_21_3k A 2026_134_D.xls | 98 | 0.973713 | 193.0892
3PBV 01_21_3k A 2026_134_D | 3k | 3 | Probe 3 | 3PBV 01_21_3k A 2026_134_D.xls | 99 | 0.9838057 | 195.0459
3PBV 01_21_3k A 2026_134_D | 3k | 3 | Probe 3 | 3PBV 01_21_3k A 2026_134_D.xls | 100 | 0.9938241 | 197.0257
3PBV 01_21_3k A 2026_134_D | 3k | 3 | Probe 3 | 3PBV 01_21_3k A 2026_134_D.xls | 101 | 1.003918 | 198.9802
3PBV 01_21_3k A 2026_134_D | 3k | 3 | Probe 3 | 3PBV 01_21_3k A 2026_134_D.xls | 102 | 1.014075 | 200.9642
3PBV 01_21_3k A 2026_134_D | 3k | 3 | Probe 3 | 3PBV 01_21_3k A 2026_134_D.xls | 103 | 1.024083 | 202.8822
3PBV 01_21_3k A 2026_134_D | 3k | 3 | Probe 3 | 3PBV 01_21_3k A 2026_134_D.xls | 104 | 1.034155 | 204.8049
3PBV 01_21_3k A 2026_134_D | 3k | 3 | Probe 3 | 3PBV 01_21_3k A 2026_134_D.xls | 105 | 1.044281 | 206.7876
3PBV 01_21_3k A 2026_134_D | 3k | 3 | Probe 3 | 3PBV 01_21_3k A 2026_134_D.xls | 106 | 1.054363 | 208.754
3PBV 01_21_3k A 2026_134_D | 3k | 3 | Probe 3 | 3PBV 01_21_3k A 2026_134_D.xls | 107 | 1.064403 | 210.686
3PBV 01_21_3k A 2026_134_D | 3k | 3 | Probe 3 | 3PBV 01_21_3k A 2026_134_D.xls | 108 | 1.074561 | 212.6637
3PBV 01_21_3k A 2026_134_D | 3k | 3 | Probe 3 | 3PBV 01_21_3k A 2026_134_D.xls | 109 | 1.084665 | 214.5784
3PBV 01_21_3k A 2026_134_D | 3k | 3 | Probe 3 | 3PBV 01_21_3k A 2026_134_D.xls | 110 | 1.094716 | 216.5383
3PBV 01_21_3k A 2026_134_D | 3k | 3 | Probe 3 | 3PBV 01_21_3k A 2026_134_D.xls | 111 | 1.104766 | 218.4457
3PBV 01_21_3k A 2026_134_D | 3k | 3 | Probe 3 | 3PBV 01_21_3k A 2026_134_D.xls | 112 | 1.114881 | 220.3572
3PBV 01_21_3k A 2026_134_D | 3k | 3 | Probe 3 | 3PBV 01_21_3k A 2026_134_D.xls | 113 | 1.124888 | 222.2916
3PBV 01_21_3k A 2026_134_D | 3k | 3 | Probe 3 | 3PBV 01_21_3k A 2026_134_D.xls | 114 | 1.134917 | 224.1766
3PBV 01_21_3k A 2026_134_D | 3k | 3 | Probe 3 | 3PBV 01_21_3k A 2026_134_D.xls | 115 | 1.145054 | 226.1267
3PBV 01_21_3k A 2026_134_D | 3k | 3 | Probe 3 | 3PBV 01_21_3k A 2026_134_D.xls | 116 | 1.15519 | 228.0996
3PBV 01_21_3k A 2026_134_D | 3k | 3 | Probe 3 | 3PBV 01_21_3k A 2026_134_D.xls | 117 | 1.165262 | 229.9995
3PBV 01_21_3k A 2026_134_D | 3k | 3 | Probe 3 | 3PBV 01_21_3k A 2026_134_D.xls | 118 | 1.175388 | 231.9517
3PBV 01_21_3k A 2026_134_D | 3k | 3 | Probe 3 | 3PBV 01_21_3k A 2026_134_D.xls | 119 | 1.185513 | 233.9056
3PBV 01_21_3k A 2026_134_D | 3k | 3 | Probe 3 | 3PBV 01_21_3k A 2026_134_D.xls | 120 | 1.195629 | 235.8053
3PBV 01_21_3k A 2026_134_D | 3k | 3 | Probe 3 | 3PBV 01_21_3k A 2026_134_D.xls | 121 | 1.205635 | 237.7045
3PBV 01_21_3k A 2026_134_D | 3k | 3 | Probe 3 | 3PBV 01_21_3k A 2026_134_D.xls | 122 | 1.215762 | 239.6438
3PBV 01_21_3k A 2026_134_D | 3k | 3 | Probe 3 | 3PBV 01_21_3k A 2026_134_D.xls | 123 | 1.225768 | 241.6265
3PBV 01_21_3k A 2026_134_D | 3k | 3 | Probe 3 | 3PBV 01_21_3k A 2026_134_D.xls | 124 | 1.235916 | 243.5823
3PBV 01_21_3k A 2026_134_D | 3k | 3 | Probe 3 | 3PBV 01_21_3k A 2026_134_D.xls | 125 | 1.245999 | 245.472
3PBV 01_21_3k A 2026_134_D | 3k | 3 | Probe 3 | 3PBV 01_21_3k A 2026_134_D.xls | 126 | 1.256017 | 247.3738
3PBV 01_21_3k A 2026_134_D | 3k | 3 | Probe 3 | 3PBV 01_21_3k A 2026_134_D.xls | 127 | 1.266057 | 249.3355
3PBV 01_21_3k A 2026_134_D | 3k | 3 | Probe 3 | 3PBV 01_21_3k A 2026_134_D.xls | 128 | 1.276204 | 251.209
3PBV 01_21_3k A 2026_134_D | 3k | 3 | Probe 3 | 3PBV 01_21_3k A 2026_134_D.xls | 129 | 1.286233 | 253.1539
3PBV 01_21_3k A 2026_134_D | 3k | 3 | Probe 3 | 3PBV 01_21_3k A 2026_134_D.xls | 130 | 1.296326 | 255.0867
3PBV 01_21_3k A 2026_134_D | 3k | 3 | Probe 3 | 3PBV 01_21_3k A 2026_134_D.xls | 131 | 1.30643 | 256.993
3PBV 01_21_3k A 2026_134_D | 3k | 3 | Probe 3 | 3PBV 01_21_3k A 2026_134_D.xls | 132 | 1.316513 | 258.9477
3PBV 01_21_3k A 2026_134_D | 3k | 3 | Probe 3 | 3PBV 01_21_3k A 2026_134_D.xls | 133 | 1.326607 | 260.8063
3PBV 01_21_3k A 2026_134_D | 3k | 3 | Probe 3 | 3PBV 01_21_3k A 2026_134_D.xls | 134 | 1.33671 | 262.7413
3PBV 01_21_3k A 2026_134_D | 3k | 3 | Probe 3 | 3PBV 01_21_3k A 2026_134_D.xls | 135 | 1.346868 | 264.6736
3PBV 01_21_3k A 2026_134_D | 3k | 3 | Probe 3 | 3PBV 01_21_3k A 2026_134_D.xls | 136 | 1.356929 | 266.5419
3PBV 01_21_3k A 2026_134_D | 3k | 3 | Probe 3 | 3PBV 01_21_3k A 2026_134_D.xls | 137 | 1.367098 | 268.4406
3PBV 01_21_3k A 2026_134_D | 3k | 3 | Probe 3 | 3PBV 01_21_3k A 2026_134_D.xls | 138 | 1.377223 | 270.3399
3PBV 01_21_3k A 2026_134_D | 3k | 3 | Probe 3 | 3PBV 01_21_3k A 2026_134_D.xls | 139 | 1.387295 | 272.2528
3PBV 01_21_3k A 2026_134_D | 3k | 3 | Probe 3 | 3PBV 01_21_3k A 2026_134_D.xls | 140 | 1.397432 | 274.1255
3PBV 01_21_3k A 2026_134_D | 3k | 3 | Probe 3 | 3PBV 01_21_3k A 2026_134_D.xls | 141 | 1.407515 | 276.0507
3PBV 01_21_3k A 2026_134_D | 3k | 3 | Probe 3 | 3PBV 01_21_3k A 2026_134_D.xls | 142 | 1.417522 | 277.9321
3PBV 01_21_3k A 2026_134_D | 3k | 3 | Probe 3 | 3PBV 01_21_3k A 2026_134_D.xls | 143 | 1.427562 | 279.8064
3PBV 01_21_3k A 2026_134_D | 3k | 3 | Probe 3 | 3PBV 01_21_3k A 2026_134_D.xls | 144 | 1.437676 | 281.6782
3PBV 01_21_3k A 2026_134_D | 3k | 3 | Probe 3 | 3PBV 01_21_3k A 2026_134_D.xls | 145 | 1.447727 | 283.5755
3PBV 01_21_3k A 2026_134_D | 3k | 3 | Probe 3 | 3PBV 01_21_3k A 2026_134_D.xls | 146 | 1.457778 | 285.4661
3PBV 01_21_3k A 2026_134_D | 3k | 3 | Probe 3 | 3PBV 01_21_3k A 2026_134_D.xls | 147 | 1.467925 | 287.266
3PBV 01_21_3k A 2026_134_D | 3k | 3 | Probe 3 | 3PBV 01_21_3k A 2026_134_D.xls | 148 | 1.478072 | 289.2184
3PBV 01_21_3k A 2026_134_D | 3k | 3 | Probe 3 | 3PBV 01_21_3k A 2026_134_D.xls | 149 | 1.488122 | 291.0388
3PBV 01_21_3k A 2026_134_D | 3k | 3 | Probe 3 | 3PBV 01_21_3k A 2026_134_D.xls | 150 | 1.498237 | 292.8782
3PBV 01_21_3k A 2026_134_D | 3k | 3 | Probe 3 | 3PBV 01_21_3k A 2026_134_D.xls | 151 | 1.50833 | 294.7309
3PBV 01_21_3k A 2026_134_D | 3k | 3 | Probe 3 | 3PBV 01_21_3k A 2026_134_D.xls | 152 | 1.518424 | 296.6081
3PBV 01_21_3k A 2026_134_D | 3k | 3 | Probe 3 | 3PBV 01_21_3k A 2026_134_D.xls | 153 | 1.52856 | 298.5
3PBV 01_21_3k A 2026_134_D | 3k | 3 | Probe 3 | 3PBV 01_21_3k A 2026_134_D.xls | 154 | 1.538675 | 300.3478
3PBV 01_21_3k A 2026_134_D | 3k | 3 | Probe 3 | 3PBV 01_21_3k A 2026_134_D.xls | 155 | 1.548747 | 302.2005
3PBV 01_21_3k A 2026_134_D | 3k | 3 | Probe 3 | 3PBV 01_21_3k A 2026_134_D.xls | 156 | 1.558776 | 304.066
3PBV 01_21_3k A 2026_134_D | 3k | 3 | Probe 3 | 3PBV 01_21_3k A 2026_134_D.xls | 157 | 1.568891 | 305.9896
3PBV 01_21_3k A 2026_134_D | 3k | 3 | Probe 3 | 3PBV 01_21_3k A 2026_134_D.xls | 158 | 1.579048 | 307.7938
3PBV 01_21_3k A 2026_134_D | 3k | 3 | Probe 3 | 3PBV 01_21_3k A 2026_134_D.xls | 159 | 1.589078 | 309.6211
3PBV 01_21_3k A 2026_134_D | 3k | 3 | Probe 3 | 3PBV 01_21_3k A 2026_134_D.xls | 160 | 1.599193 | 311.4343
3PBV 01_21_3k A 2026_134_D | 3k | 3 | Probe 3 | 3PBV 01_21_3k A 2026_134_D.xls | 161 | 1.609211 | 313.2946
3PBV 01_21_3k A 2026_134_D | 3k | 3 | Probe 3 | 3PBV 01_21_3k A 2026_134_D.xls | 162 | 1.619272 | 315.1716
3PBV 01_21_3k A 2026_134_D | 3k | 3 | Probe 3 | 3PBV 01_21_3k A 2026_134_D.xls | 163 | 1.629419 | 316.9969
3PBV 01_21_3k A 2026_134_D | 3k | 3 | Probe 3 | 3PBV 01_21_3k A 2026_134_D.xls | 164 | 1.639555 | 318.8614
3PBV 01_21_3k A 2026_134_D | 3k | 3 | Probe 3 | 3PBV 01_21_3k A 2026_134_D.xls | 165 | 1.649659 | 320.6829
3PBV 01_21_3k A 2026_134_D | 3k | 3 | Probe 3 | 3PBV 01_21_3k A 2026_134_D.xls | 166 | 1.659753 | 322.5424
3PBV 01_21_3k A 2026_134_D | 3k | 3 | Probe 3 | 3PBV 01_21_3k A 2026_134_D.xls | 167 | 1.669825 | 324.3772
3PBV 01_21_3k A 2026_134_D | 3k | 3 | Probe 3 | 3PBV 01_21_3k A 2026_134_D.xls | 168 | 1.679897 | 326.2203
3PBV 01_21_3k A 2026_134_D | 3k | 3 | Probe 3 | 3PBV 01_21_3k A 2026_134_D.xls | 169 | 1.690001 | 328.0065
3PBV 01_21_3k A 2026_134_D | 3k | 3 | Probe 3 | 3PBV 01_21_3k A 2026_134_D.xls | 170 | 1.700008 | 329.792
3PBV 01_21_3k A 2026_134_D | 3k | 3 | Probe 3 | 3PBV 01_21_3k A 2026_134_D.xls | 171 | 1.710038 | 331.6209
3PBV 01_21_3k A 2026_134_D | 3k | 3 | Probe 3 | 3PBV 01_21_3k A 2026_134_D.xls | 172 | 1.72011 | 331.4996
3PBV 01_21_3k A 2026_134_D | 3k | 3 | Probe 3 | 3PBV 01_21_3k A 2026_134_D.xls | 173 | 1.730235 | 333.074
3PBV 01_21_3k A 2026_134_D | 3k | 3 | Probe 3 | 3PBV 01_21_3k A 2026_134_D.xls | 174 | 1.740253 | 334.805
3PBV 01_21_3k A 2026_134_D | 3k | 3 | Probe 3 | 3PBV 01_21_3k A 2026_134_D.xls | 175 | 1.750304 | 336.516
3PBV 01_21_3k A 2026_134_D | 3k | 3 | Probe 3 | 3PBV 01_21_3k A 2026_134_D.xls | 176 | 1.760398 | 338.2191
3PBV 01_21_3k A 2026_134_D | 3k | 3 | Probe 3 | 3PBV 01_21_3k A 2026_134_D.xls | 177 | 1.770533 | 339.9756
3PBV 01_21_3k A 2026_134_D | 3k | 3 | Probe 3 | 3PBV 01_21_3k A 2026_134_D.xls | 178 | 1.780594 | 341.7054
3PBV 01_21_3k A 2026_134_D | 3k | 3 | Probe 3 | 3PBV 01_21_3k A 2026_134_D.xls | 179 | 1.790699 | 342.2665
3PBV 01_21_3k A 2026_134_D | 3k | 3 | Probe 3 | 3PBV 01_21_3k A 2026_134_D.xls | 180 | 1.800856 | 342.5749
3PBV 01_21_3k A 2026_134_D | 3k | 3 | Probe 3 | 3PBV 01_21_3k A 2026_134_D.xls | 181 | 1.81095 | 337.9343
3PBV 01_21_3k A 2026_134_D | 3k | 3 | Probe 3 | 3PBV 01_21_3k A 2026_134_D.xls | 182 | 1.821087 | 339.0764
3PBV 01_21_3k A 2026_134_D | 3k | 3 | Probe 3 | 3PBV 01_21_3k A 2026_134_D.xls | 183 | 1.831212 | 340.4489
3PBV 01_21_3k A 2026_134_D | 3k | 3 | Probe 3 | 3PBV 01_21_3k A 2026_134_D.xls | 184 | 1.84123 | 341.6946
3PBV 01_21_3k A 2026_134_D | 3k | 3 | Probe 3 | 3PBV 01_21_3k A 2026_134_D.xls | 185 | 1.851388 | 343.0661
3PBV 01_21_3k A 2026_134_D | 3k | 3 | Probe 3 | 3PBV 01_21_3k A 2026_134_D.xls | 186 | 1.861503 | 344.5413
3PBV 01_21_3k A 2026_134_D | 3k | 3 | Probe 3 | 3PBV 01_21_3k A 2026_134_D.xls | 187 | 1.871554 | 345.8008
3PBV 01_21_3k A 2026_134_D | 3k | 3 | Probe 3 | 3PBV 01_21_3k A 2026_134_D.xls | 188 | 1.881593 | 347.2829
3PBV 01_21_3k A 2026_134_D | 3k | 3 | Probe 3 | 3PBV 01_21_3k A 2026_134_D.xls | 189 | 1.891719 | 348.7553
3PBV 01_21_3k A 2026_134_D | 3k | 3 | Probe 3 | 3PBV 01_21_3k A 2026_134_D.xls | 190 | 1.901759 | 350.2667
3PBV 01_21_3k A 2026_134_D | 3k | 3 | Probe 3 | 3PBV 01_21_3k A 2026_134_D.xls | 191 | 1.91183 | 351.7962
3PBV 01_21_3k A 2026_134_D | 3k | 3 | Probe 3 | 3PBV 01_21_3k A 2026_134_D.xls | 192 | 1.921914 | 353.3087
3PBV 01_21_3k A 2026_134_D | 3k | 3 | Probe 3 | 3PBV 01_21_3k A 2026_134_D.xls | 193 | 1.932017 | 350.3295
3PBV 01_21_3k A 2026_134_D | 3k | 3 | Probe 3 | 3PBV 01_21_3k A 2026_134_D.xls | 194 | 1.942068 | 350.5745
3PBV 01_21_3k A 2026_134_D | 3k | 3 | Probe 3 | 3PBV 01_21_3k A 2026_134_D.xls | 195 | 1.952182 | 351.2427
3PBV 01_21_3k A 2026_134_D | 3k | 3 | Probe 3 | 3PBV 01_21_3k A 2026_134_D.xls | 196 | 1.962341 | 348.992
3PBV 01_21_3k A 2026_134_D | 3k | 3 | Probe 3 | 3PBV 01_21_3k A 2026_134_D.xls | 197 | 1.972402 | 342.8618
3PBV 01_21_3k A 2026_134_D | 3k | 3 | Probe 3 | 3PBV 01_21_3k A 2026_134_D.xls | 198 | 1.98256 | 328.4372
3PBV 01_21_3k A 2026_134_D | 3k | 3 | Probe 3 | 3PBV 01_21_3k A 2026_134_D.xls | 199 | 1.992578 | 325.463
3PBV 01_21_3k A 2026_134_D | 3k | 3 | Probe 3 | 3PBV 01_21_3k A 2026_134_D.xls | 200 | 2.002617 | 323.7916
3PBV 01_21_3k A 2026_134_D | 3k | 3 | Probe 3 | 3PBV 01_21_3k A 2026_134_D.xls | 201 | 2.012786 | 322.5536
3PBV 01_21_3k A 2026_134_D | 3k | 3 | Probe 3 | 3PBV 01_21_3k A 2026_134_D.xls | 202 | 2.022858 | 316.1818
3PBV 01_21_3k A 2026_134_D | 3k | 3 | Probe 3 | 3PBV 01_21_3k A 2026_134_D.xls | 203 | 2.032887 | 300.7134
3PBV 01_21_3k A 2026_134_D | 3k | 3 | Probe 3 | 3PBV 01_21_3k A 2026_134_D.xls | 204 | 2.042916 | 294.9412
3PBV 01_21_3k A 2026_134_D | 3k | 3 | Probe 3 | 3PBV 01_21_3k A 2026_134_D.xls | 205 | 2.053042 | 292.2205
3PBV 01_21_3k A 2026_134_D | 3k | 3 | Probe 3 | 3PBV 01_21_3k A 2026_134_D.xls | 206 | 2.06321 | 284.8277
3PBV 01_21_3k A 2026_134_D | 3k | 3 | Probe 3 | 3PBV 01_21_3k A 2026_134_D.xls | 207 | 2.073303 | 280.1012
3PBV 01_21_3k A 2026_134_D | 3k | 3 | Probe 3 | 3PBV 01_21_3k A 2026_134_D.xls | 208 | 2.083418 | 276.3641
3PBV 01_21_3k A 2026_134_D | 3k | 3 | Probe 3 | 3PBV 01_21_3k A 2026_134_D.xls | 209 | 2.093544 | 273.7767
3PBV 01_21_3k A 2026_134_D | 3k | 3 | Probe 3 | 3PBV 01_21_3k A 2026_134_D.xls | 210 | 2.103605 | 271.806
3PBV 01_21_3k A 2026_134_D | 3k | 3 | Probe 3 | 3PBV 01_21_3k A 2026_134_D.xls | 211 | 2.113698 | 270.2425
3PBV 01_21_3k A 2026_134_D | 3k | 3 | Probe 3 | 3PBV 01_21_3k A 2026_134_D.xls | 212 | 2.123803 | 269.0398
3PBV 01_21_3k A 2026_134_D | 3k | 3 | Probe 3 | 3PBV 01_21_3k A 2026_134_D.xls | 213 | 2.133886 | 268.062
3PBV 01_21_3k A 2026_134_D | 3k | 3 | Probe 3 | 3PBV 01_21_3k A 2026_134_D.xls | 214 | 2.144064 | 267.2898
3PBV 01_21_3k A 2026_134_D | 3k | 3 | Probe 3 | 3PBV 01_21_3k A 2026_134_D.xls | 215 | 2.15418 | 266.5255
3PBV 01_21_3k A 2026_134_D | 3k | 3 | Probe 3 | 3PBV 01_21_3k A 2026_134_D.xls | 216 | 2.164295 | 265.8468
3PBV 01_21_3k A 2026_134_D | 3k | 3 | Probe 3 | 3PBV 01_21_3k A 2026_134_D.xls | 217 | 2.174313 | 265.1904
3PBV 01_21_3k A 2026_134_D | 3k | 3 | Probe 3 | 3PBV 01_21_3k A 2026_134_D.xls | 218 | 2.184417 | 264.5401
3PBV 01_21_3k A 2026_134_D | 3k | 3 | Probe 3 | 3PBV 01_21_3k A 2026_134_D.xls | 219 | 2.194424 | 263.9534
3PBV 01_21_3k A 2026_134_D | 3k | 3 | Probe 3 | 3PBV 01_21_3k A 2026_134_D.xls | 220 | 2.204432 | 263.3597
3PBV 01_21_3k A 2026_134_D | 3k | 3 | Probe 3 | 3PBV 01_21_3k A 2026_134_D.xls | 221 | 2.214526 | 262.7321
3PBV 01_21_3k A 2026_134_D | 3k | 3 | Probe 3 | 3PBV 01_21_3k A 2026_134_D.xls | 222 | 2.224683 | 262.1452
3PBV 01_21_3k A 2026_134_D | 3k | 3 | Probe 3 | 3PBV 01_21_3k A 2026_134_D.xls | 223 | 2.234734 | 261.5645
3PBV 01_21_3k A 2026_134_D | 3k | 3 | Probe 3 | 3PBV 01_21_3k A 2026_134_D.xls | 224 | 2.24487 | 261.0018
3PBV 01_21_3k A 2026_134_D | 3k | 3 | Probe 3 | 3PBV 01_21_3k A 2026_134_D.xls | 225 | 2.254878 | 260.4334
3PBV 01_21_3k A 2026_134_D | 3k | 3 | Probe 3 | 3PBV 01_21_3k A 2026_134_D.xls | 226 | 2.26496 | 259.9279
3PBV 01_21_3k A 2026_134_D | 3k | 3 | Probe 3 | 3PBV 01_21_3k A 2026_134_D.xls | 227 | 2.275075 | 259.4065
3PBV 01_21_3k A 2026_134_D | 3k | 3 | Probe 3 | 3PBV 01_21_3k A 2026_134_D.xls | 228 | 2.285158 | 258.8634
3PBV 01_21_3k A 2026_134_D | 3k | 3 | Probe 3 | 3PBV 01_21_3k A 2026_134_D.xls | 229 | 2.295251 | 258.4267
3PBV 01_21_3k A 2026_134_D | 3k | 3 | Probe 3 | 3PBV 01_21_3k A 2026_134_D.xls | 230 | 2.305387 | 258.0024
3PBV 01_21_3k A 2026_134_D | 3k | 3 | Probe 3 | 3PBV 01_21_3k A 2026_134_D.xls | 231 | 2.315491 | 257.5869
3PBV 01_21_3k A 2026_134_D | 3k | 3 | Probe 3 | 3PBV 01_21_3k A 2026_134_D.xls | 232 | 2.325552 | 257.1694
3PBV 01_21_3k A 2026_134_D | 3k | 3 | Probe 3 | 3PBV 01_21_3k A 2026_134_D.xls | 233 | 2.335614 | 256.7542
3PBV 01_21_3k A 2026_134_D | 3k | 3 | Probe 3 | 3PBV 01_21_3k A 2026_134_D.xls | 234 | 2.34574 | 256.349
3PBV 01_21_3k A 2026_134_D | 3k | 3 | Probe 3 | 3PBV 01_21_3k A 2026_134_D.xls | 235 | 2.355779 | 256.0643
3PBV 01_21_3k A 2026_134_D | 3k | 3 | Probe 3 | 3PBV 01_21_3k A 2026_134_D.xls | 236 | 2.365926 | 255.8268
3PBV 01_21_3k A 2026_134_D | 3k | 3 | Probe 3 | 3PBV 01_21_3k A 2026_134_D.xls | 237 | 2.37602 | 255.6092
3PBV 01_21_3k A 2026_134_D | 3k | 3 | Probe 3 | 3PBV 01_21_3k A 2026_134_D.xls | 238 | 2.386028 | 255.3773
3PBV 01_21_3k A 2026_134_D | 3k | 3 | Probe 3 | 3PBV 01_21_3k A 2026_134_D.xls | 239 | 2.396067 | 255.2069
3PBV 01_21_3k A 2026_134_D | 3k | 3 | Probe 3 | 3PBV 01_21_3k A 2026_134_D.xls | 240 | 2.406171 | 255.053
3PBV 01_21_3k A 2026_134_D | 3k | 3 | Probe 3 | 3PBV 01_21_3k A 2026_134_D.xls | 241 | 2.416308 | 254.9622
3PBV 01_21_3k A 2026_134_D | 3k | 3 | Probe 3 | 3PBV 01_21_3k A 2026_134_D.xls | 242 | 2.426315 | 254.9731
3PBV 01_21_3k A 2026_134_D | 3k | 3 | Probe 3 | 3PBV 01_21_3k A 2026_134_D.xls | 243 | 2.43644 | 254.4648
3PBV 01_21_3k A 2026_134_D | 3k | 3 | Probe 3 | 3PBV 01_21_3k A 2026_134_D.xls | 244 | 2.446577 | 254.5036
3PBV 01_21_3k A 2026_134_D | 3k | 3 | Probe 3 | 3PBV 01_21_3k A 2026_134_D.xls | 245 | 2.456606 | 254.532
3PBV 01_21_3k A 2026_134_D | 3k | 3 | Probe 3 | 3PBV 01_21_3k A 2026_134_D.xls | 246 | 2.466732 | 254.5456
3PBV 01_21_3k A 2026_134_D | 3k | 3 | Probe 3 | 3PBV 01_21_3k A 2026_134_D.xls | 247 | 2.476836 | 254.5412
3PBV 01_21_3k A 2026_134_D | 3k | 3 | Probe 3 | 3PBV 01_21_3k A 2026_134_D.xls | 248 | 2.486918 | 254.6853
3PBV 01_21_3k A 2026_134_D | 3k | 3 | Probe 3 | 3PBV 01_21_3k A 2026_134_D.xls | 249 | 2.496947 | 254.8022
3PBV 01_21_3k A 2026_134_D | 3k | 3 | Probe 3 | 3PBV 01_21_3k A 2026_134_D.xls | 250 | 2.507051 | 254.9588
3PBV 01_21_3k A 2026_134_D | 3k | 3 | Probe 3 | 3PBV 01_21_3k A 2026_134_D.xls | 251 | 2.517092 | 255.1304
3PBV 01_21_3k A 2026_134_D | 3k | 3 | Probe 3 | 3PBV 01_21_3k A 2026_134_D.xls | 252 | 2.52712 | 255.3189
3PBV 01_21_3k A 2026_134_D | 3k | 3 | Probe 3 | 3PBV 01_21_3k A 2026_134_D.xls | 253 | 2.537225 | 255.5313
3PBV 01_21_3k A 2026_134_D | 3k | 3 | Probe 3 | 3PBV 01_21_3k A 2026_134_D.xls | 254 | 2.54735 | 255.7012
3PBV 01_21_3k A 2026_134_D | 3k | 3 | Probe 3 | 3PBV 01_21_3k A 2026_134_D.xls | 255 | 2.55739 | 255.9155
3PBV 01_21_3k A 2026_134_D | 3k | 3 | Probe 3 | 3PBV 01_21_3k A 2026_134_D.xls | 256 | 2.567505 | 256.1056
3PBV 01_21_3k A 2026_134_D | 3k | 3 | Probe 3 | 3PBV 01_21_3k A 2026_134_D.xls | 257 | 2.577673 | 255.6594
3PBV 01_21_3k A 2026_134_D | 3k | 3 | Probe 3 | 3PBV 01_21_3k A 2026_134_D.xls | 258 | 2.587734 | 255.8579
3PBV 01_21_3k A 2026_134_D | 3k | 3 | Probe 3 | 3PBV 01_21_3k A 2026_134_D.xls | 259 | 2.597753 | 256.1504
3PBV 01_21_3k A 2026_134_D | 3k | 3 | Probe 3 | 3PBV 01_21_3k A 2026_134_D.xls | 260 | 2.600802 | 246.1816
3PBV 01_22_3k A 2026_134_D | 3k | 4 | Probe 1 | 3PBV 01_22_3k A 2026_134_D.xls | 1 | 0 | 7.330095
3PBV 01_22_3k A 2026_134_D | 3k | 4 | Probe 1 | 3PBV 01_22_3k A 2026_134_D.xls | 2 | 0.01013591 | 8.5999
3PBV 01_22_3k A 2026_134_D | 3k | 4 | Probe 1 | 3PBV 01_22_3k A 2026_134_D.xls | 3 | 0.02027251 | 10.10673
3PBV 01_22_3k A 2026_134_D | 3k | 4 | Probe 1 | 3PBV 01_22_3k A 2026_134_D.xls | 4 | 0.03032233 | 11.766
3PBV 01_22_3k A 2026_134_D | 3k | 4 | Probe 1 | 3PBV 01_22_3k A 2026_134_D.xls | 5 | 0.04037311 | 13.38586
3PBV 01_22_3k A 2026_134_D | 3k | 4 | Probe 1 | 3PBV 01_22_3k A 2026_134_D.xls | 6 | 0.05039145 | 14.98078
3PBV 01_22_3k A 2026_134_D | 3k | 4 | Probe 1 | 3PBV 01_22_3k A 2026_134_D.xls | 7 | 0.06051704 | 16.75094
3PBV 01_22_3k A 2026_134_D | 3k | 4 | Probe 1 | 3PBV 01_22_3k A 2026_134_D.xls | 8 | 0.07052489 | 18.45821
3PBV 01_22_3k A 2026_134_D | 3k | 4 | Probe 1 | 3PBV 01_22_3k A 2026_134_D.xls | 9 | 0.08063956 | 20.1762
3PBV 01_22_3k A 2026_134_D | 3k | 4 | Probe 1 | 3PBV 01_22_3k A 2026_134_D.xls | 10 | 0.09075423 | 21.8976
3PBV 01_22_3k A 2026_134_D | 3k | 4 | Probe 1 | 3PBV 01_22_3k A 2026_134_D.xls | 11 | 0.1007621 | 23.67262
3PBV 01_22_3k A 2026_134_D | 3k | 4 | Probe 1 | 3PBV 01_22_3k A 2026_134_D.xls | 12 | 0.1108119 | 25.45003
3PBV 01_22_3k A 2026_134_D | 3k | 4 | Probe 1 | 3PBV 01_22_3k A 2026_134_D.xls | 13 | 0.1208951 | 27.22905
3PBV 01_22_3k A 2026_134_D | 3k | 4 | Probe 1 | 3PBV 01_22_3k A 2026_134_D.xls | 14 | 0.1310203 | 29.07488
3PBV 01_22_3k A 2026_134_D | 3k | 4 | Probe 1 | 3PBV 01_22_3k A 2026_134_D.xls | 15 | 0.1410714 | 30.87709
3PBV 01_22_3k A 2026_134_D | 3k | 4 | Probe 1 | 3PBV 01_22_3k A 2026_134_D.xls | 16 | 0.1512185 | 32.68836
3PBV 01_22_3k A 2026_134_D | 3k | 4 | Probe 1 | 3PBV 01_22_3k A 2026_134_D.xls | 17 | 0.1613437 | 34.52611
3PBV 01_22_3k A 2026_134_D | 3k | 4 | Probe 1 | 3PBV 01_22_3k A 2026_134_D.xls | 18 | 0.1714584 | 36.35637
3PBV 01_22_3k A 2026_134_D | 3k | 4 | Probe 1 | 3PBV 01_22_3k A 2026_134_D.xls | 19 | 0.181595 | 38.29098
3PBV 01_22_3k A 2026_134_D | 3k | 4 | Probe 1 | 3PBV 01_22_3k A 2026_134_D.xls | 20 | 0.1917316 | 40.18056
3PBV 01_22_3k A 2026_134_D | 3k | 4 | Probe 1 | 3PBV 01_22_3k A 2026_134_D.xls | 21 | 0.2019111 | 42.09516
3PBV 01_22_3k A 2026_134_D | 3k | 4 | Probe 1 | 3PBV 01_22_3k A 2026_134_D.xls | 22 | 0.2119285 | 43.9644
3PBV 01_22_3k A 2026_134_D | 3k | 4 | Probe 1 | 3PBV 01_22_3k A 2026_134_D.xls | 23 | 0.2220442 | 45.8451
3PBV 01_22_3k A 2026_134_D | 3k | 4 | Probe 1 | 3PBV 01_22_3k A 2026_134_D.xls | 24 | 0.2320616 | 47.7431
3PBV 01_22_3k A 2026_134_D | 3k | 4 | Probe 1 | 3PBV 01_22_3k A 2026_134_D.xls | 25 | 0.2421123 | 49.67396
3PBV 01_22_3k A 2026_134_D | 3k | 4 | Probe 1 | 3PBV 01_22_3k A 2026_134_D.xls | 26 | 0.2522594 | 51.57963
3PBV 01_22_3k A 2026_134_D | 3k | 4 | Probe 1 | 3PBV 01_22_3k A 2026_134_D.xls | 27 | 0.262417 | 53.49305
3PBV 01_22_3k A 2026_134_D | 3k | 4 | Probe 1 | 3PBV 01_22_3k A 2026_134_D.xls | 28 | 0.2725107 | 55.39437
3PBV 01_22_3k A 2026_134_D | 3k | 4 | Probe 1 | 3PBV 01_22_3k A 2026_134_D.xls | 29 | 0.2825939 | 57.29127
3PBV 01_22_3k A 2026_134_D | 3k | 4 | Probe 1 | 3PBV 01_22_3k A 2026_134_D.xls | 30 | 0.2926866 | 59.20613
3PBV 01_22_3k A 2026_134_D | 3k | 4 | Probe 1 | 3PBV 01_22_3k A 2026_134_D.xls | 31 | 0.2943508 | 59.56378
3PBV 01_22_3k A 2026_134_D | 3k | 4 | Probe 1 | 3PBV 01_22_3k A 2026_134_D.xls | 32 | 0.3043697 | 61.48917
3PBV 01_22_3k A 2026_134_D | 3k | 4 | Probe 1 | 3PBV 01_22_3k A 2026_134_D.xls | 33 | 0.3143766 | 63.35041
3PBV 01_22_3k A 2026_134_D | 3k | 4 | Probe 1 | 3PBV 01_22_3k A 2026_134_D.xls | 34 | 0.3245351 | 65.24986
3PBV 01_22_3k A 2026_134_D | 3k | 4 | Probe 1 | 3PBV 01_22_3k A 2026_134_D.xls | 35 | 0.334542 | 67.15732
3PBV 01_22_3k A 2026_134_D | 3k | 4 | Probe 1 | 3PBV 01_22_3k A 2026_134_D.xls | 36 | 0.3446252 | 69.02247
3PBV 01_22_3k A 2026_134_D | 3k | 4 | Probe 1 | 3PBV 01_22_3k A 2026_134_D.xls | 37 | 0.3547723 | 70.95563
3PBV 01_22_3k A 2026_134_D | 3k | 4 | Probe 1 | 3PBV 01_22_3k A 2026_134_D.xls | 38 | 0.3647792 | 72.86487
3PBV 01_22_3k A 2026_134_D | 3k | 4 | Probe 1 | 3PBV 01_22_3k A 2026_134_D.xls | 39 | 0.3748195 | 74.78382
3PBV 01_22_3k A 2026_134_D | 3k | 4 | Probe 1 | 3PBV 01_22_3k A 2026_134_D.xls | 40 | 0.3849018 | 76.67936
3PBV 01_22_3k A 2026_134_D | 3k | 4 | Probe 1 | 3PBV 01_22_3k A 2026_134_D.xls | 41 | 0.3950171 | 78.6384
3PBV 01_22_3k A 2026_134_D | 3k | 4 | Probe 1 | 3PBV 01_22_3k A 2026_134_D.xls | 42 | 0.4050784 | 80.54296
3PBV 01_22_3k A 2026_134_D | 3k | 4 | Probe 1 | 3PBV 01_22_3k A 2026_134_D.xls | 43 | 0.4152036 | 82.50472
3PBV 01_22_3k A 2026_134_D | 3k | 4 | Probe 1 | 3PBV 01_22_3k A 2026_134_D.xls | 44 | 0.4253507 | 84.456
3PBV 01_22_3k A 2026_134_D | 3k | 4 | Probe 1 | 3PBV 01_22_3k A 2026_134_D.xls | 45 | 0.4354339 | 86.40474
3PBV 01_22_3k A 2026_134_D | 3k | 4 | Probe 1 | 3PBV 01_22_3k A 2026_134_D.xls | 46 | 0.4456124 | 88.33339
3PBV 01_22_3k A 2026_134_D | 3k | 4 | Probe 1 | 3PBV 01_22_3k A 2026_134_D.xls | 47 | 0.455749 | 90.24799
3PBV 01_22_3k A 2026_134_D | 3k | 4 | Probe 1 | 3PBV 01_22_3k A 2026_134_D.xls | 48 | 0.4658856 | 92.25852
3PBV 01_22_3k A 2026_134_D | 3k | 4 | Probe 1 | 3PBV 01_22_3k A 2026_134_D.xls | 49 | 0.4759252 | 94.1211
3PBV 01_22_3k A 2026_134_D | 3k | 4 | Probe 1 | 3PBV 01_22_3k A 2026_134_D.xls | 50 | 0.4860074 | 96.07537
3PBV 01_22_3k A 2026_134_D | 3k | 4 | Probe 1 | 3PBV 01_22_3k A 2026_134_D.xls | 51 | 0.4960582 | 98.00095
3PBV 01_22_3k A 2026_134_D | 3k | 4 | Probe 1 | 3PBV 01_22_3k A 2026_134_D.xls | 52 | 0.5061194 | 99.86891
3PBV 01_22_3k A 2026_134_D | 3k | 4 | Probe 1 | 3PBV 01_22_3k A 2026_134_D.xls | 53 | 0.516256 | 101.8203
3PBV 01_22_3k A 2026_134_D | 3k | 4 | Probe 1 | 3PBV 01_22_3k A 2026_134_D.xls | 54 | 0.5262629 | 103.7471
3PBV 01_22_3k A 2026_134_D | 3k | 4 | Probe 1 | 3PBV 01_22_3k A 2026_134_D.xls | 55 | 0.5363566 | 105.6736
3PBV 01_22_3k A 2026_134_D | 3k | 4 | Probe 1 | 3PBV 01_22_3k A 2026_134_D.xls | 56 | 0.5464503 | 107.6303
3PBV 01_22_3k A 2026_134_D | 3k | 4 | Probe 1 | 3PBV 01_22_3k A 2026_134_D.xls | 57 | 0.556522 | 109.5543
3PBV 01_22_3k A 2026_134_D | 3k | 4 | Probe 1 | 3PBV 01_22_3k A 2026_134_D.xls | 58 | 0.5665832 | 111.4576
3PBV 01_22_3k A 2026_134_D | 3k | 4 | Probe 1 | 3PBV 01_22_3k A 2026_134_D.xls | 59 | 0.5767093 | 113.3418
3PBV 01_22_3k A 2026_134_D | 3k | 4 | Probe 1 | 3PBV 01_22_3k A 2026_134_D.xls | 60 | 0.5867916 | 115.3237
3PBV 01_22_3k A 2026_134_D | 3k | 4 | Probe 1 | 3PBV 01_22_3k A 2026_134_D.xls | 61 | 0.5968738 | 117.2943
3PBV 01_22_3k A 2026_134_D | 3k | 4 | Probe 1 | 3PBV 01_22_3k A 2026_134_D.xls | 62 | 0.6069141 | 119.1567
3PBV 01_22_3k A 2026_134_D | 3k | 4 | Probe 1 | 3PBV 01_22_3k A 2026_134_D.xls | 63 | 0.6170612 | 121.0876
3PBV 01_22_3k A 2026_134_D | 3k | 4 | Probe 1 | 3PBV 01_22_3k A 2026_134_D.xls | 64 | 0.627133 | 123.0777
3PBV 01_22_3k A 2026_134_D | 3k | 4 | Probe 1 | 3PBV 01_22_3k A 2026_134_D.xls | 65 | 0.6371511 | 124.9954
3PBV 01_22_3k A 2026_134_D | 3k | 4 | Probe 1 | 3PBV 01_22_3k A 2026_134_D.xls | 66 | 0.6472018 | 126.9523
3PBV 01_22_3k A 2026_134_D | 3k | 4 | Probe 1 | 3PBV 01_22_3k A 2026_134_D.xls | 67 | 0.6572307 | 128.8576
3PBV 01_22_3k A 2026_134_D | 3k | 4 | Probe 1 | 3PBV 01_22_3k A 2026_134_D.xls | 68 | 0.6672595 | 130.7822
3PBV 01_22_3k A 2026_134_D | 3k | 4 | Probe 1 | 3PBV 01_22_3k A 2026_134_D.xls | 69 | 0.6773742 | 132.758
3PBV 01_22_3k A 2026_134_D | 3k | 4 | Probe 1 | 3PBV 01_22_3k A 2026_134_D.xls | 70 | 0.6875213 | 134.7071
3PBV 01_22_3k A 2026_134_D | 3k | 4 | Probe 1 | 3PBV 01_22_3k A 2026_134_D.xls | 71 | 0.6976579 | 136.7004
3PBV 01_22_3k A 2026_134_D | 3k | 4 | Probe 1 | 3PBV 01_22_3k A 2026_134_D.xls | 72 | 0.707784 | 138.6165
3PBV 01_22_3k A 2026_134_D | 3k | 4 | Probe 1 | 3PBV 01_22_3k A 2026_134_D.xls | 73 | 0.7179196 | 140.5939
3PBV 01_22_3k A 2026_134_D | 3k | 4 | Probe 1 | 3PBV 01_22_3k A 2026_134_D.xls | 74 | 0.7280886 | 142.6053
3PBV 01_22_3k A 2026_134_D | 3k | 4 | Probe 1 | 3PBV 01_22_3k A 2026_134_D.xls | 75 | 0.7382138 | 144.511
3PBV 01_22_3k A 2026_134_D | 3k | 4 | Probe 1 | 3PBV 01_22_3k A 2026_134_D.xls | 76 | 0.7483075 | 146.4918
3PBV 01_22_3k A 2026_134_D | 3k | 4 | Probe 1 | 3PBV 01_22_3k A 2026_134_D.xls | 77 | 0.7583687 | 148.4633
3PBV 01_22_3k A 2026_134_D | 3k | 4 | Probe 1 | 3PBV 01_22_3k A 2026_134_D.xls | 78 | 0.7684081 | 150.371
3PBV 01_22_3k A 2026_134_D | 3k | 4 | Probe 1 | 3PBV 01_22_3k A 2026_134_D.xls | 79 | 0.7785666 | 152.3732
3PBV 01_22_3k A 2026_134_D | 3k | 4 | Probe 1 | 3PBV 01_22_3k A 2026_134_D.xls | 80 | 0.7885954 | 154.3636
3PBV 01_22_3k A 2026_134_D | 3k | 4 | Probe 1 | 3PBV 01_22_3k A 2026_134_D.xls | 81 | 0.7986672 | 156.249
3PBV 01_22_3k A 2026_134_D | 3k | 4 | Probe 1 | 3PBV 01_22_3k A 2026_134_D.xls | 82 | 0.8087712 | 158.2434
3PBV 01_22_3k A 2026_134_D | 3k | 4 | Probe 1 | 3PBV 01_22_3k A 2026_134_D.xls | 83 | 0.8188859 | 160.2483
3PBV 01_22_3k A 2026_134_D | 3k | 4 | Probe 1 | 3PBV 01_22_3k A 2026_134_D.xls | 84 | 0.8289261 | 162.1161
3PBV 01_22_3k A 2026_134_D | 3k | 4 | Probe 1 | 3PBV 01_22_3k A 2026_134_D.xls | 85 | 0.8390408 | 164.115
3PBV 01_22_3k A 2026_134_D | 3k | 4 | Probe 1 | 3PBV 01_22_3k A 2026_134_D.xls | 86 | 0.8491774 | 166.092
3PBV 01_22_3k A 2026_134_D | 3k | 4 | Probe 1 | 3PBV 01_22_3k A 2026_134_D.xls | 87 | 0.8592597 | 168.033
3PBV 01_22_3k A 2026_134_D | 3k | 4 | Probe 1 | 3PBV 01_22_3k A 2026_134_D.xls | 88 | 0.8693858 | 169.9719
3PBV 01_22_3k A 2026_134_D | 3k | 4 | Probe 1 | 3PBV 01_22_3k A 2026_134_D.xls | 89 | 0.8795539 | 171.9442
3PBV 01_22_3k A 2026_134_D | 3k | 4 | Probe 1 | 3PBV 01_22_3k A 2026_134_D.xls | 90 | 0.8896474 | 173.925
3PBV 01_22_3k A 2026_134_D | 3k | 4 | Probe 1 | 3PBV 01_22_3k A 2026_134_D.xls | 91 | 0.8997945 | 175.9391
3PBV 01_22_3k A 2026_134_D | 3k | 4 | Probe 1 | 3PBV 01_22_3k A 2026_134_D.xls | 92 | 0.9098881 | 177.8841
3PBV 01_22_3k A 2026_134_D | 3k | 4 | Probe 1 | 3PBV 01_22_3k A 2026_134_D.xls | 93 | 0.9198951 | 179.8089
3PBV 01_22_3k A 2026_134_D | 3k | 4 | Probe 1 | 3PBV 01_22_3k A 2026_134_D.xls | 94 | 0.9299248 | 181.7462
3PBV 01_22_3k A 2026_134_D | 3k | 4 | Probe 1 | 3PBV 01_22_3k A 2026_134_D.xls | 95 | 0.940029 | 183.6788
3PBV 01_22_3k A 2026_134_D | 3k | 4 | Probe 1 | 3PBV 01_22_3k A 2026_134_D.xls | 96 | 0.9500579 | 185.6442
3PBV 01_22_3k A 2026_134_D | 3k | 4 | Probe 1 | 3PBV 01_22_3k A 2026_134_D.xls | 97 | 0.960162 | 187.597
3PBV 01_22_3k A 2026_134_D | 3k | 4 | Probe 1 | 3PBV 01_22_3k A 2026_134_D.xls | 98 | 0.970255 | 189.558
3PBV 01_22_3k A 2026_134_D | 3k | 4 | Probe 1 | 3PBV 01_22_3k A 2026_134_D.xls | 99 | 0.980424 | 191.52
3PBV 01_22_3k A 2026_134_D | 3k | 4 | Probe 1 | 3PBV 01_22_3k A 2026_134_D.xls | 100 | 0.9904424 | 193.4824
3PBV 01_22_3k A 2026_134_D | 3k | 4 | Probe 1 | 3PBV 01_22_3k A 2026_134_D.xls | 101 | 1.000557 | 195.3564
3PBV 01_22_3k A 2026_134_D | 3k | 4 | Probe 1 | 3PBV 01_22_3k A 2026_134_D.xls | 102 | 1.010651 | 197.3406
3PBV 01_22_3k A 2026_134_D | 3k | 4 | Probe 1 | 3PBV 01_22_3k A 2026_134_D.xls | 103 | 1.020723 | 199.2705
3PBV 01_22_3k A 2026_134_D | 3k | 4 | Probe 1 | 3PBV 01_22_3k A 2026_134_D.xls | 104 | 1.03088 | 201.2209
3PBV 01_22_3k A 2026_134_D | 3k | 4 | Probe 1 | 3PBV 01_22_3k A 2026_134_D.xls | 105 | 1.041027 | 203.1515
3PBV 01_22_3k A 2026_134_D | 3k | 4 | Probe 1 | 3PBV 01_22_3k A 2026_134_D.xls | 106 | 1.051152 | 205.0728
3PBV 01_22_3k A 2026_134_D | 3k | 4 | Probe 1 | 3PBV 01_22_3k A 2026_134_D.xls | 107 | 1.061289 | 207.0042
3PBV 01_22_3k A 2026_134_D | 3k | 4 | Probe 1 | 3PBV 01_22_3k A 2026_134_D.xls | 108 | 1.071447 | 209.0259
3PBV 01_22_3k A 2026_134_D | 3k | 4 | Probe 1 | 3PBV 01_22_3k A 2026_134_D.xls | 109 | 1.081594 | 210.9867
3PBV 01_22_3k A 2026_134_D | 3k | 4 | Probe 1 | 3PBV 01_22_3k A 2026_134_D.xls | 110 | 1.091763 | 212.9021
3PBV 01_22_3k A 2026_134_D | 3k | 4 | Probe 1 | 3PBV 01_22_3k A 2026_134_D.xls | 111 | 1.101867 | 214.8517
3PBV 01_22_3k A 2026_134_D | 3k | 4 | Probe 1 | 3PBV 01_22_3k A 2026_134_D.xls | 112 | 1.112035 | 216.8
3PBV 01_22_3k A 2026_134_D | 3k | 4 | Probe 1 | 3PBV 01_22_3k A 2026_134_D.xls | 113 | 1.122064 | 218.7386
3PBV 01_22_3k A 2026_134_D | 3k | 4 | Probe 1 | 3PBV 01_22_3k A 2026_134_D.xls | 114 | 1.132233 | 220.715
3PBV 01_22_3k A 2026_134_D | 3k | 4 | Probe 1 | 3PBV 01_22_3k A 2026_134_D.xls | 115 | 1.14224 | 222.579
3PBV 01_22_3k A 2026_134_D | 3k | 4 | Probe 1 | 3PBV 01_22_3k A 2026_134_D.xls | 116 | 1.152313 | 224.5136
3PBV 01_22_3k A 2026_134_D | 3k | 4 | Probe 1 | 3PBV 01_22_3k A 2026_134_D.xls | 117 | 1.162438 | 226.4563
3PBV 01_22_3k A 2026_134_D | 3k | 4 | Probe 1 | 3PBV 01_22_3k A 2026_134_D.xls | 118 | 1.172521 | 228.3731
3PBV 01_22_3k A 2026_134_D | 3k | 4 | Probe 1 | 3PBV 01_22_3k A 2026_134_D.xls | 119 | 1.182571 | 230.3085
3PBV 01_22_3k A 2026_134_D | 3k | 4 | Probe 1 | 3PBV 01_22_3k A 2026_134_D.xls | 120 | 1.192718 | 232.2208
3PBV 01_22_3k A 2026_134_D | 3k | 4 | Probe 1 | 3PBV 01_22_3k A 2026_134_D.xls | 121 | 1.202855 | 234.1242
3PBV 01_22_3k A 2026_134_D | 3k | 4 | Probe 1 | 3PBV 01_22_3k A 2026_134_D.xls | 122 | 1.212916 | 236.1007
3PBV 01_22_3k A 2026_134_D | 3k | 4 | Probe 1 | 3PBV 01_22_3k A 2026_134_D.xls | 123 | 1.222955 | 237.9577
3PBV 01_22_3k A 2026_134_D | 3k | 4 | Probe 1 | 3PBV 01_22_3k A 2026_134_D.xls | 124 | 1.233114 | 239.895
3PBV 01_22_3k A 2026_134_D | 3k | 4 | Probe 1 | 3PBV 01_22_3k A 2026_134_D.xls | 125 | 1.243121 | 241.8502
3PBV 01_22_3k A 2026_134_D | 3k | 4 | Probe 1 | 3PBV 01_22_3k A 2026_134_D.xls | 126 | 1.253128 | 243.7238
3PBV 01_22_3k A 2026_134_D | 3k | 4 | Probe 1 | 3PBV 01_22_3k A 2026_134_D.xls | 127 | 1.26319 | 245.6118
3PBV 01_22_3k A 2026_134_D | 3k | 4 | Probe 1 | 3PBV 01_22_3k A 2026_134_D.xls | 128 | 1.273219 | 247.5526
3PBV 01_22_3k A 2026_134_D | 3k | 4 | Probe 1 | 3PBV 01_22_3k A 2026_134_D.xls | 129 | 1.283237 | 249.3726
3PBV 01_22_3k A 2026_134_D | 3k | 4 | Probe 1 | 3PBV 01_22_3k A 2026_134_D.xls | 130 | 1.293331 | 251.3104
3PBV 01_22_3k A 2026_134_D | 3k | 4 | Probe 1 | 3PBV 01_22_3k A 2026_134_D.xls | 131 | 1.303488 | 253.2468
3PBV 01_22_3k A 2026_134_D | 3k | 4 | Probe 1 | 3PBV 01_22_3k A 2026_134_D.xls | 132 | 1.313635 | 255.0921
3PBV 01_22_3k A 2026_134_D | 3k | 4 | Probe 1 | 3PBV 01_22_3k A 2026_134_D.xls | 133 | 1.323782 | 256.9654
3PBV 01_22_3k A 2026_134_D | 3k | 4 | Probe 1 | 3PBV 01_22_3k A 2026_134_D.xls | 134 | 1.333897 | 258.8808
3PBV 01_22_3k A 2026_134_D | 3k | 4 | Probe 1 | 3PBV 01_22_3k A 2026_134_D.xls | 135 | 1.343948 | 260.759
3PBV 01_22_3k A 2026_134_D | 3k | 4 | Probe 1 | 3PBV 01_22_3k A 2026_134_D.xls | 136 | 1.354095 | 262.6307
3PBV 01_22_3k A 2026_134_D | 3k | 4 | Probe 1 | 3PBV 01_22_3k A 2026_134_D.xls | 137 | 1.364166 | 264.5673
3PBV 01_22_3k A 2026_134_D | 3k | 4 | Probe 1 | 3PBV 01_22_3k A 2026_134_D.xls | 138 | 1.374228 | 266.4067
3PBV 01_22_3k A 2026_134_D | 3k | 4 | Probe 1 | 3PBV 01_22_3k A 2026_134_D.xls | 139 | 1.384257 | 268.2921
3PBV 01_22_3k A 2026_134_D | 3k | 4 | Probe 1 | 3PBV 01_22_3k A 2026_134_D.xls | 140 | 1.394372 | 270.1863
3PBV 01_22_3k A 2026_134_D | 3k | 4 | Probe 1 | 3PBV 01_22_3k A 2026_134_D.xls | 141 | 1.404433 | 272.0273
3PBV 01_22_3k A 2026_134_D | 3k | 4 | Probe 1 | 3PBV 01_22_3k A 2026_134_D.xls | 142 | 1.414462 | 273.8932
3PBV 01_22_3k A 2026_134_D | 3k | 4 | Probe 1 | 3PBV 01_22_3k A 2026_134_D.xls | 143 | 1.424576 | 275.7961
3PBV 01_22_3k A 2026_134_D | 3k | 4 | Probe 1 | 3PBV 01_22_3k A 2026_134_D.xls | 144 | 1.434703 | 277.6275
3PBV 01_22_3k A 2026_134_D | 3k | 4 | Probe 1 | 3PBV 01_22_3k A 2026_134_D.xls | 145 | 1.444731 | 279.4746
3PBV 01_22_3k A 2026_134_D | 3k | 4 | Probe 1 | 3PBV 01_22_3k A 2026_134_D.xls | 146 | 1.454868 | 281.3453
3PBV 01_22_3k A 2026_134_D | 3k | 4 | Probe 1 | 3PBV 01_22_3k A 2026_134_D.xls | 147 | 1.465004 | 283.1926
3PBV 01_22_3k A 2026_134_D | 3k | 4 | Probe 1 | 3PBV 01_22_3k A 2026_134_D.xls | 148 | 1.475119 | 285.0482
3PBV 01_22_3k A 2026_134_D | 3k | 4 | Probe 1 | 3PBV 01_22_3k A 2026_134_D.xls | 149 | 1.485277 | 286.8753
3PBV 01_22_3k A 2026_134_D | 3k | 4 | Probe 1 | 3PBV 01_22_3k A 2026_134_D.xls | 150 | 1.495424 | 288.6839
3PBV 01_22_3k A 2026_134_D | 3k | 4 | Probe 1 | 3PBV 01_22_3k A 2026_134_D.xls | 151 | 1.505484 | 290.5048
3PBV 01_22_3k A 2026_134_D | 3k | 4 | Probe 1 | 3PBV 01_22_3k A 2026_134_D.xls | 152 | 1.515621 | 292.3362
3PBV 01_22_3k A 2026_134_D | 3k | 4 | Probe 1 | 3PBV 01_22_3k A 2026_134_D.xls | 153 | 1.525693 | 294.1341
3PBV 01_22_3k A 2026_134_D | 3k | 4 | Probe 1 | 3PBV 01_22_3k A 2026_134_D.xls | 154 | 1.535733 | 295.8639
3PBV 01_22_3k A 2026_134_D | 3k | 4 | Probe 1 | 3PBV 01_22_3k A 2026_134_D.xls | 155 | 1.545901 | 297.6746
3PBV 01_22_3k A 2026_134_D | 3k | 4 | Probe 1 | 3PBV 01_22_3k A 2026_134_D.xls | 156 | 1.556038 | 299.4665
3PBV 01_22_3k A 2026_134_D | 3k | 4 | Probe 1 | 3PBV 01_22_3k A 2026_134_D.xls | 157 | 1.566185 | 301.3088
3PBV 01_22_3k A 2026_134_D | 3k | 4 | Probe 1 | 3PBV 01_22_3k A 2026_134_D.xls | 158 | 1.576236 | 303.0211
3PBV 01_22_3k A 2026_134_D | 3k | 4 | Probe 1 | 3PBV 01_22_3k A 2026_134_D.xls | 159 | 1.586415 | 303.6852
3PBV 01_22_3k A 2026_134_D | 3k | 4 | Probe 1 | 3PBV 01_22_3k A 2026_134_D.xls | 160 | 1.596551 | 305.4129
3PBV 01_22_3k A 2026_134_D | 3k | 4 | Probe 1 | 3PBV 01_22_3k A 2026_134_D.xls | 161 | 1.606602 | 307.1483
3PBV 01_22_3k A 2026_134_D | 3k | 4 | Probe 1 | 3PBV 01_22_3k A 2026_134_D.xls | 162 | 1.616749 | 308.8582
3PBV 01_22_3k A 2026_134_D | 3k | 4 | Probe 1 | 3PBV 01_22_3k A 2026_134_D.xls | 163 | 1.626842 | 310.0011
3PBV 01_22_3k A 2026_134_D | 3k | 4 | Probe 1 | 3PBV 01_22_3k A 2026_134_D.xls | 164 | 1.636935 | 310.6784
3PBV 01_22_3k A 2026_134_D | 3k | 4 | Probe 1 | 3PBV 01_22_3k A 2026_134_D.xls | 165 | 1.647093 | 312.0504
3PBV 01_22_3k A 2026_134_D | 3k | 4 | Probe 1 | 3PBV 01_22_3k A 2026_134_D.xls | 166 | 1.657197 | 313.6292
3PBV 01_22_3k A 2026_134_D | 3k | 4 | Probe 1 | 3PBV 01_22_3k A 2026_134_D.xls | 167 | 1.667312 | 315.273
3PBV 01_22_3k A 2026_134_D | 3k | 4 | Probe 1 | 3PBV 01_22_3k A 2026_134_D.xls | 168 | 1.677471 | 313.644
3PBV 01_22_3k A 2026_134_D | 3k | 4 | Probe 1 | 3PBV 01_22_3k A 2026_134_D.xls | 169 | 1.687596 | 314.5363
3PBV 01_22_3k A 2026_134_D | 3k | 4 | Probe 1 | 3PBV 01_22_3k A 2026_134_D.xls | 170 | 1.697732 | 316.0097
3PBV 01_22_3k A 2026_134_D | 3k | 4 | Probe 1 | 3PBV 01_22_3k A 2026_134_D.xls | 171 | 1.70789 | 317.5607
3PBV 01_22_3k A 2026_134_D | 3k | 4 | Probe 1 | 3PBV 01_22_3k A 2026_134_D.xls | 172 | 1.717972 | 319.0747
3PBV 01_22_3k A 2026_134_D | 3k | 4 | Probe 1 | 3PBV 01_22_3k A 2026_134_D.xls | 173 | 1.728013 | 320.5702
3PBV 01_22_3k A 2026_134_D | 3k | 4 | Probe 1 | 3PBV 01_22_3k A 2026_134_D.xls | 174 | 1.738106 | 322.1247
3PBV 01_22_3k A 2026_134_D | 3k | 4 | Probe 1 | 3PBV 01_22_3k A 2026_134_D.xls | 175 | 1.748231 | 323.7109
3PBV 01_22_3k A 2026_134_D | 3k | 4 | Probe 1 | 3PBV 01_22_3k A 2026_134_D.xls | 176 | 1.758411 | 325.2836
3PBV 01_22_3k A 2026_134_D | 3k | 4 | Probe 1 | 3PBV 01_22_3k A 2026_134_D.xls | 177 | 1.768505 | 326.8904
3PBV 01_22_3k A 2026_134_D | 3k | 4 | Probe 1 | 3PBV 01_22_3k A 2026_134_D.xls | 178 | 1.778619 | 327.0504
3PBV 01_22_3k A 2026_134_D | 3k | 4 | Probe 1 | 3PBV 01_22_3k A 2026_134_D.xls | 179 | 1.788691 | 328.5058
3PBV 01_22_3k A 2026_134_D | 3k | 4 | Probe 1 | 3PBV 01_22_3k A 2026_134_D.xls | 180 | 1.798763 | 329.9994
3PBV 01_22_3k A 2026_134_D | 3k | 4 | Probe 1 | 3PBV 01_22_3k A 2026_134_D.xls | 181 | 1.808899 | 331.5523
3PBV 01_22_3k A 2026_134_D | 3k | 4 | Probe 1 | 3PBV 01_22_3k A 2026_134_D.xls | 182 | 1.819014 | 333.1242
3PBV 01_22_3k A 2026_134_D | 3k | 4 | Probe 1 | 3PBV 01_22_3k A 2026_134_D.xls | 183 | 1.829054 | 334.7193
3PBV 01_22_3k A 2026_134_D | 3k | 4 | Probe 1 | 3PBV 01_22_3k A 2026_134_D.xls | 184 | 1.839104 | 336.189
3PBV 01_22_3k A 2026_134_D | 3k | 4 | Probe 1 | 3PBV 01_22_3k A 2026_134_D.xls | 185 | 1.849219 | 337.7132
3PBV 01_22_3k A 2026_134_D | 3k | 4 | Probe 1 | 3PBV 01_22_3k A 2026_134_D.xls | 186 | 1.859226 | 332.9794
3PBV 01_22_3k A 2026_134_D | 3k | 4 | Probe 1 | 3PBV 01_22_3k A 2026_134_D.xls | 187 | 1.869255 | 333.9859
3PBV 01_22_3k A 2026_134_D | 3k | 4 | Probe 1 | 3PBV 01_22_3k A 2026_134_D.xls | 188 | 1.879371 | 332.2681
3PBV 01_22_3k A 2026_134_D | 3k | 4 | Probe 1 | 3PBV 01_22_3k A 2026_134_D.xls | 189 | 1.889539 | 333.1338
3PBV 01_22_3k A 2026_134_D | 3k | 4 | Probe 1 | 3PBV 01_22_3k A 2026_134_D.xls | 190 | 1.899611 | 332.4775
3PBV 01_22_3k A 2026_134_D | 3k | 4 | Probe 1 | 3PBV 01_22_3k A 2026_134_D.xls | 191 | 1.909737 | 331.3715
3PBV 01_22_3k A 2026_134_D | 3k | 4 | Probe 1 | 3PBV 01_22_3k A 2026_134_D.xls | 192 | 1.919862 | 328.4629
3PBV 01_22_3k A 2026_134_D | 3k | 4 | Probe 1 | 3PBV 01_22_3k A 2026_134_D.xls | 193 | 1.929999 | 327.9452
3PBV 01_22_3k A 2026_134_D | 3k | 4 | Probe 1 | 3PBV 01_22_3k A 2026_134_D.xls | 194 | 1.940156 | 315.3428
3PBV 01_22_3k A 2026_134_D | 3k | 4 | Probe 1 | 3PBV 01_22_3k A 2026_134_D.xls | 195 | 1.95025 | 302.0537
3PBV 01_22_3k A 2026_134_D | 3k | 4 | Probe 1 | 3PBV 01_22_3k A 2026_134_D.xls | 196 | 1.960268 | 284.3639
3PBV 01_22_3k A 2026_134_D | 3k | 4 | Probe 1 | 3PBV 01_22_3k A 2026_134_D.xls | 197 | 1.970405 | 274.6904
3PBV 01_22_3k A 2026_134_D | 3k | 4 | Probe 1 | 3PBV 01_22_3k A 2026_134_D.xls | 198 | 1.980519 | 264.6918
3PBV 01_22_3k A 2026_134_D | 3k | 4 | Probe 1 | 3PBV 01_22_3k A 2026_134_D.xls | 199 | 1.990548 | 257.0576
3PBV 01_22_3k A 2026_134_D | 3k | 4 | Probe 1 | 3PBV 01_22_3k A 2026_134_D.xls | 200 | 2.000556 | 252.2957
3PBV 01_22_3k A 2026_134_D | 3k | 4 | Probe 1 | 3PBV 01_22_3k A 2026_134_D.xls | 201 | 2.010714 | 248.9145
3PBV 01_22_3k A 2026_134_D | 3k | 4 | Probe 1 | 3PBV 01_22_3k A 2026_134_D.xls | 202 | 2.020721 | 246.3768
3PBV 01_22_3k A 2026_134_D | 3k | 4 | Probe 1 | 3PBV 01_22_3k A 2026_134_D.xls | 203 | 2.030814 | 244.4016
3PBV 01_22_3k A 2026_134_D | 3k | 4 | Probe 1 | 3PBV 01_22_3k A 2026_134_D.xls | 204 | 2.04093 | 242.6961
3PBV 01_22_3k A 2026_134_D | 3k | 4 | Probe 1 | 3PBV 01_22_3k A 2026_134_D.xls | 205 | 2.051012 | 241.3378
3PBV 01_22_3k A 2026_134_D | 3k | 4 | Probe 1 | 3PBV 01_22_3k A 2026_134_D.xls | 206 | 2.061116 | 240.2087
3PBV 01_22_3k A 2026_134_D | 3k | 4 | Probe 1 | 3PBV 01_22_3k A 2026_134_D.xls | 207 | 2.07121 | 239.3187
3PBV 01_22_3k A 2026_134_D | 3k | 4 | Probe 1 | 3PBV 01_22_3k A 2026_134_D.xls | 208 | 2.081368 | 238.4521
3PBV 01_22_3k A 2026_134_D | 3k | 4 | Probe 1 | 3PBV 01_22_3k A 2026_134_D.xls | 209 | 2.091418 | 237.748
3PBV 01_22_3k A 2026_134_D | 3k | 4 | Probe 1 | 3PBV 01_22_3k A 2026_134_D.xls | 210 | 2.101425 | 237.1733
3PBV 01_22_3k A 2026_134_D | 3k | 4 | Probe 1 | 3PBV 01_22_3k A 2026_134_D.xls | 211 | 2.111583 | 236.6618
3PBV 01_22_3k A 2026_134_D | 3k | 4 | Probe 1 | 3PBV 01_22_3k A 2026_134_D.xls | 212 | 2.116469 | 236.4644
3PBV 01_22_3k A 2026_134_D | 3k | 5 | Probe 2 | 3PBV 01_22_3k A 2026_134_D.xls | 1 | 0 | 7.441449
3PBV 01_22_3k A 2026_134_D | 3k | 5 | Probe 2 | 3PBV 01_22_3k A 2026_134_D.xls | 2 | 0.01006079 | 8.920444
3PBV 01_22_3k A 2026_134_D | 3k | 5 | Probe 2 | 3PBV 01_22_3k A 2026_134_D.xls | 3 | 0.02008963 | 10.70662
3PBV 01_22_3k A 2026_134_D | 3k | 5 | Probe 2 | 3PBV 01_22_3k A 2026_134_D.xls | 4 | 0.03022623 | 12.50533
3PBV 01_22_3k A 2026_134_D | 3k | 5 | Probe 2 | 3PBV 01_22_3k A 2026_134_D.xls | 5 | 0.0403305 | 14.30958
3PBV 01_22_3k A 2026_134_D | 3k | 5 | Probe 2 | 3PBV 01_22_3k A 2026_134_D.xls | 6 | 0.05042324 | 16.20495
3PBV 01_22_3k A 2026_134_D | 3k | 5 | Probe 2 | 3PBV 01_22_3k A 2026_134_D.xls | 7 | 0.06055984 | 18.09146
3PBV 01_22_3k A 2026_134_D | 3k | 5 | Probe 2 | 3PBV 01_22_3k A 2026_134_D.xls | 8 | 0.07067451 | 19.91011
3PBV 01_22_3k A 2026_134_D | 3k | 5 | Probe 2 | 3PBV 01_22_3k A 2026_134_D.xls | 9 | 0.08077869 | 21.84447
3PBV 01_22_3k A 2026_134_D | 3k | 5 | Probe 2 | 3PBV 01_22_3k A 2026_134_D.xls | 10 | 0.09078655 | 23.72953
3PBV 01_22_3k A 2026_134_D | 3k | 5 | Probe 2 | 3PBV 01_22_3k A 2026_134_D.xls | 11 | 0.1008907 | 25.61931
3PBV 01_22_3k A 2026_134_D | 3k | 5 | Probe 2 | 3PBV 01_22_3k A 2026_134_D.xls | 12 | 0.1108986 | 27.58168
3PBV 01_22_3k A 2026_134_D | 3k | 5 | Probe 2 | 3PBV 01_22_3k A 2026_134_D.xls | 13 | 0.1210564 | 29.51491
3PBV 01_22_3k A 2026_134_D | 3k | 5 | Probe 2 | 3PBV 01_22_3k A 2026_134_D.xls | 14 | 0.1311491 | 31.38785
3PBV 01_22_3k A 2026_134_D | 3k | 5 | Probe 2 | 3PBV 01_22_3k A 2026_134_D.xls | 15 | 0.141157 | 33.36938
3PBV 01_22_3k A 2026_134_D | 3k | 5 | Probe 2 | 3PBV 01_22_3k A 2026_134_D.xls | 16 | 0.1511863 | 35.29069
3PBV 01_22_3k A 2026_134_D | 3k | 5 | Probe 2 | 3PBV 01_22_3k A 2026_134_D.xls | 17 | 0.1611932 | 37.19207
3PBV 01_22_3k A 2026_134_D | 3k | 5 | Probe 2 | 3PBV 01_22_3k A 2026_134_D.xls | 18 | 0.1712116 | 39.26011
3PBV 01_22_3k A 2026_134_D | 3k | 5 | Probe 2 | 3PBV 01_22_3k A 2026_134_D.xls | 19 | 0.1813052 | 41.17369
3PBV 01_22_3k A 2026_134_D | 3k | 5 | Probe 2 | 3PBV 01_22_3k A 2026_134_D.xls | 20 | 0.1914418 | 43.1334
3PBV 01_22_3k A 2026_134_D | 3k | 5 | Probe 2 | 3PBV 01_22_3k A 2026_134_D.xls | 21 | 0.2015243 | 45.09288
3PBV 01_22_3k A 2026_134_D | 3k | 5 | Probe 2 | 3PBV 01_22_3k A 2026_134_D.xls | 22 | 0.2115961 | 47.04666
3PBV 01_22_3k A 2026_134_D | 3k | 5 | Probe 2 | 3PBV 01_22_3k A 2026_134_D.xls | 23 | 0.2217108 | 48.9983
3PBV 01_22_3k A 2026_134_D | 3k | 5 | Probe 2 | 3PBV 01_22_3k A 2026_134_D.xls | 24 | 0.2318579 | 50.96454
3PBV 01_22_3k A 2026_134_D | 3k | 5 | Probe 2 | 3PBV 01_22_3k A 2026_134_D.xls | 25 | 0.2419086 | 52.92244
3PBV 01_22_3k A 2026_134_D | 3k | 5 | Probe 2 | 3PBV 01_22_3k A 2026_134_D.xls | 26 | 0.2519155 | 54.87812
3PBV 01_22_3k A 2026_134_D | 3k | 5 | Probe 2 | 3PBV 01_22_3k A 2026_134_D.xls | 27 | 0.2620311 | 56.80656
3PBV 01_22_3k A 2026_134_D | 3k | 5 | Probe 2 | 3PBV 01_22_3k A 2026_134_D.xls | 28 | 0.2720924 | 58.80364
3PBV 01_22_3k A 2026_134_D | 3k | 5 | Probe 2 | 3PBV 01_22_3k A 2026_134_D.xls | 29 | 0.28225 | 60.82899
3PBV 01_22_3k A 2026_134_D | 3k | 5 | Probe 2 | 3PBV 01_22_3k A 2026_134_D.xls | 30 | 0.2923435 | 62.80035
3PBV 01_22_3k A 2026_134_D | 3k | 5 | Probe 2 | 3PBV 01_22_3k A 2026_134_D.xls | 31 | 0.2937073 | 63.06478
3PBV 01_22_3k A 2026_134_D | 3k | 5 | Probe 2 | 3PBV 01_22_3k A 2026_134_D.xls | 32 | 0.3038429 | 64.99159
3PBV 01_22_3k A 2026_134_D | 3k | 5 | Probe 2 | 3PBV 01_22_3k A 2026_134_D.xls | 33 | 0.3139261 | 66.99434
3PBV 01_22_3k A 2026_134_D | 3k | 5 | Probe 2 | 3PBV 01_22_3k A 2026_134_D.xls | 34 | 0.3240513 | 69.01316
3PBV 01_22_3k A 2026_134_D | 3k | 5 | Probe 2 | 3PBV 01_22_3k A 2026_134_D.xls | 35 | 0.3341669 | 70.96772
3PBV 01_22_3k A 2026_134_D | 3k | 5 | Probe 2 | 3PBV 01_22_3k A 2026_134_D.xls | 36 | 0.3443026 | 72.96265
3PBV 01_22_3k A 2026_134_D | 3k | 5 | Probe 2 | 3PBV 01_22_3k A 2026_134_D.xls | 37 | 0.3544611 | 75.00724
3PBV 01_22_3k A 2026_134_D | 3k | 5 | Probe 2 | 3PBV 01_22_3k A 2026_134_D.xls | 38 | 0.3645758 | 76.95089
3PBV 01_22_3k A 2026_134_D | 3k | 5 | Probe 2 | 3PBV 01_22_3k A 2026_134_D.xls | 39 | 0.3745832 | 78.94978
3PBV 01_22_3k A 2026_134_D | 3k | 5 | Probe 2 | 3PBV 01_22_3k A 2026_134_D.xls | 40 | 0.3847198 | 81.01164
3PBV 01_22_3k A 2026_134_D | 3k | 5 | Probe 2 | 3PBV 01_22_3k A 2026_134_D.xls | 41 | 0.3948449 | 82.9314
3PBV 01_22_3k A 2026_134_D | 3k | 5 | Probe 2 | 3PBV 01_22_3k A 2026_134_D.xls | 42 | 0.4050025 | 85.02814
3PBV 01_22_3k A 2026_134_D | 3k | 5 | Probe 2 | 3PBV 01_22_3k A 2026_134_D.xls | 43 | 0.4150752 | 87.02282
3PBV 01_22_3k A 2026_134_D | 3k | 5 | Probe 2 | 3PBV 01_22_3k A 2026_134_D.xls | 44 | 0.4251794 | 89.02677
3PBV 01_22_3k A 2026_134_D | 3k | 5 | Probe 2 | 3PBV 01_22_3k A 2026_134_D.xls | 45 | 0.4352187 | 90.9541
3PBV 01_22_3k A 2026_134_D | 3k | 5 | Probe 2 | 3PBV 01_22_3k A 2026_134_D.xls | 46 | 0.445301 | 92.9309
3PBV 01_22_3k A 2026_134_D | 3k | 5 | Probe 2 | 3PBV 01_22_3k A 2026_134_D.xls | 47 | 0.4554373 | 94.96181
3PBV 01_22_3k A 2026_134_D | 3k | 5 | Probe 2 | 3PBV 01_22_3k A 2026_134_D.xls | 48 | 0.46551 | 96.91611
3PBV 01_22_3k A 2026_134_D | 3k | 5 | Probe 2 | 3PBV 01_22_3k A 2026_134_D.xls | 49 | 0.4755923 | 98.88536
3PBV 01_22_3k A 2026_134_D | 3k | 5 | Probe 2 | 3PBV 01_22_3k A 2026_134_D.xls | 50 | 0.4856965 | 100.9007
3PBV 01_22_3k A 2026_134_D | 3k | 5 | Probe 2 | 3PBV 01_22_3k A 2026_134_D.xls | 51 | 0.495854 | 102.8754
3PBV 01_22_3k A 2026_134_D | 3k | 5 | Probe 2 | 3PBV 01_22_3k A 2026_134_D.xls | 52 | 0.5058943 | 104.8347
3PBV 01_22_3k A 2026_134_D | 3k | 5 | Probe 2 | 3PBV 01_22_3k A 2026_134_D.xls | 53 | 0.5159336 | 106.8369
3PBV 01_22_3k A 2026_134_D | 3k | 5 | Probe 2 | 3PBV 01_22_3k A 2026_134_D.xls | 54 | 0.5260597 | 108.813
3PBV 01_22_3k A 2026_134_D | 3k | 5 | Probe 2 | 3PBV 01_22_3k A 2026_134_D.xls | 55 | 0.5360992 | 110.7644
3PBV 01_22_3k A 2026_134_D | 3k | 5 | Probe 2 | 3PBV 01_22_3k A 2026_134_D.xls | 56 | 0.5462244 | 112.7973
3PBV 01_22_3k A 2026_134_D | 3k | 5 | Probe 2 | 3PBV 01_22_3k A 2026_134_D.xls | 57 | 0.5563505 | 114.7974
3PBV 01_22_3k A 2026_134_D | 3k | 5 | Probe 2 | 3PBV 01_22_3k A 2026_134_D.xls | 58 | 0.5665081 | 116.7446
3PBV 01_22_3k A 2026_134_D | 3k | 5 | Probe 2 | 3PBV 01_22_3k A 2026_134_D.xls | 59 | 0.5765798 | 118.7774
3PBV 01_22_3k A 2026_134_D | 3k | 5 | Probe 2 | 3PBV 01_22_3k A 2026_134_D.xls | 60 | 0.5866954 | 120.809
3PBV 01_22_3k A 2026_134_D | 3k | 5 | Probe 2 | 3PBV 01_22_3k A 2026_134_D.xls | 61 | 0.5967023 | 122.8204
3PBV 01_22_3k A 2026_134_D | 3k | 5 | Probe 2 | 3PBV 01_22_3k A 2026_134_D.xls | 62 | 0.6068065 | 124.7363
3PBV 01_22_3k A 2026_134_D | 3k | 5 | Probe 2 | 3PBV 01_22_3k A 2026_134_D.xls | 63 | 0.6169431 | 126.7854
3PBV 01_22_3k A 2026_134_D | 3k | 5 | Probe 2 | 3PBV 01_22_3k A 2026_134_D.xls | 64 | 0.6270797 | 128.7978
3PBV 01_22_3k A 2026_134_D | 3k | 5 | Probe 2 | 3PBV 01_22_3k A 2026_134_D.xls | 65 | 0.6371191 | 130.766
3PBV 01_22_3k A 2026_134_D | 3k | 5 | Probe 2 | 3PBV 01_22_3k A 2026_134_D.xls | 66 | 0.6472127 | 132.7828
3PBV 01_22_3k A 2026_134_D | 3k | 5 | Probe 2 | 3PBV 01_22_3k A 2026_134_D.xls | 67 | 0.6573274 | 134.8061
3PBV 01_22_3k A 2026_134_D | 3k | 5 | Probe 2 | 3PBV 01_22_3k A 2026_134_D.xls | 68 | 0.6673667 | 136.7678
3PBV 01_22_3k A 2026_134_D | 3k | 5 | Probe 2 | 3PBV 01_22_3k A 2026_134_D.xls | 69 | 0.6773851 | 138.7368
3PBV 01_22_3k A 2026_134_D | 3k | 5 | Probe 2 | 3PBV 01_22_3k A 2026_134_D.xls | 70 | 0.6874998 | 140.7691
3PBV 01_22_3k A 2026_134_D | 3k | 5 | Probe 2 | 3PBV 01_22_3k A 2026_134_D.xls | 71 | 0.697561 | 142.7373
3PBV 01_22_3k A 2026_134_D | 3k | 5 | Probe 2 | 3PBV 01_22_3k A 2026_134_D.xls | 72 | 0.7075905 | 144.6455
3PBV 01_22_3k A 2026_134_D | 3k | 5 | Probe 2 | 3PBV 01_22_3k A 2026_134_D.xls | 73 | 0.7177376 | 146.6907
3PBV 01_22_3k A 2026_134_D | 3k | 5 | Probe 2 | 3PBV 01_22_3k A 2026_134_D.xls | 74 | 0.7278742 | 148.752
3PBV 01_22_3k A 2026_134_D | 3k | 5 | Probe 2 | 3PBV 01_22_3k A 2026_134_D.xls | 75 | 0.737924 | 150.6718
3PBV 01_22_3k A 2026_134_D | 3k | 5 | Probe 2 | 3PBV 01_22_3k A 2026_134_D.xls | 76 | 0.7480282 | 152.7123
3PBV 01_22_3k A 2026_134_D | 3k | 5 | Probe 2 | 3PBV 01_22_3k A 2026_134_D.xls | 77 | 0.7581648 | 154.7596
3PBV 01_22_3k A 2026_134_D | 3k | 5 | Probe 2 | 3PBV 01_22_3k A 2026_134_D.xls | 78 | 0.768269 | 156.7317
3PBV 01_22_3k A 2026_134_D | 3k | 5 | Probe 2 | 3PBV 01_22_3k A 2026_134_D.xls | 79 | 0.7784371 | 158.696
3PBV 01_22_3k A 2026_134_D | 3k | 5 | Probe 2 | 3PBV 01_22_3k A 2026_134_D.xls | 80 | 0.7885418 | 160.7091
3PBV 01_22_3k A 2026_134_D | 3k | 5 | Probe 2 | 3PBV 01_22_3k A 2026_134_D.xls | 81 | 0.7986355 | 162.6634
3PBV 01_22_3k A 2026_134_D | 3k | 5 | Probe 2 | 3PBV 01_22_3k A 2026_134_D.xls | 82 | 0.8087711 | 164.7139
3PBV 01_22_3k A 2026_134_D | 3k | 5 | Probe 2 | 3PBV 01_22_3k A 2026_134_D.xls | 83 | 0.8188324 | 166.7012
3PBV 01_22_3k A 2026_134_D | 3k | 5 | Probe 2 | 3PBV 01_22_3k A 2026_134_D.xls | 84 | 0.8288403 | 168.6655
3PBV 01_22_3k A 2026_134_D | 3k | 5 | Probe 2 | 3PBV 01_22_3k A 2026_134_D.xls | 85 | 0.8388691 | 170.6816
3PBV 01_22_3k A 2026_134_D | 3k | 5 | Probe 2 | 3PBV 01_22_3k A 2026_134_D.xls | 86 | 0.8489943 | 172.6415
3PBV 01_22_3k A 2026_134_D | 3k | 5 | Probe 2 | 3PBV 01_22_3k A 2026_134_D.xls | 87 | 0.8590555 | 174.7092
3PBV 01_22_3k A 2026_134_D | 3k | 5 | Probe 2 | 3PBV 01_22_3k A 2026_134_D.xls | 88 | 0.8691173 | 176.667
3PBV 01_22_3k A 2026_134_D | 3k | 5 | Probe 2 | 3PBV 01_22_3k A 2026_134_D.xls | 89 | 0.8792424 | 178.6421
3PBV 01_22_3k A 2026_134_D | 3k | 5 | Probe 2 | 3PBV 01_22_3k A 2026_134_D.xls | 90 | 0.8892608 | 180.6107
3PBV 01_22_3k A 2026_134_D | 3k | 5 | Probe 2 | 3PBV 01_22_3k A 2026_134_D.xls | 91 | 0.8992791 | 182.5935
3PBV 01_22_3k A 2026_134_D | 3k | 5 | Probe 2 | 3PBV 01_22_3k A 2026_134_D.xls | 92 | 0.9094052 | 184.5377
3PBV 01_22_3k A 2026_134_D | 3k | 5 | Probe 2 | 3PBV 01_22_3k A 2026_134_D.xls | 93 | 0.9195199 | 186.5559
3PBV 01_22_3k A 2026_134_D | 3k | 5 | Probe 2 | 3PBV 01_22_3k A 2026_134_D.xls | 94 | 0.9295812 | 188.543
3PBV 01_22_3k A 2026_134_D | 3k | 5 | Probe 2 | 3PBV 01_22_3k A 2026_134_D.xls | 95 | 0.9397063 | 190.5061
3PBV 01_22_3k A 2026_134_D | 3k | 5 | Probe 2 | 3PBV 01_22_3k A 2026_134_D.xls | 96 | 0.949821 | 192.5316
3PBV 01_22_3k A 2026_134_D | 3k | 5 | Probe 2 | 3PBV 01_22_3k A 2026_134_D.xls | 97 | 0.959947 | 194.5418
3PBV 01_22_3k A 2026_134_D | 3k | 5 | Probe 2 | 3PBV 01_22_3k A 2026_134_D.xls | 98 | 0.9701151 | 196.4909
3PBV 01_22_3k A 2026_134_D | 3k | 5 | Probe 2 | 3PBV 01_22_3k A 2026_134_D.xls | 99 | 0.9802088 | 198.5096
3PBV 01_22_3k A 2026_134_D | 3k | 5 | Probe 2 | 3PBV 01_22_3k A 2026_134_D.xls | 100 | 0.9902491 | 200.5131
3PBV 01_22_3k A 2026_134_D | 3k | 5 | Probe 2 | 3PBV 01_22_3k A 2026_134_D.xls | 101 | 1.000396 | 202.4184
3PBV 01_22_3k A 2026_134_D | 3k | 5 | Probe 2 | 3PBV 01_22_3k A 2026_134_D.xls | 102 | 1.010489 | 204.4081
3PBV 01_22_3k A 2026_134_D | 3k | 5 | Probe 2 | 3PBV 01_22_3k A 2026_134_D.xls | 103 | 1.02055 | 206.3799
3PBV 01_22_3k A 2026_134_D | 3k | 5 | Probe 2 | 3PBV 01_22_3k A 2026_134_D.xls | 104 | 1.030591 | 208.3168
3PBV 01_22_3k A 2026_134_D | 3k | 5 | Probe 2 | 3PBV 01_22_3k A 2026_134_D.xls | 105 | 1.040727 | 210.3567
3PBV 01_22_3k A 2026_134_D | 3k | 5 | Probe 2 | 3PBV 01_22_3k A 2026_134_D.xls | 106 | 1.050745 | 212.3477
3PBV 01_22_3k A 2026_134_D | 3k | 5 | Probe 2 | 3PBV 01_22_3k A 2026_134_D.xls | 107 | 1.060838 | 214.2963
3PBV 01_22_3k A 2026_134_D | 3k | 5 | Probe 2 | 3PBV 01_22_3k A 2026_134_D.xls | 108 | 1.07091 | 216.2959
3PBV 01_22_3k A 2026_134_D | 3k | 5 | Probe 2 | 3PBV 01_22_3k A 2026_134_D.xls | 109 | 1.081014 | 218.2816
3PBV 01_22_3k A 2026_134_D | 3k | 5 | Probe 2 | 3PBV 01_22_3k A 2026_134_D.xls | 110 | 1.091075 | 220.24
3PBV 01_22_3k A 2026_134_D | 3k | 5 | Probe 2 | 3PBV 01_22_3k A 2026_134_D.xls | 111 | 1.101179 | 222.2205
3PBV 01_22_3k A 2026_134_D | 3k | 5 | Probe 2 | 3PBV 01_22_3k A 2026_134_D.xls | 112 | 1.111316 | 224.1727
3PBV 01_22_3k A 2026_134_D | 3k | 5 | Probe 2 | 3PBV 01_22_3k A 2026_134_D.xls | 113 | 1.121399 | 226.1945
3PBV 01_22_3k A 2026_134_D | 3k | 5 | Probe 2 | 3PBV 01_22_3k A 2026_134_D.xls | 114 | 1.131406 | 228.112
3PBV 01_22_3k A 2026_134_D | 3k | 5 | Probe 2 | 3PBV 01_22_3k A 2026_134_D.xls | 115 | 1.141542 | 230.083
3PBV 01_22_3k A 2026_134_D | 3k | 5 | Probe 2 | 3PBV 01_22_3k A 2026_134_D.xls | 116 | 1.151604 | 232.0599
3PBV 01_22_3k A 2026_134_D | 3k | 5 | Probe 2 | 3PBV 01_22_3k A 2026_134_D.xls | 117 | 1.161612 | 233.9999
3PBV 01_22_3k A 2026_134_D | 3k | 5 | Probe 2 | 3PBV 01_22_3k A 2026_134_D.xls | 118 | 1.171683 | 235.9759
3PBV 01_22_3k A 2026_134_D | 3k | 5 | Probe 2 | 3PBV 01_22_3k A 2026_134_D.xls | 119 | 1.18169 | 237.8918
3PBV 01_22_3k A 2026_134_D | 3k | 5 | Probe 2 | 3PBV 01_22_3k A 2026_134_D.xls | 120 | 1.191741 | 239.8497
3PBV 01_22_3k A 2026_134_D | 3k | 5 | Probe 2 | 3PBV 01_22_3k A 2026_134_D.xls | 121 | 1.201878 | 241.7985
3PBV 01_22_3k A 2026_134_D | 3k | 5 | Probe 2 | 3PBV 01_22_3k A 2026_134_D.xls | 122 | 1.212024 | 243.8547
3PBV 01_22_3k A 2026_134_D | 3k | 5 | Probe 2 | 3PBV 01_22_3k A 2026_134_D.xls | 123 | 1.22214 | 245.774
3PBV 01_22_3k A 2026_134_D | 3k | 5 | Probe 2 | 3PBV 01_22_3k A 2026_134_D.xls | 124 | 1.232233 | 247.6588
3PBV 01_22_3k A 2026_134_D | 3k | 5 | Probe 2 | 3PBV 01_22_3k A 2026_134_D.xls | 125 | 1.242369 | 249.6654
3PBV 01_22_3k A 2026_134_D | 3k | 5 | Probe 2 | 3PBV 01_22_3k A 2026_134_D.xls | 126 | 1.252451 | 251.621
3PBV 01_22_3k A 2026_134_D | 3k | 5 | Probe 2 | 3PBV 01_22_3k A 2026_134_D.xls | 127 | 1.262545 | 253.5541
3PBV 01_22_3k A 2026_134_D | 3k | 5 | Probe 2 | 3PBV 01_22_3k A 2026_134_D.xls | 128 | 1.272649 | 255.5354
3PBV 01_22_3k A 2026_134_D | 3k | 5 | Probe 2 | 3PBV 01_22_3k A 2026_134_D.xls | 129 | 1.282711 | 257.506
3PBV 01_22_3k A 2026_134_D | 3k | 5 | Probe 2 | 3PBV 01_22_3k A 2026_134_D.xls | 130 | 1.29275 | 259.3817
3PBV 01_22_3k A 2026_134_D | 3k | 5 | Probe 2 | 3PBV 01_22_3k A 2026_134_D.xls | 131 | 1.302876 | 261.2852
3PBV 01_22_3k A 2026_134_D | 3k | 5 | Probe 2 | 3PBV 01_22_3k A 2026_134_D.xls | 132 | 1.312948 | 263.2349
3PBV 01_22_3k A 2026_134_D | 3k | 5 | Probe 2 | 3PBV 01_22_3k A 2026_134_D.xls | 133 | 1.322955 | 265.0603
3PBV 01_22_3k A 2026_134_D | 3k | 5 | Probe 2 | 3PBV 01_22_3k A 2026_134_D.xls | 134 | 1.333092 | 267.0748
3PBV 01_22_3k A 2026_134_D | 3k | 5 | Probe 2 | 3PBV 01_22_3k A 2026_134_D.xls | 135 | 1.343249 | 269.0299
3PBV 01_22_3k A 2026_134_D | 3k | 5 | Probe 2 | 3PBV 01_22_3k A 2026_134_D.xls | 136 | 1.353407 | 270.8842
3PBV 01_22_3k A 2026_134_D | 3k | 5 | Probe 2 | 3PBV 01_22_3k A 2026_134_D.xls | 137 | 1.363501 | 272.8164
3PBV 01_22_3k A 2026_134_D | 3k | 5 | Probe 2 | 3PBV 01_22_3k A 2026_134_D.xls | 138 | 1.373519 | 274.7205
3PBV 01_22_3k A 2026_134_D | 3k | 5 | Probe 2 | 3PBV 01_22_3k A 2026_134_D.xls | 139 | 1.38358 | 276.607
3PBV 01_22_3k A 2026_134_D | 3k | 5 | Probe 2 | 3PBV 01_22_3k A 2026_134_D.xls | 140 | 1.393705 | 278.5141
3PBV 01_22_3k A 2026_134_D | 3k | 5 | Probe 2 | 3PBV 01_22_3k A 2026_134_D.xls | 141 | 1.403724 | 280.4091
3PBV 01_22_3k A 2026_134_D | 3k | 5 | Probe 2 | 3PBV 01_22_3k A 2026_134_D.xls | 142 | 1.413785 | 282.2809
3PBV 01_22_3k A 2026_134_D | 3k | 5 | Probe 2 | 3PBV 01_22_3k A 2026_134_D.xls | 143 | 1.4239 | 284.2083
3PBV 01_22_3k A 2026_134_D | 3k | 5 | Probe 2 | 3PBV 01_22_3k A 2026_134_D.xls | 144 | 1.434004 | 286.1277
3PBV 01_22_3k A 2026_134_D | 3k | 5 | Probe 2 | 3PBV 01_22_3k A 2026_134_D.xls | 145 | 1.444077 | 288.005
3PBV 01_22_3k A 2026_134_D | 3k | 5 | Probe 2 | 3PBV 01_22_3k A 2026_134_D.xls | 146 | 1.454212 | 289.8928
3PBV 01_22_3k A 2026_134_D | 3k | 5 | Probe 2 | 3PBV 01_22_3k A 2026_134_D.xls | 147 | 1.46422 | 291.8063
3PBV 01_22_3k A 2026_134_D | 3k | 5 | Probe 2 | 3PBV 01_22_3k A 2026_134_D.xls | 148 | 1.474227 | 293.6997
3PBV 01_22_3k A 2026_134_D | 3k | 5 | Probe 2 | 3PBV 01_22_3k A 2026_134_D.xls | 149 | 1.484288 | 295.5424
3PBV 01_22_3k A 2026_134_D | 3k | 5 | Probe 2 | 3PBV 01_22_3k A 2026_134_D.xls | 150 | 1.494415 | 297.4533
3PBV 01_22_3k A 2026_134_D | 3k | 5 | Probe 2 | 3PBV 01_22_3k A 2026_134_D.xls | 151 | 1.504443 | 299.3026
3PBV 01_22_3k A 2026_134_D | 3k | 5 | Probe 2 | 3PBV 01_22_3k A 2026_134_D.xls | 152 | 1.514451 | 301.1593
3PBV 01_22_3k A 2026_134_D | 3k | 5 | Probe 2 | 3PBV 01_22_3k A 2026_134_D.xls | 153 | 1.524544 | 303.1163
3PBV 01_22_3k A 2026_134_D | 3k | 5 | Probe 2 | 3PBV 01_22_3k A 2026_134_D.xls | 154 | 1.534648 | 304.9536
3PBV 01_22_3k A 2026_134_D | 3k | 5 | Probe 2 | 3PBV 01_22_3k A 2026_134_D.xls | 155 | 1.54472 | 306.8301
3PBV 01_22_3k A 2026_134_D | 3k | 5 | Probe 2 | 3PBV 01_22_3k A 2026_134_D.xls | 156 | 1.554846 | 308.709
3PBV 01_22_3k A 2026_134_D | 3k | 5 | Probe 2 | 3PBV 01_22_3k A 2026_134_D.xls | 157 | 1.564982 | 310.5374
3PBV 01_22_3k A 2026_134_D | 3k | 5 | Probe 2 | 3PBV 01_22_3k A 2026_134_D.xls | 158 | 1.57514 | 312.4277
3PBV 01_22_3k A 2026_134_D | 3k | 5 | Probe 2 | 3PBV 01_22_3k A 2026_134_D.xls | 159 | 1.585288 | 314.3204
3PBV 01_22_3k A 2026_134_D | 3k | 5 | Probe 2 | 3PBV 01_22_3k A 2026_134_D.xls | 160 | 1.59538 | 316.1196
3PBV 01_22_3k A 2026_134_D | 3k | 5 | Probe 2 | 3PBV 01_22_3k A 2026_134_D.xls | 161 | 1.605431 | 317.9973
3PBV 01_22_3k A 2026_134_D | 3k | 5 | Probe 2 | 3PBV 01_22_3k A 2026_134_D.xls | 162 | 1.615568 | 319.8682
3PBV 01_22_3k A 2026_134_D | 3k | 5 | Probe 2 | 3PBV 01_22_3k A 2026_134_D.xls | 163 | 1.625683 | 321.488
3PBV 01_22_3k A 2026_134_D | 3k | 5 | Probe 2 | 3PBV 01_22_3k A 2026_134_D.xls | 164 | 1.635732 | 320.415
3PBV 01_22_3k A 2026_134_D | 3k | 5 | Probe 2 | 3PBV 01_22_3k A 2026_134_D.xls | 165 | 1.64574 | 321.7509
3PBV 01_22_3k A 2026_134_D | 3k | 5 | Probe 2 | 3PBV 01_22_3k A 2026_134_D.xls | 166 | 1.655855 | 323.4756
3PBV 01_22_3k A 2026_134_D | 3k | 5 | Probe 2 | 3PBV 01_22_3k A 2026_134_D.xls | 167 | 1.665895 | 325.177
3PBV 01_22_3k A 2026_134_D | 3k | 5 | Probe 2 | 3PBV 01_22_3k A 2026_134_D.xls | 168 | 1.675967 | 326.8915
3PBV 01_22_3k A 2026_134_D | 3k | 5 | Probe 2 | 3PBV 01_22_3k A 2026_134_D.xls | 169 | 1.686039 | 328.7042
3PBV 01_22_3k A 2026_134_D | 3k | 5 | Probe 2 | 3PBV 01_22_3k A 2026_134_D.xls | 170 | 1.696153 | 330.4346
3PBV 01_22_3k A 2026_134_D | 3k | 5 | Probe 2 | 3PBV 01_22_3k A 2026_134_D.xls | 171 | 1.706247 | 331.1896
3PBV 01_22_3k A 2026_134_D | 3k | 5 | Probe 2 | 3PBV 01_22_3k A 2026_134_D.xls | 172 | 1.716351 | 332.5516
3PBV 01_22_3k A 2026_134_D | 3k | 5 | Probe 2 | 3PBV 01_22_3k A 2026_134_D.xls | 173 | 1.726477 | 333.9882
3PBV 01_22_3k A 2026_134_D | 3k | 5 | Probe 2 | 3PBV 01_22_3k A 2026_134_D.xls | 174 | 1.736581 | 335.6593
3PBV 01_22_3k A 2026_134_D | 3k | 5 | Probe 2 | 3PBV 01_22_3k A 2026_134_D.xls | 175 | 1.7466 | 334.8846
3PBV 01_22_3k A 2026_134_D | 3k | 5 | Probe 2 | 3PBV 01_22_3k A 2026_134_D.xls | 176 | 1.756735 | 336.3582
3PBV 01_22_3k A 2026_134_D | 3k | 5 | Probe 2 | 3PBV 01_22_3k A 2026_134_D.xls | 177 | 1.766818 | 337.9947
3PBV 01_22_3k A 2026_134_D | 3k | 5 | Probe 2 | 3PBV 01_22_3k A 2026_134_D.xls | 178 | 1.776944 | 339.66
3PBV 01_22_3k A 2026_134_D | 3k | 5 | Probe 2 | 3PBV 01_22_3k A 2026_134_D.xls | 179 | 1.787016 | 341.3339
3PBV 01_22_3k A 2026_134_D | 3k | 5 | Probe 2 | 3PBV 01_22_3k A 2026_134_D.xls | 180 | 1.797045 | 343.0528
3PBV 01_22_3k A 2026_134_D | 3k | 5 | Probe 2 | 3PBV 01_22_3k A 2026_134_D.xls | 181 | 1.807074 | 344.6702
3PBV 01_22_3k A 2026_134_D | 3k | 5 | Probe 2 | 3PBV 01_22_3k A 2026_134_D.xls | 182 | 1.817167 | 346.4477
3PBV 01_22_3k A 2026_134_D | 3k | 5 | Probe 2 | 3PBV 01_22_3k A 2026_134_D.xls | 183 | 1.827197 | 348.1484
3PBV 01_22_3k A 2026_134_D | 3k | 5 | Probe 2 | 3PBV 01_22_3k A 2026_134_D.xls | 184 | 1.837268 | 349.7665
3PBV 01_22_3k A 2026_134_D | 3k | 5 | Probe 2 | 3PBV 01_22_3k A 2026_134_D.xls | 185 | 1.847394 | 351.448
3PBV 01_22_3k A 2026_134_D | 3k | 5 | Probe 2 | 3PBV 01_22_3k A 2026_134_D.xls | 186 | 1.857541 | 353.1248
3PBV 01_22_3k A 2026_134_D | 3k | 5 | Probe 2 | 3PBV 01_22_3k A 2026_134_D.xls | 187 | 1.867602 | 354.7873
3PBV 01_22_3k A 2026_134_D | 3k | 5 | Probe 2 | 3PBV 01_22_3k A 2026_134_D.xls | 188 | 1.877728 | 356.4603
3PBV 01_22_3k A 2026_134_D | 3k | 5 | Probe 2 | 3PBV 01_22_3k A 2026_134_D.xls | 189 | 1.887832 | 358.1353
3PBV 01_22_3k A 2026_134_D | 3k | 5 | Probe 2 | 3PBV 01_22_3k A 2026_134_D.xls | 190 | 1.897914 | 359.8553
3PBV 01_22_3k A 2026_134_D | 3k | 5 | Probe 2 | 3PBV 01_22_3k A 2026_134_D.xls | 191 | 1.908061 | 359.411
3PBV 01_22_3k A 2026_134_D | 3k | 5 | Probe 2 | 3PBV 01_22_3k A 2026_134_D.xls | 192 | 1.918187 | 360.6701
3PBV 01_22_3k A 2026_134_D | 3k | 5 | Probe 2 | 3PBV 01_22_3k A 2026_134_D.xls | 193 | 1.928302 | 361.9831
3PBV 01_22_3k A 2026_134_D | 3k | 5 | Probe 2 | 3PBV 01_22_3k A 2026_134_D.xls | 194 | 1.93831 | 363.3592
3PBV 01_22_3k A 2026_134_D | 3k | 5 | Probe 2 | 3PBV 01_22_3k A 2026_134_D.xls | 195 | 1.948413 | 364.8494
3PBV 01_22_3k A 2026_134_D | 3k | 5 | Probe 2 | 3PBV 01_22_3k A 2026_134_D.xls | 196 | 1.958539 | 366.3101
3PBV 01_22_3k A 2026_134_D | 3k | 5 | Probe 2 | 3PBV 01_22_3k A 2026_134_D.xls | 197 | 1.968569 | 367.2425
3PBV 01_22_3k A 2026_134_D | 3k | 5 | Probe 2 | 3PBV 01_22_3k A 2026_134_D.xls | 198 | 1.978661 | 368.2667
3PBV 01_22_3k A 2026_134_D | 3k | 5 | Probe 2 | 3PBV 01_22_3k A 2026_134_D.xls | 199 | 1.988669 | 369.6662
3PBV 01_22_3k A 2026_134_D | 3k | 5 | Probe 2 | 3PBV 01_22_3k A 2026_134_D.xls | 200 | 1.998741 | 371.0622
3PBV 01_22_3k A 2026_134_D | 3k | 5 | Probe 2 | 3PBV 01_22_3k A 2026_134_D.xls | 201 | 2.008888 | 370.666
3PBV 01_22_3k A 2026_134_D | 3k | 5 | Probe 2 | 3PBV 01_22_3k A 2026_134_D.xls | 202 | 2.018907 | 358.0526
3PBV 01_22_3k A 2026_134_D | 3k | 5 | Probe 2 | 3PBV 01_22_3k A 2026_134_D.xls | 203 | 2.029 | 341.5949
3PBV 01_22_3k A 2026_134_D | 3k | 5 | Probe 2 | 3PBV 01_22_3k A 2026_134_D.xls | 204 | 2.039104 | 316.4027
3PBV 01_22_3k A 2026_134_D | 3k | 5 | Probe 2 | 3PBV 01_22_3k A 2026_134_D.xls | 205 | 2.049176 | 295.2081
3PBV 01_22_3k A 2026_134_D | 3k | 5 | Probe 2 | 3PBV 01_22_3k A 2026_134_D.xls | 206 | 2.059238 | 286.5861
3PBV 01_22_3k A 2026_134_D | 3k | 5 | Probe 2 | 3PBV 01_22_3k A 2026_134_D.xls | 207 | 2.069363 | 280.0658
3PBV 01_22_3k A 2026_134_D | 3k | 5 | Probe 2 | 3PBV 01_22_3k A 2026_134_D.xls | 208 | 2.079371 | 276.2541
3PBV 01_22_3k A 2026_134_D | 3k | 5 | Probe 2 | 3PBV 01_22_3k A 2026_134_D.xls | 209 | 2.08941 | 273.5337
3PBV 01_22_3k A 2026_134_D | 3k | 5 | Probe 2 | 3PBV 01_22_3k A 2026_134_D.xls | 210 | 2.099428 | 271.31
3PBV 01_22_3k A 2026_134_D | 3k | 5 | Probe 2 | 3PBV 01_22_3k A 2026_134_D.xls | 211 | 2.109543 | 269.4873
3PBV 01_22_3k A 2026_134_D | 3k | 5 | Probe 2 | 3PBV 01_22_3k A 2026_134_D.xls | 212 | 2.119594 | 268.1583
3PBV 01_22_3k A 2026_134_D | 3k | 5 | Probe 2 | 3PBV 01_22_3k A 2026_134_D.xls | 213 | 2.12974 | 267.086
3PBV 01_22_3k A 2026_134_D | 3k | 5 | Probe 2 | 3PBV 01_22_3k A 2026_134_D.xls | 214 | 2.139834 | 266.2611
3PBV 01_22_3k A 2026_134_D | 3k | 5 | Probe 2 | 3PBV 01_22_3k A 2026_134_D.xls | 215 | 2.150014 | 265.5044
3PBV 01_22_3k A 2026_134_D | 3k | 5 | Probe 2 | 3PBV 01_22_3k A 2026_134_D.xls | 216 | 2.160053 | 264.9036
3PBV 01_22_3k A 2026_134_D | 3k | 5 | Probe 2 | 3PBV 01_22_3k A 2026_134_D.xls | 217 | 2.170212 | 264.3644
3PBV 01_22_3k A 2026_134_D | 3k | 5 | Probe 2 | 3PBV 01_22_3k A 2026_134_D.xls | 218 | 2.180359 | 263.93
3PBV 01_22_3k A 2026_134_D | 3k | 5 | Probe 2 | 3PBV 01_22_3k A 2026_134_D.xls | 219 | 2.190462 | 263.5208
3PBV 01_22_3k A 2026_134_D | 3k | 5 | Probe 2 | 3PBV 01_22_3k A 2026_134_D.xls | 220 | 2.20062 | 262.9252
3PBV 01_22_3k A 2026_134_D | 3k | 5 | Probe 2 | 3PBV 01_22_3k A 2026_134_D.xls | 221 | 2.210724 | 262.4543
3PBV 01_22_3k A 2026_134_D | 3k | 5 | Probe 2 | 3PBV 01_22_3k A 2026_134_D.xls | 222 | 2.220775 | 262.0744
3PBV 01_22_3k A 2026_134_D | 3k | 5 | Probe 2 | 3PBV 01_22_3k A 2026_134_D.xls | 223 | 2.23089 | 261.8072
3PBV 01_22_3k A 2026_134_D | 3k | 5 | Probe 2 | 3PBV 01_22_3k A 2026_134_D.xls | 224 | 2.240983 | 261.256
3PBV 01_22_3k A 2026_134_D | 3k | 5 | Probe 2 | 3PBV 01_22_3k A 2026_134_D.xls | 225 | 2.251055 | 260.8428
3PBV 01_22_3k A 2026_134_D | 3k | 5 | Probe 2 | 3PBV 01_22_3k A 2026_134_D.xls | 226 | 2.261063 | 260.5149
3PBV 01_22_3k A 2026_134_D | 3k | 5 | Probe 2 | 3PBV 01_22_3k A 2026_134_D.xls | 227 | 2.271167 | 260.303
3PBV 01_22_3k A 2026_134_D | 3k | 5 | Probe 2 | 3PBV 01_22_3k A 2026_134_D.xls | 228 | 2.281227 | 260.1725
3PBV 01_22_3k A 2026_134_D | 3k | 5 | Probe 2 | 3PBV 01_22_3k A 2026_134_D.xls | 229 | 2.291311 | 260.0843
3PBV 01_22_3k A 2026_134_D | 3k | 5 | Probe 2 | 3PBV 01_22_3k A 2026_134_D.xls | 230 | 2.301425 | 260.0274
3PBV 01_22_3k A 2026_134_D | 3k | 5 | Probe 2 | 3PBV 01_22_3k A 2026_134_D.xls | 231 | 2.31153 | 260.0482
3PBV 01_22_3k A 2026_134_D | 3k | 5 | Probe 2 | 3PBV 01_22_3k A 2026_134_D.xls | 232 | 2.321601 | 260.1023
3PBV 01_22_3k A 2026_134_D | 3k | 5 | Probe 2 | 3PBV 01_22_3k A 2026_134_D.xls | 233 | 2.331695 | 260.1767
3PBV 01_22_3k A 2026_134_D | 3k | 5 | Probe 2 | 3PBV 01_22_3k A 2026_134_D.xls | 234 | 2.341863 | 260.2963
3PBV 01_22_3k A 2026_134_D | 3k | 5 | Probe 2 | 3PBV 01_22_3k A 2026_134_D.xls | 235 | 2.351946 | 260.4453
3PBV 01_22_3k A 2026_134_D | 3k | 5 | Probe 2 | 3PBV 01_22_3k A 2026_134_D.xls | 236 | 2.362072 | 260.6414
3PBV 01_22_3k A 2026_134_D | 3k | 5 | Probe 2 | 3PBV 01_22_3k A 2026_134_D.xls | 237 | 2.372079 | 260.7888
3PBV 01_22_3k A 2026_134_D | 3k | 5 | Probe 2 | 3PBV 01_22_3k A 2026_134_D.xls | 238 | 2.38213 | 261.0071
3PBV 01_22_3k A 2026_134_D | 3k | 5 | Probe 2 | 3PBV 01_22_3k A 2026_134_D.xls | 239 | 2.392255 | 261.2524
3PBV 01_22_3k A 2026_134_D | 3k | 5 | Probe 2 | 3PBV 01_22_3k A 2026_134_D.xls | 240 | 2.402338 | 261.4794
3PBV 01_22_3k A 2026_134_D | 3k | 5 | Probe 2 | 3PBV 01_22_3k A 2026_134_D.xls | 241 | 2.412345 | 261.731
3PBV 01_22_3k A 2026_134_D | 3k | 5 | Probe 2 | 3PBV 01_22_3k A 2026_134_D.xls | 242 | 2.422353 | 261.9955
3PBV 01_22_3k A 2026_134_D | 3k | 5 | Probe 2 | 3PBV 01_22_3k A 2026_134_D.xls | 243 | 2.432511 | 262.2318
3PBV 01_22_3k A 2026_134_D | 3k | 5 | Probe 2 | 3PBV 01_22_3k A 2026_134_D.xls | 244 | 2.442529 | 262.4476
3PBV 01_22_3k A 2026_134_D | 3k | 5 | Probe 2 | 3PBV 01_22_3k A 2026_134_D.xls | 245 | 2.452623 | 262.6866
3PBV 01_22_3k A 2026_134_D | 3k | 5 | Probe 2 | 3PBV 01_22_3k A 2026_134_D.xls | 246 | 2.462738 | 262.8728
3PBV 01_22_3k A 2026_134_D | 3k | 5 | Probe 2 | 3PBV 01_22_3k A 2026_134_D.xls | 247 | 2.472744 | 263.0823
3PBV 01_22_3k A 2026_134_D | 3k | 5 | Probe 2 | 3PBV 01_22_3k A 2026_134_D.xls | 248 | 2.482795 | 263.2375
3PBV 01_22_3k A 2026_134_D | 3k | 5 | Probe 2 | 3PBV 01_22_3k A 2026_134_D.xls | 249 | 2.492889 | 263.3907
3PBV 01_22_3k A 2026_134_D | 3k | 5 | Probe 2 | 3PBV 01_22_3k A 2026_134_D.xls | 250 | 2.503014 | 263.5475
3PBV 01_22_3k A 2026_134_D | 3k | 5 | Probe 2 | 3PBV 01_22_3k A 2026_134_D.xls | 251 | 2.513065 | 263.6979
3PBV 01_22_3k A 2026_134_D | 3k | 5 | Probe 2 | 3PBV 01_22_3k A 2026_134_D.xls | 252 | 2.523233 | 263.8173
3PBV 01_22_3k A 2026_134_D | 3k | 5 | Probe 2 | 3PBV 01_22_3k A 2026_134_D.xls | 253 | 2.533327 | 263.8927
3PBV 01_22_3k A 2026_134_D | 3k | 5 | Probe 2 | 3PBV 01_22_3k A 2026_134_D.xls | 254 | 2.543453 | 264.0547
3PBV 01_22_3k A 2026_134_D | 3k | 5 | Probe 2 | 3PBV 01_22_3k A 2026_134_D.xls | 255 | 2.5536 | 264.1835
3PBV 01_22_3k A 2026_134_D | 3k | 5 | Probe 2 | 3PBV 01_22_3k A 2026_134_D.xls | 256 | 2.563704 | 264.311
3PBV 01_22_3k A 2026_134_D | 3k | 5 | Probe 2 | 3PBV 01_22_3k A 2026_134_D.xls | 257 | 2.573733 | 264.429
3PBV 01_22_3k A 2026_134_D | 3k | 5 | Probe 2 | 3PBV 01_22_3k A 2026_134_D.xls | 258 | 2.58388 | 264.5356
3PBV 01_22_3k A 2026_134_D | 3k | 5 | Probe 2 | 3PBV 01_22_3k A 2026_134_D.xls | 259 | 2.594005 | 264.6778
3PBV 01_22_3k A 2026_134_D | 3k | 5 | Probe 2 | 3PBV 01_22_3k A 2026_134_D.xls | 260 | 2.604045 | 264.8151
3PBV 01_22_3k A 2026_134_D | 3k | 5 | Probe 2 | 3PBV 01_22_3k A 2026_134_D.xls | 261 | 2.614074 | 264.9629
3PBV 01_22_3k A 2026_134_D | 3k | 5 | Probe 2 | 3PBV 01_22_3k A 2026_134_D.xls | 262 | 2.624081 | 265.0919
3PBV 01_22_3k A 2026_134_D | 3k | 5 | Probe 2 | 3PBV 01_22_3k A 2026_134_D.xls | 263 | 2.634218 | 265.2662
3PBV 01_22_3k A 2026_134_D | 3k | 5 | Probe 2 | 3PBV 01_22_3k A 2026_134_D.xls | 264 | 2.644312 | 265.4466
3PBV 01_22_3k A 2026_134_D | 3k | 5 | Probe 2 | 3PBV 01_22_3k A 2026_134_D.xls | 265 | 2.654426 | 265.5991
3PBV 01_22_3k A 2026_134_D | 3k | 5 | Probe 2 | 3PBV 01_22_3k A 2026_134_D.xls | 266 | 2.664498 | 265.8138
3PBV 01_22_3k A 2026_134_D | 3k | 5 | Probe 2 | 3PBV 01_22_3k A 2026_134_D.xls | 267 | 2.67457 | 265.997
3PBV 01_22_3k A 2026_134_D | 3k | 5 | Probe 2 | 3PBV 01_22_3k A 2026_134_D.xls | 268 | 2.684664 | 266.1812
3PBV 01_22_3k A 2026_134_D | 3k | 5 | Probe 2 | 3PBV 01_22_3k A 2026_134_D.xls | 269 | 2.6948 | 266.3231
3PBV 01_22_3k A 2026_134_D | 3k | 5 | Probe 2 | 3PBV 01_22_3k A 2026_134_D.xls | 270 | 2.704872 | 266.5371
3PBV 01_22_3k A 2026_134_D | 3k | 5 | Probe 2 | 3PBV 01_22_3k A 2026_134_D.xls | 271 | 2.714901 | 266.6907
3PBV 01_22_3k A 2026_134_D | 3k | 5 | Probe 2 | 3PBV 01_22_3k A 2026_134_D.xls | 272 | 2.725037 | 266.8263
3PBV 01_22_3k A 2026_134_D | 3k | 5 | Probe 2 | 3PBV 01_22_3k A 2026_134_D.xls | 273 | 2.735109 | 267.012
3PBV 01_22_3k A 2026_134_D | 3k | 5 | Probe 2 | 3PBV 01_22_3k A 2026_134_D.xls | 274 | 2.745267 | 264.7259
3PBV 01_22_3k A 2026_134_D | 3k | 5 | Probe 2 | 3PBV 01_22_3k A 2026_134_D.xls | 275 | 2.753868 | 258.1318
3PBV 01_22_3k A 2026_134_D | 3k | 6 | Probe 3 | 3PBV 01_22_3k A 2026_134_D.xls | 1 | 0 | 7.401429
3PBV 01_22_3k A 2026_134_D | 3k | 6 | Probe 3 | 3PBV 01_22_3k A 2026_134_D.xls | 2 | 0.01006055 | 8.697539
3PBV 01_22_3k A 2026_134_D | 3k | 6 | Probe 3 | 3PBV 01_22_3k A 2026_134_D.xls | 3 | 0.02016473 | 10.28347
3PBV 01_22_3k A 2026_134_D | 3k | 6 | Probe 3 | 3PBV 01_22_3k A 2026_134_D.xls | 4 | 0.03030133 | 11.93706
3PBV 01_22_3k A 2026_134_D | 3k | 6 | Probe 3 | 3PBV 01_22_3k A 2026_134_D.xls | 5 | 0.04039479 | 13.55775
3PBV 01_22_3k A 2026_134_D | 3k | 6 | Probe 3 | 3PBV 01_22_3k A 2026_134_D.xls | 6 | 0.05040217 | 15.18478
3PBV 01_22_3k A 2026_134_D | 3k | 6 | Probe 3 | 3PBV 01_22_3k A 2026_134_D.xls | 7 | 0.06050635 | 16.91814
3PBV 01_22_3k A 2026_134_D | 3k | 6 | Probe 3 | 3PBV 01_22_3k A 2026_134_D.xls | 8 | 0.07062101 | 18.67076
3PBV 01_22_3k A 2026_134_D | 3k | 6 | Probe 3 | 3PBV 01_22_3k A 2026_134_D.xls | 9 | 0.08074713 | 20.3736
3PBV 01_22_3k A 2026_134_D | 3k | 6 | Probe 3 | 3PBV 01_22_3k A 2026_134_D.xls | 10 | 0.09083986 | 22.14651
3PBV 01_22_3k A 2026_134_D | 3k | 6 | Probe 3 | 3PBV 01_22_3k A 2026_134_D.xls | 11 | 0.1008687 | 23.92922
3PBV 01_22_3k A 2026_134_D | 3k | 6 | Probe 3 | 3PBV 01_22_3k A 2026_134_D.xls | 12 | 0.1108766 | 25.74484
3PBV 01_22_3k A 2026_134_D | 3k | 6 | Probe 3 | 3PBV 01_22_3k A 2026_134_D.xls | 13 | 0.1210242 | 27.58815
3PBV 01_22_3k A 2026_134_D | 3k | 6 | Probe 3 | 3PBV 01_22_3k A 2026_134_D.xls | 14 | 0.1310416 | 29.42269
3PBV 01_22_3k A 2026_134_D | 3k | 6 | Probe 3 | 3PBV 01_22_3k A 2026_134_D.xls | 15 | 0.1411143 | 31.23325
3PBV 01_22_3k A 2026_134_D | 3k | 6 | Probe 3 | 3PBV 01_22_3k A 2026_134_D.xls | 16 | 0.1512614 | 33.07708
3PBV 01_22_3k A 2026_134_D | 3k | 6 | Probe 3 | 3PBV 01_22_3k A 2026_134_D.xls | 17 | 0.161419 | 35.02947
3PBV 01_22_3k A 2026_134_D | 3k | 6 | Probe 3 | 3PBV 01_22_3k A 2026_134_D.xls | 18 | 0.1714478 | 36.88791
3PBV 01_22_3k A 2026_134_D | 3k | 6 | Probe 3 | 3PBV 01_22_3k A 2026_134_D.xls | 19 | 0.1815301 | 38.88501
3PBV 01_22_3k A 2026_134_D | 3k | 6 | Probe 3 | 3PBV 01_22_3k A 2026_134_D.xls | 20 | 0.1916562 | 40.79666
3PBV 01_22_3k A 2026_134_D | 3k | 6 | Probe 3 | 3PBV 01_22_3k A 2026_134_D.xls | 21 | 0.2017069 | 42.7148
3PBV 01_22_3k A 2026_134_D | 3k | 6 | Probe 3 | 3PBV 01_22_3k A 2026_134_D.xls | 22 | 0.2118426 | 44.66153
3PBV 01_22_3k A 2026_134_D | 3k | 6 | Probe 3 | 3PBV 01_22_3k A 2026_134_D.xls | 23 | 0.2219897 | 46.62871
3PBV 01_22_3k A 2026_134_D | 3k | 6 | Probe 3 | 3PBV 01_22_3k A 2026_134_D.xls | 24 | 0.2321263 | 48.52007
3PBV 01_22_3k A 2026_134_D | 3k | 6 | Probe 3 | 3PBV 01_22_3k A 2026_134_D.xls | 25 | 0.2422734 | 50.50333
3PBV 01_22_3k A 2026_134_D | 3k | 6 | Probe 3 | 3PBV 01_22_3k A 2026_134_D.xls | 26 | 0.2523881 | 52.40363
3PBV 01_22_3k A 2026_134_D | 3k | 6 | Probe 3 | 3PBV 01_22_3k A 2026_134_D.xls | 27 | 0.2623959 | 54.33634
3PBV 01_22_3k A 2026_134_D | 3k | 6 | Probe 3 | 3PBV 01_22_3k A 2026_134_D.xls | 28 | 0.2725535 | 56.33516
3PBV 01_22_3k A 2026_134_D | 3k | 6 | Probe 3 | 3PBV 01_22_3k A 2026_134_D.xls | 29 | 0.2826687 | 58.29372
3PBV 01_22_3k A 2026_134_D | 3k | 6 | Probe 3 | 3PBV 01_22_3k A 2026_134_D.xls | 30 | 0.2926975 | 60.22875
3PBV 01_22_3k A 2026_134_D | 3k | 6 | Probe 3 | 3PBV 01_22_3k A 2026_134_D.xls | 31 | 0.3027378 | 62.21768
3PBV 01_22_3k A 2026_134_D | 3k | 6 | Probe 3 | 3PBV 01_22_3k A 2026_134_D.xls | 32 | 0.3128734 | 64.16355
3PBV 01_22_3k A 2026_134_D | 3k | 6 | Probe 3 | 3PBV 01_22_3k A 2026_134_D.xls | 33 | 0.3228813 | 66.05852
3PBV 01_22_3k A 2026_134_D | 3k | 6 | Probe 3 | 3PBV 01_22_3k A 2026_134_D.xls | 34 | 0.3329635 | 68.03284
3PBV 01_22_3k A 2026_134_D | 3k | 6 | Probe 3 | 3PBV 01_22_3k A 2026_134_D.xls | 35 | 0.3430467 | 70.043
3PBV 01_22_3k A 2026_134_D | 3k | 6 | Probe 3 | 3PBV 01_22_3k A 2026_134_D.xls | 36 | 0.3531509 | 71.95371
3PBV 01_22_3k A 2026_134_D | 3k | 6 | Probe 3 | 3PBV 01_22_3k A 2026_134_D.xls | 37 | 0.3632227 | 73.99671
3PBV 01_22_3k A 2026_134_D | 3k | 6 | Probe 3 | 3PBV 01_22_3k A 2026_134_D.xls | 38 | 0.3733693 | 75.96464
3PBV 01_22_3k A 2026_134_D | 3k | 6 | Probe 3 | 3PBV 01_22_3k A 2026_134_D.xls | 39 | 0.383485 | 77.86967
3PBV 01_22_3k A 2026_134_D | 3k | 6 | Probe 3 | 3PBV 01_22_3k A 2026_134_D.xls | 40 | 0.3935891 | 79.92574
3PBV 01_22_3k A 2026_134_D | 3k | 6 | Probe 3 | 3PBV 01_22_3k A 2026_134_D.xls | 41 | 0.4037572 | 81.92593
3PBV 01_22_3k A 2026_134_D | 3k | 6 | Probe 3 | 3PBV 01_22_3k A 2026_134_D.xls | 42 | 0.4139148 | 83.88985
3PBV 01_22_3k A 2026_134_D | 3k | 6 | Probe 3 | 3PBV 01_22_3k A 2026_134_D.xls | 43 | 0.4239656 | 85.90861
3PBV 01_22_3k A 2026_134_D | 3k | 6 | Probe 3 | 3PBV 01_22_3k A 2026_134_D.xls | 44 | 0.4341127 | 87.93854
3PBV 01_22_3k A 2026_134_D | 3k | 6 | Probe 3 | 3PBV 01_22_3k A 2026_134_D.xls | 45 | 0.4441739 | 89.92455
3PBV 01_22_3k A 2026_134_D | 3k | 6 | Probe 3 | 3PBV 01_22_3k A 2026_134_D.xls | 46 | 0.454332 | 91.86469
3PBV 01_22_3k A 2026_134_D | 3k | 6 | Probe 3 | 3PBV 01_22_3k A 2026_134_D.xls | 47 | 0.4643818 | 93.85353
3PBV 01_22_3k A 2026_134_D | 3k | 6 | Probe 3 | 3PBV 01_22_3k A 2026_134_D.xls | 48 | 0.4744975 | 95.9127
3PBV 01_22_3k A 2026_134_D | 3k | 6 | Probe 3 | 3PBV 01_22_3k A 2026_134_D.xls | 49 | 0.4846331 | 97.88873
3PBV 01_22_3k A 2026_134_D | 3k | 6 | Probe 3 | 3PBV 01_22_3k A 2026_134_D.xls | 50 | 0.4947697 | 99.87947
3PBV 01_22_3k A 2026_134_D | 3k | 6 | Probe 3 | 3PBV 01_22_3k A 2026_134_D.xls | 51 | 0.5049273 | 101.8259
3PBV 01_22_3k A 2026_134_D | 3k | 6 | Probe 3 | 3PBV 01_22_3k A 2026_134_D.xls | 52 | 0.5150639 | 103.8524
3PBV 01_22_3k A 2026_134_D | 3k | 6 | Probe 3 | 3PBV 01_22_3k A 2026_134_D.xls | 53 | 0.5251147 | 105.7849
3PBV 01_22_3k A 2026_134_D | 3k | 6 | Probe 3 | 3PBV 01_22_3k A 2026_134_D.xls | 54 | 0.5352298 | 107.8538
3PBV 01_22_3k A 2026_134_D | 3k | 6 | Probe 3 | 3PBV 01_22_3k A 2026_134_D.xls | 55 | 0.545312 | 109.7575
3PBV 01_22_3k A 2026_134_D | 3k | 6 | Probe 3 | 3PBV 01_22_3k A 2026_134_D.xls | 56 | 0.5553838 | 111.7055
3PBV 01_22_3k A 2026_134_D | 3k | 6 | Probe 3 | 3PBV 01_22_3k A 2026_134_D.xls | 57 | 0.5654022 | 113.7315
3PBV 01_22_3k A 2026_134_D | 3k | 6 | Probe 3 | 3PBV 01_22_3k A 2026_134_D.xls | 58 | 0.5755168 | 115.6818
3PBV 01_22_3k A 2026_134_D | 3k | 6 | Probe 3 | 3PBV 01_22_3k A 2026_134_D.xls | 59 | 0.5855781 | 117.644
3PBV 01_22_3k A 2026_134_D | 3k | 6 | Probe 3 | 3PBV 01_22_3k A 2026_134_D.xls | 60 | 0.5956289 | 119.6619
3PBV 01_22_3k A 2026_134_D | 3k | 6 | Probe 3 | 3PBV 01_22_3k A 2026_134_D.xls | 61 | 0.6057435 | 121.6539
3PBV 01_22_3k A 2026_134_D | 3k | 6 | Probe 3 | 3PBV 01_22_3k A 2026_134_D.xls | 62 | 0.6158589 | 123.5986
3PBV 01_22_3k A 2026_134_D | 3k | 6 | Probe 3 | 3PBV 01_22_3k A 2026_134_D.xls | 63 | 0.6258658 | 125.5612
3PBV 01_22_3k A 2026_134_D | 3k | 6 | Probe 3 | 3PBV 01_22_3k A 2026_134_D.xls | 64 | 0.6359805 | 127.5492
3PBV 01_22_3k A 2026_134_D | 3k | 6 | Probe 3 | 3PBV 01_22_3k A 2026_134_D.xls | 65 | 0.646139 | 129.583
3PBV 01_22_3k A 2026_134_D | 3k | 6 | Probe 3 | 3PBV 01_22_3k A 2026_134_D.xls | 66 | 0.6562642 | 131.5664
3PBV 01_22_3k A 2026_134_D | 3k | 6 | Probe 3 | 3PBV 01_22_3k A 2026_134_D.xls | 67 | 0.6664218 | 133.5796
3PBV 01_22_3k A 2026_134_D | 3k | 6 | Probe 3 | 3PBV 01_22_3k A 2026_134_D.xls | 68 | 0.6765479 | 135.6016
3PBV 01_22_3k A 2026_134_D | 3k | 6 | Probe 3 | 3PBV 01_22_3k A 2026_134_D.xls | 69 | 0.6866521 | 137.5784
3PBV 01_22_3k A 2026_134_D | 3k | 6 | Probe 3 | 3PBV 01_22_3k A 2026_134_D.xls | 70 | 0.6967667 | 139.6003
3PBV 01_22_3k A 2026_134_D | 3k | 6 | Probe 3 | 3PBV 01_22_3k A 2026_134_D.xls | 71 | 0.7068598 | 141.5824
3PBV 01_22_3k A 2026_134_D | 3k | 6 | Probe 3 | 3PBV 01_22_3k A 2026_134_D.xls | 72 | 0.7168782 | 143.5217
3PBV 01_22_3k A 2026_134_D | 3k | 6 | Probe 3 | 3PBV 01_22_3k A 2026_134_D.xls | 73 | 0.7270472 | 145.5365
3PBV 01_22_3k A 2026_134_D | 3k | 6 | Probe 3 | 3PBV 01_22_3k A 2026_134_D.xls | 74 | 0.7371619 | 147.5676
3PBV 01_22_3k A 2026_134_D | 3k | 6 | Probe 3 | 3PBV 01_22_3k A 2026_134_D.xls | 75 | 0.7471697 | 149.5165
3PBV 01_22_3k A 2026_134_D | 3k | 6 | Probe 3 | 3PBV 01_22_3k A 2026_134_D.xls | 76 | 0.7572625 | 151.4558
3PBV 01_22_3k A 2026_134_D | 3k | 6 | Probe 3 | 3PBV 01_22_3k A 2026_134_D.xls | 77 | 0.7673562 | 153.5276
3PBV 01_22_3k A 2026_134_D | 3k | 6 | Probe 3 | 3PBV 01_22_3k A 2026_134_D.xls | 78 | 0.777385 | 155.5431
3PBV 01_22_3k A 2026_134_D | 3k | 6 | Probe 3 | 3PBV 01_22_3k A 2026_134_D.xls | 79 | 0.7874143 | 157.4453
3PBV 01_22_3k A 2026_134_D | 3k | 6 | Probe 3 | 3PBV 01_22_3k A 2026_134_D.xls | 80 | 0.7975509 | 159.49
3PBV 01_22_3k A 2026_134_D | 3k | 6 | Probe 3 | 3PBV 01_22_3k A 2026_134_D.xls | 81 | 0.807655 | 161.4902
3PBV 01_22_3k A 2026_134_D | 3k | 6 | Probe 3 | 3PBV 01_22_3k A 2026_134_D.xls | 82 | 0.8177373 | 163.3905
3PBV 01_22_3k A 2026_134_D | 3k | 6 | Probe 3 | 3PBV 01_22_3k A 2026_134_D.xls | 83 | 0.8277451 | 165.4131
3PBV 01_22_3k A 2026_134_D | 3k | 6 | Probe 3 | 3PBV 01_22_3k A 2026_134_D.xls | 84 | 0.8378493 | 167.4284
3PBV 01_22_3k A 2026_134_D | 3k | 6 | Probe 3 | 3PBV 01_22_3k A 2026_134_D.xls | 85 | 0.8479745 | 169.365
3PBV 01_22_3k A 2026_134_D | 3k | 6 | Probe 3 | 3PBV 01_22_3k A 2026_134_D.xls | 86 | 0.8581111 | 171.3723
3PBV 01_22_3k A 2026_134_D | 3k | 6 | Probe 3 | 3PBV 01_22_3k A 2026_134_D.xls | 87 | 0.8682155 | 173.402
3PBV 01_22_3k A 2026_134_D | 3k | 6 | Probe 3 | 3PBV 01_22_3k A 2026_134_D.xls | 88 | 0.8783731 | 175.4515
3PBV 01_22_3k A 2026_134_D | 3k | 6 | Probe 3 | 3PBV 01_22_3k A 2026_134_D.xls | 89 | 0.8883914 | 177.4156
3PBV 01_22_3k A 2026_134_D | 3k | 6 | Probe 3 | 3PBV 01_22_3k A 2026_134_D.xls | 90 | 0.8984632 | 179.3888
3PBV 01_22_3k A 2026_134_D | 3k | 6 | Probe 3 | 3PBV 01_22_3k A 2026_134_D.xls | 91 | 0.908492 | 181.3934
3PBV 01_22_3k A 2026_134_D | 3k | 6 | Probe 3 | 3PBV 01_22_3k A 2026_134_D.xls | 92 | 0.9185428 | 183.4048
3PBV 01_22_3k A 2026_134_D | 3k | 6 | Probe 3 | 3PBV 01_22_3k A 2026_134_D.xls | 93 | 0.9286785 | 185.4181
3PBV 01_22_3k A 2026_134_D | 3k | 6 | Probe 3 | 3PBV 01_22_3k A 2026_134_D.xls | 94 | 0.9387187 | 187.4411
3PBV 01_22_3k A 2026_134_D | 3k | 6 | Probe 3 | 3PBV 01_22_3k A 2026_134_D.xls | 95 | 0.9488334 | 189.4384
3PBV 01_22_3k A 2026_134_D | 3k | 6 | Probe 3 | 3PBV 01_22_3k A 2026_134_D.xls | 96 | 0.9589055 | 191.4342
3PBV 01_22_3k A 2026_134_D | 3k | 6 | Probe 3 | 3PBV 01_22_3k A 2026_134_D.xls | 97 | 0.9690097 | 193.4264
3PBV 01_22_3k A 2026_134_D | 3k | 6 | Probe 3 | 3PBV 01_22_3k A 2026_134_D.xls | 98 | 0.9790815 | 195.4008
3PBV 01_22_3k A 2026_134_D | 3k | 6 | Probe 3 | 3PBV 01_22_3k A 2026_134_D.xls | 99 | 0.9892076 | 197.3667
3PBV 01_22_3k A 2026_134_D | 3k | 6 | Probe 3 | 3PBV 01_22_3k A 2026_134_D.xls | 100 | 0.9993547 | 199.3613
3PBV 01_22_3k A 2026_134_D | 3k | 6 | Probe 3 | 3PBV 01_22_3k A 2026_134_D.xls | 101 | 1.009404 | 201.4094
3PBV 01_22_3k A 2026_134_D | 3k | 6 | Probe 3 | 3PBV 01_22_3k A 2026_134_D.xls | 102 | 1.019563 | 203.3349
3PBV 01_22_3k A 2026_134_D | 3k | 6 | Probe 3 | 3PBV 01_22_3k A 2026_134_D.xls | 103 | 1.02971 | 205.3303
3PBV 01_22_3k A 2026_134_D | 3k | 6 | Probe 3 | 3PBV 01_22_3k A 2026_134_D.xls | 104 | 1.039749 | 207.3183
3PBV 01_22_3k A 2026_134_D | 3k | 6 | Probe 3 | 3PBV 01_22_3k A 2026_134_D.xls | 105 | 1.049917 | 209.2614
3PBV 01_22_3k A 2026_134_D | 3k | 6 | Probe 3 | 3PBV 01_22_3k A 2026_134_D.xls | 106 | 1.05999 | 211.2948
3PBV 01_22_3k A 2026_134_D | 3k | 6 | Probe 3 | 3PBV 01_22_3k A 2026_134_D.xls | 107 | 1.070019 | 213.2582
3PBV 01_22_3k A 2026_134_D | 3k | 6 | Probe 3 | 3PBV 01_22_3k A 2026_134_D.xls | 108 | 1.080058 | 215.2033
3PBV 01_22_3k A 2026_134_D | 3k | 6 | Probe 3 | 3PBV 01_22_3k A 2026_134_D.xls | 109 | 1.090163 | 217.2268
3PBV 01_22_3k A 2026_134_D | 3k | 6 | Probe 3 | 3PBV 01_22_3k A 2026_134_D.xls | 110 | 1.100332 | 219.2257
3PBV 01_22_3k A 2026_134_D | 3k | 6 | Probe 3 | 3PBV 01_22_3k A 2026_134_D.xls | 111 | 1.110467 | 221.2134
3PBV 01_22_3k A 2026_134_D | 3k | 6 | Probe 3 | 3PBV 01_22_3k A 2026_134_D.xls | 112 | 1.120615 | 223.2201
3PBV 01_22_3k A 2026_134_D | 3k | 6 | Probe 3 | 3PBV 01_22_3k A 2026_134_D.xls | 113 | 1.130719 | 225.1667
3PBV 01_22_3k A 2026_134_D | 3k | 6 | Probe 3 | 3PBV 01_22_3k A 2026_134_D.xls | 114 | 1.14078 | 227.2275
3PBV 01_22_3k A 2026_134_D | 3k | 6 | Probe 3 | 3PBV 01_22_3k A 2026_134_D.xls | 115 | 1.150874 | 229.1574
3PBV 01_22_3k A 2026_134_D | 3k | 6 | Probe 3 | 3PBV 01_22_3k A 2026_134_D.xls | 116 | 1.160999 | 231.1127
3PBV 01_22_3k A 2026_134_D | 3k | 6 | Probe 3 | 3PBV 01_22_3k A 2026_134_D.xls | 117 | 1.171028 | 233.1305
3PBV 01_22_3k A 2026_134_D | 3k | 6 | Probe 3 | 3PBV 01_22_3k A 2026_134_D.xls | 118 | 1.181057 | 235.0332
3PBV 01_22_3k A 2026_134_D | 3k | 6 | Probe 3 | 3PBV 01_22_3k A 2026_134_D.xls | 119 | 1.191129 | 237.0075
3PBV 01_22_3k A 2026_134_D | 3k | 6 | Probe 3 | 3PBV 01_22_3k A 2026_134_D.xls | 120 | 1.201244 | 239.0475
3PBV 01_22_3k A 2026_134_D | 3k | 6 | Probe 3 | 3PBV 01_22_3k A 2026_134_D.xls | 121 | 1.211273 | 240.9739
3PBV 01_22_3k A 2026_134_D | 3k | 6 | Probe 3 | 3PBV 01_22_3k A 2026_134_D.xls | 122 | 1.221387 | 242.9089
3PBV 01_22_3k A 2026_134_D | 3k | 6 | Probe 3 | 3PBV 01_22_3k A 2026_134_D.xls | 123 | 1.231524 | 244.9291
3PBV 01_22_3k A 2026_134_D | 3k | 6 | Probe 3 | 3PBV 01_22_3k A 2026_134_D.xls | 124 | 1.241564 | 246.883
3PBV 01_22_3k A 2026_134_D | 3k | 6 | Probe 3 | 3PBV 01_22_3k A 2026_134_D.xls | 125 | 1.251679 | 248.7877
3PBV 01_22_3k A 2026_134_D | 3k | 6 | Probe 3 | 3PBV 01_22_3k A 2026_134_D.xls | 126 | 1.261847 | 250.8312
3PBV 01_22_3k A 2026_134_D | 3k | 6 | Probe 3 | 3PBV 01_22_3k A 2026_134_D.xls | 127 | 1.271941 | 252.7737
3PBV 01_22_3k A 2026_134_D | 3k | 6 | Probe 3 | 3PBV 01_22_3k A 2026_134_D.xls | 128 | 1.282077 | 254.7048
3PBV 01_22_3k A 2026_134_D | 3k | 6 | Probe 3 | 3PBV 01_22_3k A 2026_134_D.xls | 129 | 1.292213 | 256.6826
3PBV 01_22_3k A 2026_134_D | 3k | 6 | Probe 3 | 3PBV 01_22_3k A 2026_134_D.xls | 130 | 1.302307 | 258.6399
3PBV 01_22_3k A 2026_134_D | 3k | 6 | Probe 3 | 3PBV 01_22_3k A 2026_134_D.xls | 131 | 1.312389 | 260.5817
3PBV 01_22_3k A 2026_134_D | 3k | 6 | Probe 3 | 3PBV 01_22_3k A 2026_134_D.xls | 132 | 1.322505 | 262.4999
3PBV 01_22_3k A 2026_134_D | 3k | 6 | Probe 3 | 3PBV 01_22_3k A 2026_134_D.xls | 133 | 1.332534 | 264.4408
3PBV 01_22_3k A 2026_134_D | 3k | 6 | Probe 3 | 3PBV 01_22_3k A 2026_134_D.xls | 134 | 1.342669 | 266.3624
3PBV 01_22_3k A 2026_134_D | 3k | 6 | Probe 3 | 3PBV 01_22_3k A 2026_134_D.xls | 135 | 1.352806 | 268.3894
3PBV 01_22_3k A 2026_134_D | 3k | 6 | Probe 3 | 3PBV 01_22_3k A 2026_134_D.xls | 136 | 1.362878 | 270.3708
3PBV 01_22_3k A 2026_134_D | 3k | 6 | Probe 3 | 3PBV 01_22_3k A 2026_134_D.xls | 137 | 1.372939 | 272.2938
3PBV 01_22_3k A 2026_134_D | 3k | 6 | Probe 3 | 3PBV 01_22_3k A 2026_134_D.xls | 138 | 1.383076 | 274.1808
3PBV 01_22_3k A 2026_134_D | 3k | 6 | Probe 3 | 3PBV 01_22_3k A 2026_134_D.xls | 139 | 1.393083 | 276.155
3PBV 01_22_3k A 2026_134_D | 3k | 6 | Probe 3 | 3PBV 01_22_3k A 2026_134_D.xls | 140 | 1.403123 | 278.1043
3PBV 01_22_3k A 2026_134_D | 3k | 6 | Probe 3 | 3PBV 01_22_3k A 2026_134_D.xls | 141 | 1.413227 | 279.981
3PBV 01_22_3k A 2026_134_D | 3k | 6 | Probe 3 | 3PBV 01_22_3k A 2026_134_D.xls | 142 | 1.423342 | 281.9602
3PBV 01_22_3k A 2026_134_D | 3k | 6 | Probe 3 | 3PBV 01_22_3k A 2026_134_D.xls | 143 | 1.433446 | 283.9395
3PBV 01_22_3k A 2026_134_D | 3k | 6 | Probe 3 | 3PBV 01_22_3k A 2026_134_D.xls | 144 | 1.44355 | 285.8742
3PBV 01_22_3k A 2026_134_D | 3k | 6 | Probe 3 | 3PBV 01_22_3k A 2026_134_D.xls | 145 | 1.453654 | 287.7803
3PBV 01_22_3k A 2026_134_D | 3k | 6 | Probe 3 | 3PBV 01_22_3k A 2026_134_D.xls | 146 | 1.463779 | 289.7561
3PBV 01_22_3k A 2026_134_D | 3k | 6 | Probe 3 | 3PBV 01_22_3k A 2026_134_D.xls | 147 | 1.473916 | 291.6183
3PBV 01_22_3k A 2026_134_D | 3k | 6 | Probe 3 | 3PBV 01_22_3k A 2026_134_D.xls | 148 | 1.48401 | 293.5458
3PBV 01_22_3k A 2026_134_D | 3k | 6 | Probe 3 | 3PBV 01_22_3k A 2026_134_D.xls | 149 | 1.494028 | 295.515
3PBV 01_22_3k A 2026_134_D | 3k | 6 | Probe 3 | 3PBV 01_22_3k A 2026_134_D.xls | 150 | 1.504046 | 297.3437
3PBV 01_22_3k A 2026_134_D | 3k | 6 | Probe 3 | 3PBV 01_22_3k A 2026_134_D.xls | 151 | 1.514151 | 299.2439
3PBV 01_22_3k A 2026_134_D | 3k | 6 | Probe 3 | 3PBV 01_22_3k A 2026_134_D.xls | 152 | 1.52419 | 301.1899
3PBV 01_22_3k A 2026_134_D | 3k | 6 | Probe 3 | 3PBV 01_22_3k A 2026_134_D.xls | 153 | 1.534262 | 303.0831
3PBV 01_22_3k A 2026_134_D | 3k | 6 | Probe 3 | 3PBV 01_22_3k A 2026_134_D.xls | 154 | 1.544387 | 305.0214
3PBV 01_22_3k A 2026_134_D | 3k | 6 | Probe 3 | 3PBV 01_22_3k A 2026_134_D.xls | 155 | 1.554395 | 306.9721
3PBV 01_22_3k A 2026_134_D | 3k | 6 | Probe 3 | 3PBV 01_22_3k A 2026_134_D.xls | 156 | 1.564499 | 308.8758
3PBV 01_22_3k A 2026_134_D | 3k | 6 | Probe 3 | 3PBV 01_22_3k A 2026_134_D.xls | 157 | 1.574592 | 310.7893
3PBV 01_22_3k A 2026_134_D | 3k | 6 | Probe 3 | 3PBV 01_22_3k A 2026_134_D.xls | 158 | 1.584643 | 312.7106
3PBV 01_22_3k A 2026_134_D | 3k | 6 | Probe 3 | 3PBV 01_22_3k A 2026_134_D.xls | 159 | 1.594737 | 314.566
3PBV 01_22_3k A 2026_134_D | 3k | 6 | Probe 3 | 3PBV 01_22_3k A 2026_134_D.xls | 160 | 1.604841 | 316.4605
3PBV 01_22_3k A 2026_134_D | 3k | 6 | Probe 3 | 3PBV 01_22_3k A 2026_134_D.xls | 161 | 1.614966 | 318.416
3PBV 01_22_3k A 2026_134_D | 3k | 6 | Probe 3 | 3PBV 01_22_3k A 2026_134_D.xls | 162 | 1.625059 | 320.2787
3PBV 01_22_3k A 2026_134_D | 3k | 6 | Probe 3 | 3PBV 01_22_3k A 2026_134_D.xls | 163 | 1.635078 | 322.1185
3PBV 01_22_3k A 2026_134_D | 3k | 6 | Probe 3 | 3PBV 01_22_3k A 2026_134_D.xls | 164 | 1.645204 | 324.0719
3PBV 01_22_3k A 2026_134_D | 3k | 6 | Probe 3 | 3PBV 01_22_3k A 2026_134_D.xls | 165 | 1.655276 | 325.9115
3PBV 01_22_3k A 2026_134_D | 3k | 6 | Probe 3 | 3PBV 01_22_3k A 2026_134_D.xls | 166 | 1.665294 | 327.766
3PBV 01_22_3k A 2026_134_D | 3k | 6 | Probe 3 | 3PBV 01_22_3k A 2026_134_D.xls | 167 | 1.675355 | 329.6487
3PBV 01_22_3k A 2026_134_D | 3k | 6 | Probe 3 | 3PBV 01_22_3k A 2026_134_D.xls | 168 | 1.685513 | 331.5008
3PBV 01_22_3k A 2026_134_D | 3k | 6 | Probe 3 | 3PBV 01_22_3k A 2026_134_D.xls | 169 | 1.695552 | 333.3782
3PBV 01_22_3k A 2026_134_D | 3k | 6 | Probe 3 | 3PBV 01_22_3k A 2026_134_D.xls | 170 | 1.705699 | 335.3158
3PBV 01_22_3k A 2026_134_D | 3k | 6 | Probe 3 | 3PBV 01_22_3k A 2026_134_D.xls | 171 | 1.715836 | 337.1503
3PBV 01_22_3k A 2026_134_D | 3k | 6 | Probe 3 | 3PBV 01_22_3k A 2026_134_D.xls | 172 | 1.725951 | 338.993
3PBV 01_22_3k A 2026_134_D | 3k | 6 | Probe 3 | 3PBV 01_22_3k A 2026_134_D.xls | 173 | 1.736076 | 340.8563
3PBV 01_22_3k A 2026_134_D | 3k | 6 | Probe 3 | 3PBV 01_22_3k A 2026_134_D.xls | 174 | 1.746192 | 340.7707
3PBV 01_22_3k A 2026_134_D | 3k | 6 | Probe 3 | 3PBV 01_22_3k A 2026_134_D.xls | 175 | 1.756241 | 342.4412
3PBV 01_22_3k A 2026_134_D | 3k | 6 | Probe 3 | 3PBV 01_22_3k A 2026_134_D.xls | 176 | 1.766346 | 344.2662
3PBV 01_22_3k A 2026_134_D | 3k | 6 | Probe 3 | 3PBV 01_22_3k A 2026_134_D.xls | 177 | 1.776439 | 345.9889
3PBV 01_22_3k A 2026_134_D | 3k | 6 | Probe 3 | 3PBV 01_22_3k A 2026_134_D.xls | 178 | 1.786544 | 347.7868
3PBV 01_22_3k A 2026_134_D | 3k | 6 | Probe 3 | 3PBV 01_22_3k A 2026_134_D.xls | 179 | 1.796734 | 349.6039
3PBV 01_22_3k A 2026_134_D | 3k | 6 | Probe 3 | 3PBV 01_22_3k A 2026_134_D.xls | 180 | 1.806859 | 348.2153
3PBV 01_22_3k A 2026_134_D | 3k | 6 | Probe 3 | 3PBV 01_22_3k A 2026_134_D.xls | 181 | 1.816931 | 349.6894
3PBV 01_22_3k A 2026_134_D | 3k | 6 | Probe 3 | 3PBV 01_22_3k A 2026_134_D.xls | 182 | 1.826981 | 351.242
3PBV 01_22_3k A 2026_134_D | 3k | 6 | Probe 3 | 3PBV 01_22_3k A 2026_134_D.xls | 183 | 1.837075 | 352.9926
3PBV 01_22_3k A 2026_134_D | 3k | 6 | Probe 3 | 3PBV 01_22_3k A 2026_134_D.xls | 184 | 1.847243 | 354.7254
3PBV 01_22_3k A 2026_134_D | 3k | 6 | Probe 3 | 3PBV 01_22_3k A 2026_134_D.xls | 185 | 1.85739 | 356.387
3PBV 01_22_3k A 2026_134_D | 3k | 6 | Probe 3 | 3PBV 01_22_3k A 2026_134_D.xls | 186 | 1.867494 | 358.1667
3PBV 01_22_3k A 2026_134_D | 3k | 6 | Probe 3 | 3PBV 01_22_3k A 2026_134_D.xls | 187 | 1.877641 | 357.8076
3PBV 01_22_3k A 2026_134_D | 3k | 6 | Probe 3 | 3PBV 01_22_3k A 2026_134_D.xls | 188 | 1.887757 | 359.2972
3PBV 01_22_3k A 2026_134_D | 3k | 6 | Probe 3 | 3PBV 01_22_3k A 2026_134_D.xls | 189 | 1.897872 | 360.8961
3PBV 01_22_3k A 2026_134_D | 3k | 6 | Probe 3 | 3PBV 01_22_3k A 2026_134_D.xls | 190 | 1.908029 | 361.6791
3PBV 01_22_3k A 2026_134_D | 3k | 6 | Probe 3 | 3PBV 01_22_3k A 2026_134_D.xls | 191 | 1.918112 | 359.6137
3PBV 01_22_3k A 2026_134_D | 3k | 6 | Probe 3 | 3PBV 01_22_3k A 2026_134_D.xls | 192 | 1.928227 | 360.8138
3PBV 01_22_3k A 2026_134_D | 3k | 6 | Probe 3 | 3PBV 01_22_3k A 2026_134_D.xls | 193 | 1.938331 | 361.9613
3PBV 01_22_3k A 2026_134_D | 3k | 6 | Probe 3 | 3PBV 01_22_3k A 2026_134_D.xls | 194 | 1.948403 | 363.1249
3PBV 01_22_3k A 2026_134_D | 3k | 6 | Probe 3 | 3PBV 01_22_3k A 2026_134_D.xls | 195 | 1.95855 | 363.7662
3PBV 01_22_3k A 2026_134_D | 3k | 6 | Probe 3 | 3PBV 01_22_3k A 2026_134_D.xls | 196 | 1.968686 | 357.3107
3PBV 01_22_3k A 2026_134_D | 3k | 6 | Probe 3 | 3PBV 01_22_3k A 2026_134_D.xls | 197 | 1.978737 | 348.4644
3PBV 01_22_3k A 2026_134_D | 3k | 6 | Probe 3 | 3PBV 01_22_3k A 2026_134_D.xls | 198 | 1.988809 | 344.4544
3PBV 01_22_3k A 2026_134_D | 3k | 6 | Probe 3 | 3PBV 01_22_3k A 2026_134_D.xls | 199 | 1.998924 | 339.7533
3PBV 01_22_3k A 2026_134_D | 3k | 6 | Probe 3 | 3PBV 01_22_3k A 2026_134_D.xls | 200 | 2.00906 | 333.9242
3PBV 01_22_3k A 2026_134_D | 3k | 6 | Probe 3 | 3PBV 01_22_3k A 2026_134_D.xls | 201 | 2.019078 | 327.6024
3PBV 01_22_3k A 2026_134_D | 3k | 6 | Probe 3 | 3PBV 01_22_3k A 2026_134_D.xls | 202 | 2.029183 | 318.3156
3PBV 01_22_3k A 2026_134_D | 3k | 6 | Probe 3 | 3PBV 01_22_3k A 2026_134_D.xls | 203 | 2.039319 | 300.16
3PBV 01_22_3k A 2026_134_D | 3k | 6 | Probe 3 | 3PBV 01_22_3k A 2026_134_D.xls | 204 | 2.049391 | 289.9042
3PBV 01_22_3k A 2026_134_D | 3k | 6 | Probe 3 | 3PBV 01_22_3k A 2026_134_D.xls | 205 | 2.059548 | 284.7798
3PBV 01_22_3k A 2026_134_D | 3k | 6 | Probe 3 | 3PBV 01_22_3k A 2026_134_D.xls | 206 | 2.069674 | 281.0229
3PBV 01_22_3k A 2026_134_D | 3k | 6 | Probe 3 | 3PBV 01_22_3k A 2026_134_D.xls | 207 | 2.079779 | 277.4134
3PBV 01_22_3k A 2026_134_D | 3k | 6 | Probe 3 | 3PBV 01_22_3k A 2026_134_D.xls | 208 | 2.089808 | 272.8199
3PBV 01_22_3k A 2026_134_D | 3k | 6 | Probe 3 | 3PBV 01_22_3k A 2026_134_D.xls | 209 | 2.099912 | 269.5158
3PBV 01_22_3k A 2026_134_D | 3k | 6 | Probe 3 | 3PBV 01_22_3k A 2026_134_D.xls | 210 | 2.10993 | 266.689
3PBV 01_22_3k A 2026_134_D | 3k | 6 | Probe 3 | 3PBV 01_22_3k A 2026_134_D.xls | 211 | 2.120066 | 264.3813
3PBV 01_22_3k A 2026_134_D | 3k | 6 | Probe 3 | 3PBV 01_22_3k A 2026_134_D.xls | 212 | 2.130181 | 262.5642
3PBV 01_22_3k A 2026_134_D | 3k | 6 | Probe 3 | 3PBV 01_22_3k A 2026_134_D.xls | 213 | 2.140199 | 261.1164
3PBV 01_22_3k A 2026_134_D | 3k | 6 | Probe 3 | 3PBV 01_22_3k A 2026_134_D.xls | 214 | 2.150218 | 259.9772
3PBV 01_22_3k A 2026_134_D | 3k | 6 | Probe 3 | 3PBV 01_22_3k A 2026_134_D.xls | 215 | 2.160397 | 259.1185
3PBV 01_22_3k A 2026_134_D | 3k | 6 | Probe 3 | 3PBV 01_22_3k A 2026_134_D.xls | 216 | 2.170533 | 258.5249
3PBV 01_22_3k A 2026_134_D | 3k | 6 | Probe 3 | 3PBV 01_22_3k A 2026_134_D.xls | 217 | 2.180627 | 258.0557
3PBV 01_22_3k A 2026_134_D | 3k | 6 | Probe 3 | 3PBV 01_22_3k A 2026_134_D.xls | 218 | 2.190731 | 257.6839
3PBV 01_22_3k A 2026_134_D | 3k | 6 | Probe 3 | 3PBV 01_22_3k A 2026_134_D.xls | 219 | 2.200835 | 257.3351
3PBV 01_22_3k A 2026_134_D | 3k | 6 | Probe 3 | 3PBV 01_22_3k A 2026_134_D.xls | 220 | 2.210896 | 257.1065
3PBV 01_22_3k A 2026_134_D | 3k | 6 | Probe 3 | 3PBV 01_22_3k A 2026_134_D.xls | 221 | 2.221032 | 256.905
3PBV 01_22_3k A 2026_134_D | 3k | 6 | Probe 3 | 3PBV 01_22_3k A 2026_134_D.xls | 222 | 2.231201 | 256.7296
3PBV 01_22_3k A 2026_134_D | 3k | 6 | Probe 3 | 3PBV 01_22_3k A 2026_134_D.xls | 223 | 2.241273 | 256.5898
3PBV 01_22_3k A 2026_134_D | 3k | 6 | Probe 3 | 3PBV 01_22_3k A 2026_134_D.xls | 224 | 2.25143 | 256.4966
3PBV 01_22_3k A 2026_134_D | 3k | 6 | Probe 3 | 3PBV 01_22_3k A 2026_134_D.xls | 225 | 2.261577 | 256.4299
3PBV 01_22_3k A 2026_134_D | 3k | 6 | Probe 3 | 3PBV 01_22_3k A 2026_134_D.xls | 226 | 2.271606 | 256.3924
3PBV 01_22_3k A 2026_134_D | 3k | 6 | Probe 3 | 3PBV 01_22_3k A 2026_134_D.xls | 227 | 2.281625 | 256.3456
3PBV 01_22_3k A 2026_134_D | 3k | 6 | Probe 3 | 3PBV 01_22_3k A 2026_134_D.xls | 228 | 2.291708 | 256.3289
3PBV 01_22_3k A 2026_134_D | 3k | 6 | Probe 3 | 3PBV 01_22_3k A 2026_134_D.xls | 229 | 2.301834 | 256.2962
3PBV 01_22_3k A 2026_134_D | 3k | 6 | Probe 3 | 3PBV 01_22_3k A 2026_134_D.xls | 230 | 2.311894 | 256.2998
3PBV 01_22_3k A 2026_134_D | 3k | 6 | Probe 3 | 3PBV 01_22_3k A 2026_134_D.xls | 231 | 2.321977 | 256.3126
3PBV 01_22_3k A 2026_134_D | 3k | 6 | Probe 3 | 3PBV 01_22_3k A 2026_134_D.xls | 232 | 2.332145 | 256.358
3PBV 01_22_3k A 2026_134_D | 3k | 6 | Probe 3 | 3PBV 01_22_3k A 2026_134_D.xls | 233 | 2.342292 | 256.3502
3PBV 01_22_3k A 2026_134_D | 3k | 6 | Probe 3 | 3PBV 01_22_3k A 2026_134_D.xls | 234 | 2.352429 | 256.347
3PBV 01_22_3k A 2026_134_D | 3k | 6 | Probe 3 | 3PBV 01_22_3k A 2026_134_D.xls | 235 | 2.362555 | 256.3941
3PBV 01_22_3k A 2026_134_D | 3k | 6 | Probe 3 | 3PBV 01_22_3k A 2026_134_D.xls | 236 | 2.372583 | 256.465
3PBV 01_22_3k A 2026_134_D | 3k | 6 | Probe 3 | 3PBV 01_22_3k A 2026_134_D.xls | 237 | 2.38273 | 256.5166
3PBV 01_22_3k A 2026_134_D | 3k | 6 | Probe 3 | 3PBV 01_22_3k A 2026_134_D.xls | 238 | 2.392846 | 256.6061
3PBV 01_22_3k A 2026_134_D | 3k | 6 | Probe 3 | 3PBV 01_22_3k A 2026_134_D.xls | 239 | 2.402896 | 256.6897
3PBV 01_22_3k A 2026_134_D | 3k | 6 | Probe 3 | 3PBV 01_22_3k A 2026_134_D.xls | 240 | 2.412936 | 256.7966
3PBV 01_22_3k A 2026_134_D | 3k | 6 | Probe 3 | 3PBV 01_22_3k A 2026_134_D.xls | 241 | 2.423029 | 256.8906
3PBV 01_22_3k A 2026_134_D | 3k | 6 | Probe 3 | 3PBV 01_22_3k A 2026_134_D.xls | 242 | 2.433069 | 257.0001
3PBV 01_22_3k A 2026_134_D | 3k | 6 | Probe 3 | 3PBV 01_22_3k A 2026_134_D.xls | 243 | 2.44313 | 257.1557
3PBV 01_22_3k A 2026_134_D | 3k | 6 | Probe 3 | 3PBV 01_22_3k A 2026_134_D.xls | 244 | 2.453213 | 257.2375
3PBV 01_22_3k A 2026_134_D | 3k | 6 | Probe 3 | 3PBV 01_22_3k A 2026_134_D.xls | 245 | 2.463339 | 257.3724
3PBV 01_22_3k A 2026_134_D | 3k | 6 | Probe 3 | 3PBV 01_22_3k A 2026_134_D.xls | 246 | 2.4734 | 257.4536
3PBV 01_22_3k A 2026_134_D | 3k | 6 | Probe 3 | 3PBV 01_22_3k A 2026_134_D.xls | 247 | 2.483494 | 257.5952
3PBV 01_22_3k A 2026_134_D | 3k | 6 | Probe 3 | 3PBV 01_22_3k A 2026_134_D.xls | 248 | 2.493651 | 257.6435
3PBV 01_22_3k A 2026_134_D | 3k | 6 | Probe 3 | 3PBV 01_22_3k A 2026_134_D.xls | 249 | 2.503755 | 257.8097
3PBV 01_22_3k A 2026_134_D | 3k | 6 | Probe 3 | 3PBV 01_22_3k A 2026_134_D.xls | 250 | 2.513892 | 257.9224
3PBV 01_22_3k A 2026_134_D | 3k | 6 | Probe 3 | 3PBV 01_22_3k A 2026_134_D.xls | 251 | 2.52406 | 257.9518
3PBV 01_22_3k A 2026_134_D | 3k | 6 | Probe 3 | 3PBV 01_22_3k A 2026_134_D.xls | 252 | 2.534164 | 258.0577
3PBV 01_22_3k A 2026_134_D | 3k | 6 | Probe 3 | 3PBV 01_22_3k A 2026_134_D.xls | 253 | 2.544269 | 258.0796
3PBV 01_22_3k A 2026_134_D | 3k | 6 | Probe 3 | 3PBV 01_22_3k A 2026_134_D.xls | 254 | 2.554351 | 258.1187
3PBV 01_22_3k A 2026_134_D | 3k | 6 | Probe 3 | 3PBV 01_22_3k A 2026_134_D.xls | 255 | 2.56439 | 258.1813
3PBV 01_22_3k A 2026_134_D | 3k | 6 | Probe 3 | 3PBV 01_22_3k A 2026_134_D.xls | 256 | 2.574538 | 258.1589
3PBV 01_22_3k A 2026_134_D | 3k | 6 | Probe 3 | 3PBV 01_22_3k A 2026_134_D.xls | 257 | 2.584653 | 258.0795
3PBV 01_22_3k A 2026_134_D | 3k | 6 | Probe 3 | 3PBV 01_22_3k A 2026_134_D.xls | 258 | 2.594671 | 258.0213
3PBV 01_22_3k A 2026_134_D | 3k | 6 | Probe 3 | 3PBV 01_22_3k A 2026_134_D.xls | 259 | 2.604743 | 257.9473
3PBV 01_22_3k A 2026_134_D | 3k | 6 | Probe 3 | 3PBV 01_22_3k A 2026_134_D.xls | 260 | 2.614858 | 257.9019
3PBV 01_22_3k A 2026_134_D | 3k | 6 | Probe 3 | 3PBV 01_22_3k A 2026_134_D.xls | 261 | 2.624865 | 257.9025
3PBV 01_22_3k A 2026_134_D | 3k | 6 | Probe 3 | 3PBV 01_22_3k A 2026_134_D.xls | 262 | 2.634926 | 257.9002
3PBV 01_22_3k A 2026_134_D | 3k | 6 | Probe 3 | 3PBV 01_22_3k A 2026_134_D.xls | 263 | 2.645052 | 257.8952
3PBV 01_22_3k A 2026_134_D | 3k | 6 | Probe 3 | 3PBV 01_22_3k A 2026_134_D.xls | 264 | 2.655167 | 257.9307
3PBV 01_22_3k A 2026_134_D | 3k | 6 | Probe 3 | 3PBV 01_22_3k A 2026_134_D.xls | 265 | 2.665261 | 257.927
3PBV 01_22_3k A 2026_134_D | 3k | 6 | Probe 3 | 3PBV 01_22_3k A 2026_134_D.xls | 266 | 2.675418 | 257.9521
3PBV 01_22_3k A 2026_134_D | 3k | 6 | Probe 3 | 3PBV 01_22_3k A 2026_134_D.xls | 267 | 2.685512 | 257.9742
3PBV 01_22_3k A 2026_134_D | 3k | 6 | Probe 3 | 3PBV 01_22_3k A 2026_134_D.xls | 268 | 2.695616 | 258.0243
3PBV 01_22_3k A 2026_134_D | 3k | 6 | Probe 3 | 3PBV 01_22_3k A 2026_134_D.xls | 269 | 2.705634 | 257.9777
3PBV 01_22_3k A 2026_134_D | 3k | 6 | Probe 3 | 3PBV 01_22_3k A 2026_134_D.xls | 270 | 2.715728 | 257.9614
3PBV 01_22_3k A 2026_134_D | 3k | 6 | Probe 3 | 3PBV 01_22_3k A 2026_134_D.xls | 271 | 2.725735 | 258.0198
3PBV 01_22_3k A 2026_134_D | 3k | 6 | Probe 3 | 3PBV 01_22_3k A 2026_134_D.xls | 272 | 2.735883 | 257.8838
3PBV 01_22_3k A 2026_134_D | 3k | 6 | Probe 3 | 3PBV 01_22_3k A 2026_134_D.xls | 273 | 2.745997 | 257.5733
3PBV 01_22_3k A 2026_134_D | 3k | 6 | Probe 3 | 3PBV 01_22_3k A 2026_134_D.xls | 274 | 2.753427 | 253.3591
3PBV 01_23_H_3k A 2026_134_D | 3k | 7 | Probe 1 | 3PBV 01_23_H_3k A 2026_134_D.xls | 1 | 0 | 7.390199
3PBV 01_23_H_3k A 2026_134_D | 3k | 7 | Probe 1 | 3PBV 01_23_H_3k A 2026_134_D.xls | 2 | 0.01006032 | 8.58284
3PBV 01_23_H_3k A 2026_134_D | 3k | 7 | Probe 1 | 3PBV 01_23_H_3k A 2026_134_D.xls | 3 | 0.02022935 | 10.19921
3PBV 01_23_H_3k A 2026_134_D | 3k | 7 | Probe 1 | 3PBV 01_23_H_3k A 2026_134_D.xls | 4 | 0.03035451 | 11.81728
3PBV 01_23_H_3k A 2026_134_D | 3k | 7 | Probe 1 | 3PBV 01_23_H_3k A 2026_134_D.xls | 5 | 0.04051305 | 13.4556
3PBV 01_23_H_3k A 2026_134_D | 3k | 7 | Probe 1 | 3PBV 01_23_H_3k A 2026_134_D.xls | 6 | 0.0505848 | 15.11954
3PBV 01_23_H_3k A 2026_134_D | 3k | 7 | Probe 1 | 3PBV 01_23_H_3k A 2026_134_D.xls | 7 | 0.06075288 | 16.84653
3PBV 01_23_H_3k A 2026_134_D | 3k | 7 | Probe 1 | 3PBV 01_23_H_3k A 2026_134_D.xls | 8 | 0.07089008 | 18.53945
3PBV 01_23_H_3k A 2026_134_D | 3k | 7 | Probe 1 | 3PBV 01_23_H_3k A 2026_134_D.xls | 9 | 0.0809399 | 20.25807
3PBV 01_23_H_3k A 2026_134_D | 3k | 7 | Probe 1 | 3PBV 01_23_H_3k A 2026_134_D.xls | 10 | 0.09104408 | 22.06228
3PBV 01_23_H_3k A 2026_134_D | 3k | 7 | Probe 1 | 3PBV 01_23_H_3k A 2026_134_D.xls | 11 | 0.1011807 | 23.73554
3PBV 01_23_H_3k A 2026_134_D | 3k | 7 | Probe 1 | 3PBV 01_23_H_3k A 2026_134_D.xls | 12 | 0.1112744 | 25.44766
3PBV 01_23_H_3k A 2026_134_D | 3k | 7 | Probe 1 | 3PBV 01_23_H_3k A 2026_134_D.xls | 13 | 0.121432 | 27.25119
3PBV 01_23_H_3k A 2026_134_D | 3k | 7 | Probe 1 | 3PBV 01_23_H_3k A 2026_134_D.xls | 14 | 0.1315686 | 29.00167
3PBV 01_23_H_3k A 2026_134_D | 3k | 7 | Probe 1 | 3PBV 01_23_H_3k A 2026_134_D.xls | 15 | 0.1416079 | 30.80135
3PBV 01_23_H_3k A 2026_134_D | 3k | 7 | Probe 1 | 3PBV 01_23_H_3k A 2026_134_D.xls | 16 | 0.1516472 | 32.54431
3PBV 01_23_H_3k A 2026_134_D | 3k | 7 | Probe 1 | 3PBV 01_23_H_3k A 2026_134_D.xls | 17 | 0.1617305 | 34.34269
3PBV 01_23_H_3k A 2026_134_D | 3k | 7 | Probe 1 | 3PBV 01_23_H_3k A 2026_134_D.xls | 18 | 0.1718985 | 36.17586
3PBV 01_23_H_3k A 2026_134_D | 3k | 7 | Probe 1 | 3PBV 01_23_H_3k A 2026_134_D.xls | 19 | 0.1820456 | 37.96896
3PBV 01_23_H_3k A 2026_134_D | 3k | 7 | Probe 1 | 3PBV 01_23_H_3k A 2026_134_D.xls | 20 | 0.1921498 | 39.8386
3PBV 01_23_H_3k A 2026_134_D | 3k | 7 | Probe 1 | 3PBV 01_23_H_3k A 2026_134_D.xls | 21 | 0.2021577 | 41.63632
3PBV 01_23_H_3k A 2026_134_D | 3k | 7 | Probe 1 | 3PBV 01_23_H_3k A 2026_134_D.xls | 22 | 0.2122514 | 43.43173
3PBV 01_23_H_3k A 2026_134_D | 3k | 7 | Probe 1 | 3PBV 01_23_H_3k A 2026_134_D.xls | 23 | 0.222409 | 45.2251
3PBV 01_23_H_3k A 2026_134_D | 3k | 7 | Probe 1 | 3PBV 01_23_H_3k A 2026_134_D.xls | 24 | 0.2324168 | 47.00991
3PBV 01_23_H_3k A 2026_134_D | 3k | 7 | Probe 1 | 3PBV 01_23_H_3k A 2026_134_D.xls | 25 | 0.2424988 | 48.83364
3PBV 01_23_H_3k A 2026_134_D | 3k | 7 | Probe 1 | 3PBV 01_23_H_3k A 2026_134_D.xls | 26 | 0.252625 | 50.71508
3PBV 01_23_H_3k A 2026_134_D | 3k | 7 | Probe 1 | 3PBV 01_23_H_3k A 2026_134_D.xls | 27 | 0.2626967 | 52.47978
3PBV 01_23_H_3k A 2026_134_D | 3k | 7 | Probe 1 | 3PBV 01_23_H_3k A 2026_134_D.xls | 28 | 0.2727685 | 54.27442
3PBV 01_23_H_3k A 2026_134_D | 3k | 7 | Probe 1 | 3PBV 01_23_H_3k A 2026_134_D.xls | 29 | 0.2829051 | 56.14893
3PBV 01_23_H_3k A 2026_134_D | 3k | 7 | Probe 1 | 3PBV 01_23_H_3k A 2026_134_D.xls | 30 | 0.2915272 | 57.64921
3PBV 01_23_H_3k A 2026_134_D | 3k | 7 | Probe 1 | 3PBV 01_23_H_3k A 2026_134_D.xls | 31 | 0.3016095 | 59.51185
3PBV 01_23_H_3k A 2026_134_D | 3k | 7 | Probe 1 | 3PBV 01_23_H_3k A 2026_134_D.xls | 32 | 0.311768 | 61.42292
3PBV 01_23_H_3k A 2026_134_D | 3k | 7 | Probe 1 | 3PBV 01_23_H_3k A 2026_134_D.xls | 33 | 0.3218936 | 63.18265
3PBV 01_23_H_3k A 2026_134_D | 3k | 7 | Probe 1 | 3PBV 01_23_H_3k A 2026_134_D.xls | 34 | 0.3319864 | 65.01001
3PBV 01_23_H_3k A 2026_134_D | 3k | 7 | Probe 1 | 3PBV 01_23_H_3k A 2026_134_D.xls | 35 | 0.3420905 | 66.88794
3PBV 01_23_H_3k A 2026_134_D | 3k | 7 | Probe 1 | 3PBV 01_23_H_3k A 2026_134_D.xls | 36 | 0.3521842 | 68.71478
3PBV 01_23_H_3k A 2026_134_D | 3k | 7 | Probe 1 | 3PBV 01_23_H_3k A 2026_134_D.xls | 37 | 0.3623418 | 70.57204
3PBV 01_23_H_3k A 2026_134_D | 3k | 7 | Probe 1 | 3PBV 01_23_H_3k A 2026_134_D.xls | 38 | 0.3723926 | 72.41495
3PBV 01_23_H_3k A 2026_134_D | 3k | 7 | Probe 1 | 3PBV 01_23_H_3k A 2026_134_D.xls | 39 | 0.3825287 | 74.24111
3PBV 01_23_H_3k A 2026_134_D | 3k | 7 | Probe 1 | 3PBV 01_23_H_3k A 2026_134_D.xls | 40 | 0.3925471 | 76.05643
3PBV 01_23_H_3k A 2026_134_D | 3k | 7 | Probe 1 | 3PBV 01_23_H_3k A 2026_134_D.xls | 41 | 0.4026303 | 77.87234
3PBV 01_23_H_3k A 2026_134_D | 3k | 7 | Probe 1 | 3PBV 01_23_H_3k A 2026_134_D.xls | 42 | 0.4127448 | 79.70541
3PBV 01_23_H_3k A 2026_134_D | 3k | 7 | Probe 1 | 3PBV 01_23_H_3k A 2026_134_D.xls | 43 | 0.4227736 | 81.51867
3PBV 01_23_H_3k A 2026_134_D | 3k | 7 | Probe 1 | 3PBV 01_23_H_3k A 2026_134_D.xls | 44 | 0.4329636 | 83.39233
3PBV 01_23_H_3k A 2026_134_D | 3k | 7 | Probe 1 | 3PBV 01_23_H_3k A 2026_134_D.xls | 45 | 0.4430573 | 85.27035
3PBV 01_23_H_3k A 2026_134_D | 3k | 7 | Probe 1 | 3PBV 01_23_H_3k A 2026_134_D.xls | 46 | 0.4531615 | 87.07806
3PBV 01_23_H_3k A 2026_134_D | 3k | 7 | Probe 1 | 3PBV 01_23_H_3k A 2026_134_D.xls | 47 | 0.4632333 | 88.91994
3PBV 01_23_H_3k A 2026_134_D | 3k | 7 | Probe 1 | 3PBV 01_23_H_3k A 2026_134_D.xls | 48 | 0.4733804 | 90.78514
3PBV 01_23_H_3k A 2026_134_D | 3k | 7 | Probe 1 | 3PBV 01_23_H_3k A 2026_134_D.xls | 49 | 0.4835379 | 92.58978
3PBV 01_23_H_3k A 2026_134_D | 3k | 7 | Probe 1 | 3PBV 01_23_H_3k A 2026_134_D.xls | 50 | 0.4935775 | 94.42721
3PBV 01_23_H_3k A 2026_134_D | 3k | 7 | Probe 1 | 3PBV 01_23_H_3k A 2026_134_D.xls | 51 | 0.5036178 | 96.28592
3PBV 01_23_H_3k A 2026_134_D | 3k | 7 | Probe 1 | 3PBV 01_23_H_3k A 2026_134_D.xls | 52 | 0.5137219 | 98.12327
3PBV 01_23_H_3k A 2026_134_D | 3k | 7 | Probe 1 | 3PBV 01_23_H_3k A 2026_134_D.xls | 53 | 0.5237288 | 99.93628
3PBV 01_23_H_3k A 2026_134_D | 3k | 7 | Probe 1 | 3PBV 01_23_H_3k A 2026_134_D.xls | 54 | 0.5337472 | 101.8294
3PBV 01_23_H_3k A 2026_134_D | 3k | 7 | Probe 1 | 3PBV 01_23_H_3k A 2026_134_D.xls | 55 | 0.5438304 | 103.6972
3PBV 01_23_H_3k A 2026_134_D | 3k | 7 | Probe 1 | 3PBV 01_23_H_3k A 2026_134_D.xls | 56 | 0.5538592 | 105.5509
3PBV 01_23_H_3k A 2026_134_D | 3k | 7 | Probe 1 | 3PBV 01_23_H_3k A 2026_134_D.xls | 57 | 0.5639739 | 107.4196
3PBV 01_23_H_3k A 2026_134_D | 3k | 7 | Probe 1 | 3PBV 01_23_H_3k A 2026_134_D.xls | 58 | 0.5741107 | 109.2585
3PBV 01_23_H_3k A 2026_134_D | 3k | 7 | Probe 1 | 3PBV 01_23_H_3k A 2026_134_D.xls | 59 | 0.5842578 | 111.134
3PBV 01_23_H_3k A 2026_134_D | 3k | 7 | Probe 1 | 3PBV 01_23_H_3k A 2026_134_D.xls | 60 | 0.59434 | 112.9839
3PBV 01_23_H_3k A 2026_134_D | 3k | 7 | Probe 1 | 3PBV 01_23_H_3k A 2026_134_D.xls | 61 | 0.6044118 | 114.8274
3PBV 01_23_H_3k A 2026_134_D | 3k | 7 | Probe 1 | 3PBV 01_23_H_3k A 2026_134_D.xls | 62 | 0.6145274 | 116.6948
3PBV 01_23_H_3k A 2026_134_D | 3k | 7 | Probe 1 | 3PBV 01_23_H_3k A 2026_134_D.xls | 63 | 0.6245562 | 118.5281
3PBV 01_23_H_3k A 2026_134_D | 3k | 7 | Probe 1 | 3PBV 01_23_H_3k A 2026_134_D.xls | 64 | 0.6346919 | 120.3437
3PBV 01_23_H_3k A 2026_134_D | 3k | 7 | Probe 1 | 3PBV 01_23_H_3k A 2026_134_D.xls | 65 | 0.644818 | 122.214
3PBV 01_23_H_3k A 2026_134_D | 3k | 7 | Probe 1 | 3PBV 01_23_H_3k A 2026_134_D.xls | 66 | 0.6548793 | 124.0846
3PBV 01_23_H_3k A 2026_134_D | 3k | 7 | Probe 1 | 3PBV 01_23_H_3k A 2026_134_D.xls | 67 | 0.6649408 | 125.879
3PBV 01_23_H_3k A 2026_134_D | 3k | 7 | Probe 1 | 3PBV 01_23_H_3k A 2026_134_D.xls | 68 | 0.6750659 | 127.7384
3PBV 01_23_H_3k A 2026_134_D | 3k | 7 | Probe 1 | 3PBV 01_23_H_3k A 2026_134_D.xls | 69 | 0.6851053 | 129.641
3PBV 01_23_H_3k A 2026_134_D | 3k | 7 | Probe 1 | 3PBV 01_23_H_3k A 2026_134_D.xls | 70 | 0.6951236 | 131.4391
3PBV 01_23_H_3k A 2026_134_D | 3k | 7 | Probe 1 | 3PBV 01_23_H_3k A 2026_134_D.xls | 71 | 0.7052278 | 133.3143
3PBV 01_23_H_3k A 2026_134_D | 3k | 7 | Probe 1 | 3PBV 01_23_H_3k A 2026_134_D.xls | 72 | 0.7153539 | 135.1757
3PBV 01_23_H_3k A 2026_134_D | 3k | 7 | Probe 1 | 3PBV 01_23_H_3k A 2026_134_D.xls | 73 | 0.7254257 | 136.9875
3PBV 01_23_H_3k A 2026_134_D | 3k | 7 | Probe 1 | 3PBV 01_23_H_3k A 2026_134_D.xls | 74 | 0.7355623 | 138.8033
3PBV 01_23_H_3k A 2026_134_D | 3k | 7 | Probe 1 | 3PBV 01_23_H_3k A 2026_134_D.xls | 75 | 0.7456765 | 140.7214
3PBV 01_23_H_3k A 2026_134_D | 3k | 7 | Probe 1 | 3PBV 01_23_H_3k A 2026_134_D.xls | 76 | 0.7558026 | 142.5083
3PBV 01_23_H_3k A 2026_134_D | 3k | 7 | Probe 1 | 3PBV 01_23_H_3k A 2026_134_D.xls | 77 | 0.7659278 | 144.3389
3PBV 01_23_H_3k A 2026_134_D | 3k | 7 | Probe 1 | 3PBV 01_23_H_3k A 2026_134_D.xls | 78 | 0.7760434 | 146.196
3PBV 01_23_H_3k A 2026_134_D | 3k | 7 | Probe 1 | 3PBV 01_23_H_3k A 2026_134_D.xls | 79 | 0.7860723 | 148.0182
3PBV 01_23_H_3k A 2026_134_D | 3k | 7 | Probe 1 | 3PBV 01_23_H_3k A 2026_134_D.xls | 80 | 0.7962079 | 149.8443
3PBV 01_23_H_3k A 2026_134_D | 3k | 7 | Probe 1 | 3PBV 01_23_H_3k A 2026_134_D.xls | 81 | 0.8063235 | 151.7522
3PBV 01_23_H_3k A 2026_134_D | 3k | 7 | Probe 1 | 3PBV 01_23_H_3k A 2026_134_D.xls | 82 | 0.8163848 | 153.543
3PBV 01_23_H_3k A 2026_134_D | 3k | 7 | Probe 1 | 3PBV 01_23_H_3k A 2026_134_D.xls | 83 | 0.8264241 | 155.3922
3PBV 01_23_H_3k A 2026_134_D | 3k | 7 | Probe 1 | 3PBV 01_23_H_3k A 2026_134_D.xls | 84 | 0.8365607 | 157.231
3PBV 01_23_H_3k A 2026_134_D | 3k | 7 | Probe 1 | 3PBV 01_23_H_3k A 2026_134_D.xls | 85 | 0.8466 | 159.0388
3PBV 01_23_H_3k A 2026_134_D | 3k | 7 | Probe 1 | 3PBV 01_23_H_3k A 2026_134_D.xls | 86 | 0.8566613 | 160.8606
3PBV 01_23_H_3k A 2026_134_D | 3k | 7 | Probe 1 | 3PBV 01_23_H_3k A 2026_134_D.xls | 87 | 0.8667759 | 162.749
3PBV 01_23_H_3k A 2026_134_D | 3k | 7 | Probe 1 | 3PBV 01_23_H_3k A 2026_134_D.xls | 88 | 0.8768591 | 164.5873
3PBV 01_23_H_3k A 2026_134_D | 3k | 7 | Probe 1 | 3PBV 01_23_H_3k A 2026_134_D.xls | 89 | 0.8868985 | 166.3778
3PBV 01_23_H_3k A 2026_134_D | 3k | 7 | Probe 1 | 3PBV 01_23_H_3k A 2026_134_D.xls | 90 | 0.8970026 | 168.2253
3PBV 01_23_H_3k A 2026_134_D | 3k | 7 | Probe 1 | 3PBV 01_23_H_3k A 2026_134_D.xls | 91 | 0.9070103 | 170.082
3PBV 01_23_H_3k A 2026_134_D | 3k | 7 | Probe 1 | 3PBV 01_23_H_3k A 2026_134_D.xls | 92 | 0.9170926 | 171.856
3PBV 01_23_H_3k A 2026_134_D | 3k | 7 | Probe 1 | 3PBV 01_23_H_3k A 2026_134_D.xls | 93 | 0.9272187 | 173.6966
3PBV 01_23_H_3k A 2026_134_D | 3k | 7 | Probe 1 | 3PBV 01_23_H_3k A 2026_134_D.xls | 94 | 0.9373658 | 175.6083
3PBV 01_23_H_3k A 2026_134_D | 3k | 7 | Probe 1 | 3PBV 01_23_H_3k A 2026_134_D.xls | 95 | 0.9474804 | 177.3394
3PBV 01_23_H_3k A 2026_134_D | 3k | 7 | Probe 1 | 3PBV 01_23_H_3k A 2026_134_D.xls | 96 | 0.9575951 | 179.1819
3PBV 01_23_H_3k A 2026_134_D | 3k | 7 | Probe 1 | 3PBV 01_23_H_3k A 2026_134_D.xls | 97 | 0.9676783 | 181.0352
3PBV 01_23_H_3k A 2026_134_D | 3k | 7 | Probe 1 | 3PBV 01_23_H_3k A 2026_134_D.xls | 98 | 0.9777176 | 182.7699
3PBV 01_23_H_3k A 2026_134_D | 3k | 7 | Probe 1 | 3PBV 01_23_H_3k A 2026_134_D.xls | 99 | 0.9877579 | 184.5858
3PBV 01_23_H_3k A 2026_134_D | 3k | 7 | Probe 1 | 3PBV 01_23_H_3k A 2026_134_D.xls | 100 | 0.9978619 | 186.5056
3PBV 01_23_H_3k A 2026_134_D | 3k | 7 | Probe 1 | 3PBV 01_23_H_3k A 2026_134_D.xls | 101 | 1.007891 | 188.304
3PBV 01_23_H_3k A 2026_134_D | 3k | 7 | Probe 1 | 3PBV 01_23_H_3k A 2026_134_D.xls | 102 | 1.017963 | 190.0776
3PBV 01_23_H_3k A 2026_134_D | 3k | 7 | Probe 1 | 3PBV 01_23_H_3k A 2026_134_D.xls | 103 | 1.028089 | 191.9301
3PBV 01_23_H_3k A 2026_134_D | 3k | 7 | Probe 1 | 3PBV 01_23_H_3k A 2026_134_D.xls | 104 | 1.038236 | 193.7358
3PBV 01_23_H_3k A 2026_134_D | 3k | 7 | Probe 1 | 3PBV 01_23_H_3k A 2026_134_D.xls | 105 | 1.048275 | 195.5044
3PBV 01_23_H_3k A 2026_134_D | 3k | 7 | Probe 1 | 3PBV 01_23_H_3k A 2026_134_D.xls | 106 | 1.058379 | 197.3841
3PBV 01_23_H_3k A 2026_134_D | 3k | 7 | Probe 1 | 3PBV 01_23_H_3k A 2026_134_D.xls | 107 | 1.068483 | 199.2586
3PBV 01_23_H_3k A 2026_134_D | 3k | 7 | Probe 1 | 3PBV 01_23_H_3k A 2026_134_D.xls | 108 | 1.078534 | 201.1203
3PBV 01_23_H_3k A 2026_134_D | 3k | 7 | Probe 1 | 3PBV 01_23_H_3k A 2026_134_D.xls | 109 | 1.088552 | 202.9019
3PBV 01_23_H_3k A 2026_134_D | 3k | 7 | Probe 1 | 3PBV 01_23_H_3k A 2026_134_D.xls | 110 | 1.098689 | 204.7537
3PBV 01_23_H_3k A 2026_134_D | 3k | 7 | Probe 1 | 3PBV 01_23_H_3k A 2026_134_D.xls | 111 | 1.108814 | 206.5242
3PBV 01_23_H_3k A 2026_134_D | 3k | 7 | Probe 1 | 3PBV 01_23_H_3k A 2026_134_D.xls | 112 | 1.118961 | 208.3139
3PBV 01_23_H_3k A 2026_134_D | 3k | 7 | Probe 1 | 3PBV 01_23_H_3k A 2026_134_D.xls | 113 | 1.129086 | 210.1281
3PBV 01_23_H_3k A 2026_134_D | 3k | 7 | Probe 1 | 3PBV 01_23_H_3k A 2026_134_D.xls | 114 | 1.139094 | 211.9089
3PBV 01_23_H_3k A 2026_134_D | 3k | 7 | Probe 1 | 3PBV 01_23_H_3k A 2026_134_D.xls | 115 | 1.149241 | 213.6832
3PBV 01_23_H_3k A 2026_134_D | 3k | 7 | Probe 1 | 3PBV 01_23_H_3k A 2026_134_D.xls | 116 | 1.159335 | 215.4763
3PBV 01_23_H_3k A 2026_134_D | 3k | 7 | Probe 1 | 3PBV 01_23_H_3k A 2026_134_D.xls | 117 | 1.169375 | 217.1879
3PBV 01_23_H_3k A 2026_134_D | 3k | 7 | Probe 1 | 3PBV 01_23_H_3k A 2026_134_D.xls | 118 | 1.179425 | 218.9582
3PBV 01_23_H_3k A 2026_134_D | 3k | 7 | Probe 1 | 3PBV 01_23_H_3k A 2026_134_D.xls | 119 | 1.189551 | 220.8034
3PBV 01_23_H_3k A 2026_134_D | 3k | 7 | Probe 1 | 3PBV 01_23_H_3k A 2026_134_D.xls | 120 | 1.199558 | 222.4602
3PBV 01_23_H_3k A 2026_134_D | 3k | 7 | Probe 1 | 3PBV 01_23_H_3k A 2026_134_D.xls | 121 | 1.209619 | 224.1909
3PBV 01_23_H_3k A 2026_134_D | 3k | 7 | Probe 1 | 3PBV 01_23_H_3k A 2026_134_D.xls | 122 | 1.219756 | 226.0102
3PBV 01_23_H_3k A 2026_134_D | 3k | 7 | Probe 1 | 3PBV 01_23_H_3k A 2026_134_D.xls | 123 | 1.229838 | 227.7405
3PBV 01_23_H_3k A 2026_134_D | 3k | 7 | Probe 1 | 3PBV 01_23_H_3k A 2026_134_D.xls | 124 | 1.239911 | 229.4829
3PBV 01_23_H_3k A 2026_134_D | 3k | 7 | Probe 1 | 3PBV 01_23_H_3k A 2026_134_D.xls | 125 | 1.250046 | 231.361
3PBV 01_23_H_3k A 2026_134_D | 3k | 7 | Probe 1 | 3PBV 01_23_H_3k A 2026_134_D.xls | 126 | 1.260205 | 233.0933
3PBV 01_23_H_3k A 2026_134_D | 3k | 7 | Probe 1 | 3PBV 01_23_H_3k A 2026_134_D.xls | 127 | 1.270244 | 234.8898
3PBV 01_23_H_3k A 2026_134_D | 3k | 7 | Probe 1 | 3PBV 01_23_H_3k A 2026_134_D.xls | 128 | 1.280284 | 236.7079
3PBV 01_23_H_3k A 2026_134_D | 3k | 7 | Probe 1 | 3PBV 01_23_H_3k A 2026_134_D.xls | 129 | 1.290431 | 238.488
3PBV 01_23_H_3k A 2026_134_D | 3k | 7 | Probe 1 | 3PBV 01_23_H_3k A 2026_134_D.xls | 130 | 1.300449 | 240.313
3PBV 01_23_H_3k A 2026_134_D | 3k | 7 | Probe 1 | 3PBV 01_23_H_3k A 2026_134_D.xls | 131 | 1.310596 | 242.1142
3PBV 01_23_H_3k A 2026_134_D | 3k | 7 | Probe 1 | 3PBV 01_23_H_3k A 2026_134_D.xls | 132 | 1.320679 | 243.907
3PBV 01_23_H_3k A 2026_134_D | 3k | 7 | Probe 1 | 3PBV 01_23_H_3k A 2026_134_D.xls | 133 | 1.330848 | 245.6786
3PBV 01_23_H_3k A 2026_134_D | 3k | 7 | Probe 1 | 3PBV 01_23_H_3k A 2026_134_D.xls | 134 | 1.340877 | 247.4773
3PBV 01_23_H_3k A 2026_134_D | 3k | 7 | Probe 1 | 3PBV 01_23_H_3k A 2026_134_D.xls | 135 | 1.350991 | 249.2836
3PBV 01_23_H_3k A 2026_134_D | 3k | 7 | Probe 1 | 3PBV 01_23_H_3k A 2026_134_D.xls | 136 | 1.36116 | 251.0457
3PBV 01_23_H_3k A 2026_134_D | 3k | 7 | Probe 1 | 3PBV 01_23_H_3k A 2026_134_D.xls | 137 | 1.371307 | 252.7838
3PBV 01_23_H_3k A 2026_134_D | 3k | 7 | Probe 1 | 3PBV 01_23_H_3k A 2026_134_D.xls | 138 | 1.381455 | 254.6007
3PBV 01_23_H_3k A 2026_134_D | 3k | 7 | Probe 1 | 3PBV 01_23_H_3k A 2026_134_D.xls | 139 | 1.391569 | 256.3173
3PBV 01_23_H_3k A 2026_134_D | 3k | 7 | Probe 1 | 3PBV 01_23_H_3k A 2026_134_D.xls | 140 | 1.401619 | 258.0495
3PBV 01_23_H_3k A 2026_134_D | 3k | 7 | Probe 1 | 3PBV 01_23_H_3k A 2026_134_D.xls | 141 | 1.411735 | 259.8137
3PBV 01_23_H_3k A 2026_134_D | 3k | 7 | Probe 1 | 3PBV 01_23_H_3k A 2026_134_D.xls | 142 | 1.421849 | 261.5107
3PBV 01_23_H_3k A 2026_134_D | 3k | 7 | Probe 1 | 3PBV 01_23_H_3k A 2026_134_D.xls | 143 | 1.4319 | 263.2661
3PBV 01_23_H_3k A 2026_134_D | 3k | 7 | Probe 1 | 3PBV 01_23_H_3k A 2026_134_D.xls | 144 | 1.441907 | 264.9625
3PBV 01_23_H_3k A 2026_134_D | 3k | 7 | Probe 1 | 3PBV 01_23_H_3k A 2026_134_D.xls | 145 | 1.452022 | 266.7334
3PBV 01_23_H_3k A 2026_134_D | 3k | 7 | Probe 1 | 3PBV 01_23_H_3k A 2026_134_D.xls | 146 | 1.462115 | 268.4319
3PBV 01_23_H_3k A 2026_134_D | 3k | 7 | Probe 1 | 3PBV 01_23_H_3k A 2026_134_D.xls | 147 | 1.472134 | 270.1462
3PBV 01_23_H_3k A 2026_134_D | 3k | 7 | Probe 1 | 3PBV 01_23_H_3k A 2026_134_D.xls | 148 | 1.482217 | 271.7987
3PBV 01_23_H_3k A 2026_134_D | 3k | 7 | Probe 1 | 3PBV 01_23_H_3k A 2026_134_D.xls | 149 | 1.492331 | 273.4746
3PBV 01_23_H_3k A 2026_134_D | 3k | 7 | Probe 1 | 3PBV 01_23_H_3k A 2026_134_D.xls | 150 | 1.502393 | 275.1292
3PBV 01_23_H_3k A 2026_134_D | 3k | 7 | Probe 1 | 3PBV 01_23_H_3k A 2026_134_D.xls | 151 | 1.512507 | 276.8937
3PBV 01_23_H_3k A 2026_134_D | 3k | 7 | Probe 1 | 3PBV 01_23_H_3k A 2026_134_D.xls | 152 | 1.522654 | 278.6181
3PBV 01_23_H_3k A 2026_134_D | 3k | 7 | Probe 1 | 3PBV 01_23_H_3k A 2026_134_D.xls | 153 | 1.532769 | 280.3357
3PBV 01_23_H_3k A 2026_134_D | 3k | 7 | Probe 1 | 3PBV 01_23_H_3k A 2026_134_D.xls | 154 | 1.542787 | 281.9759
3PBV 01_23_H_3k A 2026_134_D | 3k | 7 | Probe 1 | 3PBV 01_23_H_3k A 2026_134_D.xls | 155 | 1.552914 | 283.6419
3PBV 01_23_H_3k A 2026_134_D | 3k | 7 | Probe 1 | 3PBV 01_23_H_3k A 2026_134_D.xls | 156 | 1.563006 | 285.2887
3PBV 01_23_H_3k A 2026_134_D | 3k | 7 | Probe 1 | 3PBV 01_23_H_3k A 2026_134_D.xls | 157 | 1.573122 | 286.9697
3PBV 01_23_H_3k A 2026_134_D | 3k | 7 | Probe 1 | 3PBV 01_23_H_3k A 2026_134_D.xls | 158 | 1.583182 | 288.7192
3PBV 01_23_H_3k A 2026_134_D | 3k | 7 | Probe 1 | 3PBV 01_23_H_3k A 2026_134_D.xls | 159 | 1.593223 | 290.323
3PBV 01_23_H_3k A 2026_134_D | 3k | 7 | Probe 1 | 3PBV 01_23_H_3k A 2026_134_D.xls | 160 | 1.60323 | 290.0731
3PBV 01_23_H_3k A 2026_134_D | 3k | 7 | Probe 1 | 3PBV 01_23_H_3k A 2026_134_D.xls | 161 | 1.613356 | 291.5828
3PBV 01_23_H_3k A 2026_134_D | 3k | 7 | Probe 1 | 3PBV 01_23_H_3k A 2026_134_D.xls | 162 | 1.623374 | 293.1459
3PBV 01_23_H_3k A 2026_134_D | 3k | 7 | Probe 1 | 3PBV 01_23_H_3k A 2026_134_D.xls | 163 | 1.633456 | 294.7395
3PBV 01_23_H_3k A 2026_134_D | 3k | 7 | Probe 1 | 3PBV 01_23_H_3k A 2026_134_D.xls | 164 | 1.64355 | 296.3431
3PBV 01_23_H_3k A 2026_134_D | 3k | 7 | Probe 1 | 3PBV 01_23_H_3k A 2026_134_D.xls | 165 | 1.653568 | 297.9654
3PBV 01_23_H_3k A 2026_134_D | 3k | 7 | Probe 1 | 3PBV 01_23_H_3k A 2026_134_D.xls | 166 | 1.663619 | 299.6205
3PBV 01_23_H_3k A 2026_134_D | 3k | 7 | Probe 1 | 3PBV 01_23_H_3k A 2026_134_D.xls | 167 | 1.673701 | 299.2772
3PBV 01_23_H_3k A 2026_134_D | 3k | 7 | Probe 1 | 3PBV 01_23_H_3k A 2026_134_D.xls | 168 | 1.683817 | 300.6694
3PBV 01_23_H_3k A 2026_134_D | 3k | 7 | Probe 1 | 3PBV 01_23_H_3k A 2026_134_D.xls | 169 | 1.693931 | 302.1995
3PBV 01_23_H_3k A 2026_134_D | 3k | 7 | Probe 1 | 3PBV 01_23_H_3k A 2026_134_D.xls | 170 | 1.704078 | 303.7787
3PBV 01_23_H_3k A 2026_134_D | 3k | 7 | Probe 1 | 3PBV 01_23_H_3k A 2026_134_D.xls | 171 | 1.714193 | 305.3848
3PBV 01_23_H_3k A 2026_134_D | 3k | 7 | Probe 1 | 3PBV 01_23_H_3k A 2026_134_D.xls | 172 | 1.72433 | 306.9407
3PBV 01_23_H_3k A 2026_134_D | 3k | 7 | Probe 1 | 3PBV 01_23_H_3k A 2026_134_D.xls | 173 | 1.734477 | 308.4787
3PBV 01_23_H_3k A 2026_134_D | 3k | 7 | Probe 1 | 3PBV 01_23_H_3k A 2026_134_D.xls | 174 | 1.744559 | 310.0587
3PBV 01_23_H_3k A 2026_134_D | 3k | 7 | Probe 1 | 3PBV 01_23_H_3k A 2026_134_D.xls | 175 | 1.754738 | 310.0517
3PBV 01_23_H_3k A 2026_134_D | 3k | 7 | Probe 1 | 3PBV 01_23_H_3k A 2026_134_D.xls | 176 | 1.764875 | 311.4786
3PBV 01_23_H_3k A 2026_134_D | 3k | 7 | Probe 1 | 3PBV 01_23_H_3k A 2026_134_D.xls | 177 | 1.77499 | 312.9108
3PBV 01_23_H_3k A 2026_134_D | 3k | 7 | Probe 1 | 3PBV 01_23_H_3k A 2026_134_D.xls | 178 | 1.784998 | 314.4313
3PBV 01_23_H_3k A 2026_134_D | 3k | 7 | Probe 1 | 3PBV 01_23_H_3k A 2026_134_D.xls | 179 | 1.795047 | 315.9516
3PBV 01_23_H_3k A 2026_134_D | 3k | 7 | Probe 1 | 3PBV 01_23_H_3k A 2026_134_D.xls | 180 | 1.805227 | 317.4366
3PBV 01_23_H_3k A 2026_134_D | 3k | 7 | Probe 1 | 3PBV 01_23_H_3k A 2026_134_D.xls | 181 | 1.815235 | 318.8773
3PBV 01_23_H_3k A 2026_134_D | 3k | 7 | Probe 1 | 3PBV 01_23_H_3k A 2026_134_D.xls | 182 | 1.82535 | 320.3856
3PBV 01_23_H_3k A 2026_134_D | 3k | 7 | Probe 1 | 3PBV 01_23_H_3k A 2026_134_D.xls | 183 | 1.835443 | 321.9176
3PBV 01_23_H_3k A 2026_134_D | 3k | 7 | Probe 1 | 3PBV 01_23_H_3k A 2026_134_D.xls | 184 | 1.845504 | 323.3897
3PBV 01_23_H_3k A 2026_134_D | 3k | 7 | Probe 1 | 3PBV 01_23_H_3k A 2026_134_D.xls | 185 | 1.855576 | 312.1113
3PBV 01_23_H_3k A 2026_134_D | 3k | 7 | Probe 1 | 3PBV 01_23_H_3k A 2026_134_D.xls | 186 | 1.865734 | 308.4338
3PBV 01_23_H_3k A 2026_134_D | 3k | 7 | Probe 1 | 3PBV 01_23_H_3k A 2026_134_D.xls | 187 | 1.875859 | 308.0928
3PBV 01_23_H_3k A 2026_134_D | 3k | 7 | Probe 1 | 3PBV 01_23_H_3k A 2026_134_D.xls | 188 | 1.88591 | 308.1285
3PBV 01_23_H_3k A 2026_134_D | 3k | 7 | Probe 1 | 3PBV 01_23_H_3k A 2026_134_D.xls | 189 | 1.895928 | 307.7037
3PBV 01_23_H_3k A 2026_134_D | 3k | 7 | Probe 1 | 3PBV 01_23_H_3k A 2026_134_D.xls | 190 | 1.906064 | 291.8516
3PBV 01_23_H_3k A 2026_134_D | 3k | 7 | Probe 1 | 3PBV 01_23_H_3k A 2026_134_D.xls | 191 | 1.916104 | 281.6258
3PBV 01_23_H_3k A 2026_134_D | 3k | 7 | Probe 1 | 3PBV 01_23_H_3k A 2026_134_D.xls | 192 | 1.926262 | 278.9434
3PBV 01_23_H_3k A 2026_134_D | 3k | 7 | Probe 1 | 3PBV 01_23_H_3k A 2026_134_D.xls | 193 | 1.936323 | 278.1191
3PBV 01_23_H_3k A 2026_134_D | 3k | 7 | Probe 1 | 3PBV 01_23_H_3k A 2026_134_D.xls | 194 | 1.946374 | 277.8741
3PBV 01_23_H_3k A 2026_134_D | 3k | 7 | Probe 1 | 3PBV 01_23_H_3k A 2026_134_D.xls | 195 | 1.956424 | 277.9568
3PBV 01_23_H_3k A 2026_134_D | 3k | 7 | Probe 1 | 3PBV 01_23_H_3k A 2026_134_D.xls | 196 | 1.96655 | 278.0925
3PBV 01_23_H_3k A 2026_134_D | 3k | 7 | Probe 1 | 3PBV 01_23_H_3k A 2026_134_D.xls | 197 | 1.976675 | 278.42
3PBV 01_23_H_3k A 2026_134_D | 3k | 7 | Probe 1 | 3PBV 01_23_H_3k A 2026_134_D.xls | 198 | 1.986833 | 277.0867
3PBV 01_23_H_3k A 2026_134_D | 3k | 7 | Probe 1 | 3PBV 01_23_H_3k A 2026_134_D.xls | 199 | 1.996948 | 276.2741
3PBV 01_23_H_3k A 2026_134_D | 3k | 7 | Probe 1 | 3PBV 01_23_H_3k A 2026_134_D.xls | 200 | 2.007096 | 266.0406
3PBV 01_23_H_3k A 2026_134_D | 3k | 7 | Probe 1 | 3PBV 01_23_H_3k A 2026_134_D.xls | 201 | 2.017113 | 262.9088
3PBV 01_23_H_3k A 2026_134_D | 3k | 7 | Probe 1 | 3PBV 01_23_H_3k A 2026_134_D.xls | 202 | 2.027217 | 259.277
3PBV 01_23_H_3k A 2026_134_D | 3k | 7 | Probe 1 | 3PBV 01_23_H_3k A 2026_134_D.xls | 203 | 2.037321 | 257.5641
3PBV 01_23_H_3k A 2026_134_D | 3k | 7 | Probe 1 | 3PBV 01_23_H_3k A 2026_134_D.xls | 204 | 2.047372 | 256.317
3PBV 01_23_H_3k A 2026_134_D | 3k | 7 | Probe 1 | 3PBV 01_23_H_3k A 2026_134_D.xls | 205 | 2.05739 | 255.1239
3PBV 01_23_H_3k A 2026_134_D | 3k | 7 | Probe 1 | 3PBV 01_23_H_3k A 2026_134_D.xls | 206 | 2.067516 | 254.0879
3PBV 01_23_H_3k A 2026_134_D | 3k | 7 | Probe 1 | 3PBV 01_23_H_3k A 2026_134_D.xls | 207 | 2.077599 | 252.34
3PBV 01_23_H_3k A 2026_134_D | 3k | 7 | Probe 1 | 3PBV 01_23_H_3k A 2026_134_D.xls | 208 | 2.087628 | 249.9804
3PBV 01_23_H_3k A 2026_134_D | 3k | 7 | Probe 1 | 3PBV 01_23_H_3k A 2026_134_D.xls | 209 | 2.097732 | 247.3467
3PBV 01_23_H_3k A 2026_134_D | 3k | 7 | Probe 1 | 3PBV 01_23_H_3k A 2026_134_D.xls | 210 | 2.107879 | 245.6382
3PBV 01_23_H_3k A 2026_134_D | 3k | 7 | Probe 1 | 3PBV 01_23_H_3k A 2026_134_D.xls | 211 | 2.117918 | 244.6619
3PBV 01_23_H_3k A 2026_134_D | 3k | 7 | Probe 1 | 3PBV 01_23_H_3k A 2026_134_D.xls | 212 | 2.128022 | 244.0176
3PBV 01_23_H_3k A 2026_134_D | 3k | 7 | Probe 1 | 3PBV 01_23_H_3k A 2026_134_D.xls | 213 | 2.138191 | 243.6218
3PBV 01_23_H_3k A 2026_134_D | 3k | 7 | Probe 1 | 3PBV 01_23_H_3k A 2026_134_D.xls | 214 | 2.148284 | 243.3654
3PBV 01_23_H_3k A 2026_134_D | 3k | 7 | Probe 1 | 3PBV 01_23_H_3k A 2026_134_D.xls | 215 | 2.158454 | 243.0961
3PBV 01_23_H_3k A 2026_134_D | 3k | 7 | Probe 1 | 3PBV 01_23_H_3k A 2026_134_D.xls | 216 | 2.168568 | 242.6064
3PBV 01_23_H_3k A 2026_134_D | 3k | 7 | Probe 1 | 3PBV 01_23_H_3k A 2026_134_D.xls | 217 | 2.17864 | 242.2092
3PBV 01_23_H_3k A 2026_134_D | 3k | 7 | Probe 1 | 3PBV 01_23_H_3k A 2026_134_D.xls | 218 | 2.188755 | 241.9006
3PBV 01_23_H_3k A 2026_134_D | 3k | 7 | Probe 1 | 3PBV 01_23_H_3k A 2026_134_D.xls | 219 | 2.198838 | 241.7436
3PBV 01_23_H_3k A 2026_134_D | 3k | 7 | Probe 1 | 3PBV 01_23_H_3k A 2026_134_D.xls | 220 | 2.209006 | 241.7203
3PBV 01_23_H_3k A 2026_134_D | 3k | 7 | Probe 1 | 3PBV 01_23_H_3k A 2026_134_D.xls | 221 | 2.219035 | 241.7129
3PBV 01_23_H_3k A 2026_134_D | 3k | 7 | Probe 1 | 3PBV 01_23_H_3k A 2026_134_D.xls | 222 | 2.229182 | 241.8301
3PBV 01_23_H_3k A 2026_134_D | 3k | 7 | Probe 1 | 3PBV 01_23_H_3k A 2026_134_D.xls | 223 | 2.239222 | 241.9386
3PBV 01_23_H_3k A 2026_134_D | 3k | 7 | Probe 1 | 3PBV 01_23_H_3k A 2026_134_D.xls | 224 | 2.249305 | 242.1006
3PBV 01_23_H_3k A 2026_134_D | 3k | 7 | Probe 1 | 3PBV 01_23_H_3k A 2026_134_D.xls | 225 | 2.259452 | 242.2187
3PBV 01_23_H_3k A 2026_134_D | 3k | 7 | Probe 1 | 3PBV 01_23_H_3k A 2026_134_D.xls | 226 | 2.269599 | 242.3836
3PBV 01_23_H_3k A 2026_134_D | 3k | 7 | Probe 1 | 3PBV 01_23_H_3k A 2026_134_D.xls | 227 | 2.279628 | 242.5727
3PBV 01_23_H_3k A 2026_134_D | 3k | 7 | Probe 1 | 3PBV 01_23_H_3k A 2026_134_D.xls | 228 | 2.289743 | 242.7234
3PBV 01_23_H_3k A 2026_134_D | 3k | 7 | Probe 1 | 3PBV 01_23_H_3k A 2026_134_D.xls | 229 | 2.299847 | 242.8892
3PBV 01_23_H_3k A 2026_134_D | 3k | 7 | Probe 1 | 3PBV 01_23_H_3k A 2026_134_D.xls | 230 | 2.309908 | 243.017
3PBV 01_23_H_3k A 2026_134_D | 3k | 7 | Probe 1 | 3PBV 01_23_H_3k A 2026_134_D.xls | 231 | 2.320045 | 243.0805
3PBV 01_23_H_3k A 2026_134_D | 3k | 7 | Probe 1 | 3PBV 01_23_H_3k A 2026_134_D.xls | 232 | 2.33017 | 241.8194
3PBV 01_23_H_3k A 2026_134_D | 3k | 7 | Probe 1 | 3PBV 01_23_H_3k A 2026_134_D.xls | 233 | 2.340274 | 240.5205
3PBV 01_23_H_3k A 2026_134_D | 3k | 7 | Probe 1 | 3PBV 01_23_H_3k A 2026_134_D.xls | 234 | 2.350411 | 239.6745
3PBV 01_23_H_3k A 2026_134_D | 3k | 7 | Probe 1 | 3PBV 01_23_H_3k A 2026_134_D.xls | 235 | 2.360547 | 239.0559
3PBV 01_23_H_3k A 2026_134_D | 3k | 7 | Probe 1 | 3PBV 01_23_H_3k A 2026_134_D.xls | 236 | 2.370726 | 238.5305
3PBV 01_23_H_3k A 2026_134_D | 3k | 7 | Probe 1 | 3PBV 01_23_H_3k A 2026_134_D.xls | 237 | 2.380895 | 238.1091
3PBV 01_23_H_3k A 2026_134_D | 3k | 7 | Probe 1 | 3PBV 01_23_H_3k A 2026_134_D.xls | 238 | 2.39102 | 237.7224
3PBV 01_23_H_3k A 2026_134_D | 3k | 7 | Probe 1 | 3PBV 01_23_H_3k A 2026_134_D.xls | 239 | 2.401028 | 237.4229
3PBV 01_23_H_3k A 2026_134_D | 3k | 7 | Probe 1 | 3PBV 01_23_H_3k A 2026_134_D.xls | 240 | 2.411111 | 237.1049
3PBV 01_23_H_3k A 2026_134_D | 3k | 7 | Probe 1 | 3PBV 01_23_H_3k A 2026_134_D.xls | 241 | 2.421268 | 236.7494
3PBV 01_23_H_3k A 2026_134_D | 3k | 7 | Probe 1 | 3PBV 01_23_H_3k A 2026_134_D.xls | 242 | 2.431416 | 236.3146
3PBV 01_23_H_3k A 2026_134_D | 3k | 7 | Probe 1 | 3PBV 01_23_H_3k A 2026_134_D.xls | 243 | 2.44152 | 235.9491
3PBV 01_23_H_3k A 2026_134_D | 3k | 7 | Probe 1 | 3PBV 01_23_H_3k A 2026_134_D.xls | 244 | 2.451602 | 235.5549
3PBV 01_23_H_3k A 2026_134_D | 3k | 7 | Probe 1 | 3PBV 01_23_H_3k A 2026_134_D.xls | 245 | 2.461663 | 235.2607
3PBV 01_23_H_3k A 2026_134_D | 3k | 7 | Probe 1 | 3PBV 01_23_H_3k A 2026_134_D.xls | 246 | 2.471735 | 234.9636
3PBV 01_23_H_3k A 2026_134_D | 3k | 7 | Probe 1 | 3PBV 01_23_H_3k A 2026_134_D.xls | 247 | 2.481861 | 234.6779
3PBV 01_23_H_3k A 2026_134_D | 3k | 7 | Probe 1 | 3PBV 01_23_H_3k A 2026_134_D.xls | 248 | 2.491998 | 234.3368
3PBV 01_23_H_3k A 2026_134_D | 3k | 7 | Probe 1 | 3PBV 01_23_H_3k A 2026_134_D.xls | 249 | 2.50208 | 234.0785
3PBV 01_23_H_3k A 2026_134_D | 3k | 7 | Probe 1 | 3PBV 01_23_H_3k A 2026_134_D.xls | 250 | 2.512109 | 233.7829
3PBV 01_23_H_3k A 2026_134_D | 3k | 7 | Probe 1 | 3PBV 01_23_H_3k A 2026_134_D.xls | 251 | 2.522245 | 233.5143
3PBV 01_23_H_3k A 2026_134_D | 3k | 7 | Probe 1 | 3PBV 01_23_H_3k A 2026_134_D.xls | 252 | 2.532264 | 233.2929
3PBV 01_23_H_3k A 2026_134_D | 3k | 7 | Probe 1 | 3PBV 01_23_H_3k A 2026_134_D.xls | 253 | 2.542293 | 233.0782
3PBV 01_23_H_3k A 2026_134_D | 3k | 7 | Probe 1 | 3PBV 01_23_H_3k A 2026_134_D.xls | 254 | 2.552364 | 232.8518
3PBV 01_23_H_3k A 2026_134_D | 3k | 7 | Probe 1 | 3PBV 01_23_H_3k A 2026_134_D.xls | 255 | 2.562372 | 232.6678
3PBV 01_23_H_3k A 2026_134_D | 3k | 7 | Probe 1 | 3PBV 01_23_H_3k A 2026_134_D.xls | 256 | 2.572433 | 232.5735
3PBV 01_23_H_3k A 2026_134_D | 3k | 7 | Probe 1 | 3PBV 01_23_H_3k A 2026_134_D.xls | 257 | 2.582548 | 232.433
3PBV 01_23_H_3k A 2026_134_D | 3k | 7 | Probe 1 | 3PBV 01_23_H_3k A 2026_134_D.xls | 258 | 2.592685 | 232.3534
3PBV 01_23_H_3k A 2026_134_D | 3k | 7 | Probe 1 | 3PBV 01_23_H_3k A 2026_134_D.xls | 259 | 2.60281 | 232.1905
3PBV 01_23_H_3k A 2026_134_D | 3k | 7 | Probe 1 | 3PBV 01_23_H_3k A 2026_134_D.xls | 260 | 2.612947 | 232.1105
3PBV 01_23_H_3k A 2026_134_D | 3k | 7 | Probe 1 | 3PBV 01_23_H_3k A 2026_134_D.xls | 261 | 2.623039 | 232.0023
3PBV 01_23_H_3k A 2026_134_D | 3k | 7 | Probe 1 | 3PBV 01_23_H_3k A 2026_134_D.xls | 262 | 2.633069 | 231.9471
3PBV 01_23_H_3k A 2026_134_D | 3k | 7 | Probe 1 | 3PBV 01_23_H_3k A 2026_134_D.xls | 263 | 2.643194 | 231.8175
3PBV 01_23_H_3k A 2026_134_D | 3k | 7 | Probe 1 | 3PBV 01_23_H_3k A 2026_134_D.xls | 264 | 2.653342 | 231.7341
3PBV 01_23_H_3k A 2026_134_D | 3k | 7 | Probe 1 | 3PBV 01_23_H_3k A 2026_134_D.xls | 265 | 2.663402 | 231.7182
3PBV 01_23_H_3k A 2026_134_D | 3k | 7 | Probe 1 | 3PBV 01_23_H_3k A 2026_134_D.xls | 266 | 2.673432 | 231.7254
3PBV 01_23_H_3k A 2026_134_D | 3k | 7 | Probe 1 | 3PBV 01_23_H_3k A 2026_134_D.xls | 267 | 2.683568 | 231.7224
3PBV 01_23_H_3k A 2026_134_D | 3k | 7 | Probe 1 | 3PBV 01_23_H_3k A 2026_134_D.xls | 268 | 2.693608 | 231.7338
3PBV 01_23_H_3k A 2026_134_D | 3k | 7 | Probe 1 | 3PBV 01_23_H_3k A 2026_134_D.xls | 269 | 2.703637 | 231.7625
3PBV 01_23_H_3k A 2026_134_D | 3k | 7 | Probe 1 | 3PBV 01_23_H_3k A 2026_134_D.xls | 270 | 2.713741 | 231.7693
3PBV 01_23_H_3k A 2026_134_D | 3k | 7 | Probe 1 | 3PBV 01_23_H_3k A 2026_134_D.xls | 271 | 2.723866 | 231.7789
3PBV 01_23_H_3k A 2026_134_D | 3k | 7 | Probe 1 | 3PBV 01_23_H_3k A 2026_134_D.xls | 272 | 2.733907 | 231.8066
3PBV 01_23_H_3k A 2026_134_D | 3k | 7 | Probe 1 | 3PBV 01_23_H_3k A 2026_134_D.xls | 273 | 2.744011 | 231.8303
3PBV 01_23_H_3k A 2026_134_D | 3k | 7 | Probe 1 | 3PBV 01_23_H_3k A 2026_134_D.xls | 274 | 2.754169 | 231.8335
3PBV 01_23_H_3k A 2026_134_D | 3k | 7 | Probe 1 | 3PBV 01_23_H_3k A 2026_134_D.xls | 275 | 2.764251 | 231.8721
3PBV 01_23_H_3k A 2026_134_D | 3k | 7 | Probe 1 | 3PBV 01_23_H_3k A 2026_134_D.xls | 276 | 2.774408 | 231.8801
3PBV 01_23_H_3k A 2026_134_D | 3k | 7 | Probe 1 | 3PBV 01_23_H_3k A 2026_134_D.xls | 277 | 2.784567 | 231.8395
3PBV 01_23_H_3k A 2026_134_D | 3k | 7 | Probe 1 | 3PBV 01_23_H_3k A 2026_134_D.xls | 278 | 2.794617 | 231.838
3PBV 01_23_H_3k A 2026_134_D | 3k | 7 | Probe 1 | 3PBV 01_23_H_3k A 2026_134_D.xls | 279 | 2.804775 | 231.72
3PBV 01_23_H_3k A 2026_134_D | 3k | 7 | Probe 1 | 3PBV 01_23_H_3k A 2026_134_D.xls | 280 | 2.814868 | 231.5647
3PBV 01_23_H_3k A 2026_134_D | 3k | 7 | Probe 1 | 3PBV 01_23_H_3k A 2026_134_D.xls | 281 | 2.824876 | 231.472
3PBV 01_23_H_3k A 2026_134_D | 3k | 7 | Probe 1 | 3PBV 01_23_H_3k A 2026_134_D.xls | 282 | 2.834905 | 231.3289
3PBV 01_23_H_3k A 2026_134_D | 3k | 7 | Probe 1 | 3PBV 01_23_H_3k A 2026_134_D.xls | 283 | 2.845042 | 231.2145
3PBV 01_23_H_3k A 2026_134_D | 3k | 7 | Probe 1 | 3PBV 01_23_H_3k A 2026_134_D.xls | 284 | 2.85507 | 231.1112
3PBV 01_23_H_3k A 2026_134_D | 3k | 7 | Probe 1 | 3PBV 01_23_H_3k A 2026_134_D.xls | 285 | 2.865132 | 230.9816
3PBV 01_23_H_3k A 2026_134_D | 3k | 7 | Probe 1 | 3PBV 01_23_H_3k A 2026_134_D.xls | 286 | 2.875246 | 230.8777
3PBV 01_23_H_3k A 2026_134_D | 3k | 7 | Probe 1 | 3PBV 01_23_H_3k A 2026_134_D.xls | 287 | 2.885393 | 230.8506
3PBV 01_23_H_3k A 2026_134_D | 3k | 7 | Probe 1 | 3PBV 01_23_H_3k A 2026_134_D.xls | 288 | 2.895444 | 230.7978
3PBV 01_23_H_3k A 2026_134_D | 3k | 7 | Probe 1 | 3PBV 01_23_H_3k A 2026_134_D.xls | 289 | 2.905526 | 230.6433
3PBV 01_23_H_3k A 2026_134_D | 3k | 7 | Probe 1 | 3PBV 01_23_H_3k A 2026_134_D.xls | 290 | 2.91563 | 230.5296
3PBV 01_23_H_3k A 2026_134_D | 3k | 7 | Probe 1 | 3PBV 01_23_H_3k A 2026_134_D.xls | 291 | 2.925734 | 230.4574
3PBV 01_23_H_3k A 2026_134_D | 3k | 7 | Probe 1 | 3PBV 01_23_H_3k A 2026_134_D.xls | 292 | 2.935881 | 230.3524
3PBV 01_23_H_3k A 2026_134_D | 3k | 7 | Probe 1 | 3PBV 01_23_H_3k A 2026_134_D.xls | 293 | 2.946018 | 230.2379
3PBV 01_23_H_3k A 2026_134_D | 3k | 7 | Probe 1 | 3PBV 01_23_H_3k A 2026_134_D.xls | 294 | 2.956133 | 230.1747
3PBV 01_23_H_3k A 2026_134_D | 3k | 7 | Probe 1 | 3PBV 01_23_H_3k A 2026_134_D.xls | 295 | 2.966151 | 230.0216
3PBV 01_23_H_3k A 2026_134_D | 3k | 7 | Probe 1 | 3PBV 01_23_H_3k A 2026_134_D.xls | 296 | 2.976234 | 229.8583
3PBV 01_23_H_3k A 2026_134_D | 3k | 7 | Probe 1 | 3PBV 01_23_H_3k A 2026_134_D.xls | 297 | 2.986284 | 229.5983
3PBV 01_23_H_3k A 2026_134_D | 3k | 7 | Probe 1 | 3PBV 01_23_H_3k A 2026_134_D.xls | 298 | 2.992856 | 222.2461
3PBV 01_23_H_3k A 2026_134_D | 3k | 8 | Probe 2 | 3PBV 01_23_H_3k A 2026_134_D.xls | 1 | 0 | 10.67096
3PBV 01_23_H_3k A 2026_134_D | 3k | 8 | Probe 2 | 3PBV 01_23_H_3k A 2026_134_D.xls | 2 | 0.01013589 | 12.2491
3PBV 01_23_H_3k A 2026_134_D | 3k | 8 | Probe 2 | 3PBV 01_23_H_3k A 2026_134_D.xls | 3 | 0.02014375 | 14.16719
3PBV 01_23_H_3k A 2026_134_D | 3k | 8 | Probe 2 | 3PBV 01_23_H_3k A 2026_134_D.xls | 4 | 0.03032231 | 16.2442
3PBV 01_23_H_3k A 2026_134_D | 3k | 8 | Probe 2 | 3PBV 01_23_H_3k A 2026_134_D.xls | 5 | 0.04039433 | 18.34167
3PBV 01_23_H_3k A 2026_134_D | 3k | 8 | Probe 2 | 3PBV 01_23_H_3k A 2026_134_D.xls | 6 | 0.05052044 | 20.56059
3PBV 01_23_H_3k A 2026_134_D | 3k | 8 | Probe 2 | 3PBV 01_23_H_3k A 2026_134_D.xls | 7 | 0.06061413 | 22.9401
3PBV 01_23_H_3k A 2026_134_D | 3k | 8 | Probe 2 | 3PBV 01_23_H_3k A 2026_134_D.xls | 8 | 0.07062104 | 25.3373
3PBV 01_23_H_3k A 2026_134_D | 3k | 8 | Probe 2 | 3PBV 01_23_H_3k A 2026_134_D.xls | 9 | 0.08063938 | 27.83317
3PBV 01_23_H_3k A 2026_134_D | 3k | 8 | Probe 2 | 3PBV 01_23_H_3k A 2026_134_D.xls | 10 | 0.09079697 | 30.42049
3PBV 01_23_H_3k A 2026_134_D | 3k | 8 | Probe 2 | 3PBV 01_23_H_3k A 2026_134_D.xls | 11 | 0.1009336 | 33.15894
3PBV 01_23_H_3k A 2026_134_D | 3k | 8 | Probe 2 | 3PBV 01_23_H_3k A 2026_134_D.xls | 12 | 0.1110597 | 35.75461
3PBV 01_23_H_3k A 2026_134_D | 3k | 8 | Probe 2 | 3PBV 01_23_H_3k A 2026_134_D.xls | 13 | 0.1211848 | 38.46503
3PBV 01_23_H_3k A 2026_134_D | 3k | 8 | Probe 2 | 3PBV 01_23_H_3k A 2026_134_D.xls | 14 | 0.1312997 | 41.27703
3PBV 01_23_H_3k A 2026_134_D | 3k | 8 | Probe 2 | 3PBV 01_23_H_3k A 2026_134_D.xls | 15 | 0.141361 | 43.94098
3PBV 01_23_H_3k A 2026_134_D | 3k | 8 | Probe 2 | 3PBV 01_23_H_3k A 2026_134_D.xls | 16 | 0.1514547 | 46.64317
3PBV 01_23_H_3k A 2026_134_D | 3k | 8 | Probe 2 | 3PBV 01_23_H_3k A 2026_134_D.xls | 17 | 0.1615474 | 49.43743
3PBV 01_23_H_3k A 2026_134_D | 3k | 8 | Probe 2 | 3PBV 01_23_H_3k A 2026_134_D.xls | 18 | 0.1716201 | 52.12368
3PBV 01_23_H_3k A 2026_134_D | 3k | 8 | Probe 2 | 3PBV 01_23_H_3k A 2026_134_D.xls | 19 | 0.181627 | 54.83534
3PBV 01_23_H_3k A 2026_134_D | 3k | 8 | Probe 2 | 3PBV 01_23_H_3k A 2026_134_D.xls | 20 | 0.1917636 | 57.82894
3PBV 01_23_H_3k A 2026_134_D | 3k | 8 | Probe 2 | 3PBV 01_23_H_3k A 2026_134_D.xls | 21 | 0.2018783 | 60.58371
3PBV 01_23_H_3k A 2026_134_D | 3k | 8 | Probe 2 | 3PBV 01_23_H_3k A 2026_134_D.xls | 22 | 0.2118971 | 63.33431
3PBV 01_23_H_3k A 2026_134_D | 3k | 8 | Probe 2 | 3PBV 01_23_H_3k A 2026_134_D.xls | 23 | 0.2219899 | 66.17467
3PBV 01_23_H_3k A 2026_134_D | 3k | 8 | Probe 2 | 3PBV 01_23_H_3k A 2026_134_D.xls | 24 | 0.232137 | 69.04518
3PBV 01_23_H_3k A 2026_134_D | 3k | 8 | Probe 2 | 3PBV 01_23_H_3k A 2026_134_D.xls | 25 | 0.2421448 | 71.78488
3PBV 01_23_H_3k A 2026_134_D | 3k | 8 | Probe 2 | 3PBV 01_23_H_3k A 2026_134_D.xls | 26 | 0.2522385 | 74.63321
3PBV 01_23_H_3k A 2026_134_D | 3k | 8 | Probe 2 | 3PBV 01_23_H_3k A 2026_134_D.xls | 27 | 0.2623961 | 77.50759
3PBV 01_23_H_3k A 2026_134_D | 3k | 8 | Probe 2 | 3PBV 01_23_H_3k A 2026_134_D.xls | 28 | 0.2724898 | 80.43915
3PBV 01_23_H_3k A 2026_134_D | 3k | 8 | Probe 2 | 3PBV 01_23_H_3k A 2026_134_D.xls | 29 | 0.2826579 | 83.27864
3PBV 01_23_H_3k A 2026_134_D | 3k | 8 | Probe 2 | 3PBV 01_23_H_3k A 2026_134_D.xls | 30 | 0.292762 | 86.13783
3PBV 01_23_H_3k A 2026_134_D | 3k | 8 | Probe 2 | 3PBV 01_23_H_3k A 2026_134_D.xls | 31 | 0.3028872 | 89.08434
3PBV 01_23_H_3k A 2026_134_D | 3k | 8 | Probe 2 | 3PBV 01_23_H_3k A 2026_134_D.xls | 32 | 0.3130133 | 92.04755
3PBV 01_23_H_3k A 2026_134_D | 3k | 8 | Probe 2 | 3PBV 01_23_H_3k A 2026_134_D.xls | 33 | 0.3230851 | 94.91694
3PBV 01_23_H_3k A 2026_134_D | 3k | 8 | Probe 2 | 3PBV 01_23_H_3k A 2026_134_D.xls | 34 | 0.3331358 | 97.83853
3PBV 01_23_H_3k A 2026_134_D | 3k | 8 | Probe 2 | 3PBV 01_23_H_3k A 2026_134_D.xls | 35 | 0.3432934 | 100.8037
3PBV 01_23_H_3k A 2026_134_D | 3k | 8 | Probe 2 | 3PBV 01_23_H_3k A 2026_134_D.xls | 36 | 0.3439915 | 100.9919
3PBV 01_23_H_3k A 2026_134_D | 3k | 8 | Probe 2 | 3PBV 01_23_H_3k A 2026_134_D.xls | 37 | 0.3541062 | 103.9259
3PBV 01_23_H_3k A 2026_134_D | 3k | 8 | Probe 2 | 3PBV 01_23_H_3k A 2026_134_D.xls | 38 | 0.364135 | 106.9098
3PBV 01_23_H_3k A 2026_134_D | 3k | 8 | Probe 2 | 3PBV 01_23_H_3k A 2026_134_D.xls | 39 | 0.3742183 | 109.7687
3PBV 01_23_H_3k A 2026_134_D | 3k | 8 | Probe 2 | 3PBV 01_23_H_3k A 2026_134_D.xls | 40 | 0.384333 | 112.6665
3PBV 01_23_H_3k A 2026_134_D | 3k | 8 | Probe 2 | 3PBV 01_23_H_3k A 2026_134_D.xls | 41 | 0.3944477 | 115.7068
3PBV 01_23_H_3k A 2026_134_D | 3k | 8 | Probe 2 | 3PBV 01_23_H_3k A 2026_134_D.xls | 42 | 0.4045194 | 118.5998
3PBV 01_23_H_3k A 2026_134_D | 3k | 8 | Probe 2 | 3PBV 01_23_H_3k A 2026_134_D.xls | 43 | 0.4146131 | 121.4771
3PBV 01_23_H_3k A 2026_134_D | 3k | 8 | Probe 2 | 3PBV 01_23_H_3k A 2026_134_D.xls | 44 | 0.4246953 | 124.5375
3PBV 01_23_H_3k A 2026_134_D | 3k | 8 | Probe 2 | 3PBV 01_23_H_3k A 2026_134_D.xls | 45 | 0.4347995 | 127.4761
3PBV 01_23_H_3k A 2026_134_D | 3k | 8 | Probe 2 | 3PBV 01_23_H_3k A 2026_134_D.xls | 46 | 0.4448074 | 130.3697
3PBV 01_23_H_3k A 2026_134_D | 3k | 8 | Probe 2 | 3PBV 01_23_H_3k A 2026_134_D.xls | 47 | 0.454944 | 133.3121
3PBV 01_23_H_3k A 2026_134_D | 3k | 8 | Probe 2 | 3PBV 01_23_H_3k A 2026_134_D.xls | 48 | 0.4650803 | 136.3194
3PBV 01_23_H_3k A 2026_134_D | 3k | 8 | Probe 2 | 3PBV 01_23_H_3k A 2026_134_D.xls | 49 | 0.4752169 | 139.2604
3PBV 01_23_H_3k A 2026_134_D | 3k | 8 | Probe 2 | 3PBV 01_23_H_3k A 2026_134_D.xls | 50 | 0.4853097 | 142.2615
3PBV 01_23_H_3k A 2026_134_D | 3k | 8 | Probe 2 | 3PBV 01_23_H_3k A 2026_134_D.xls | 51 | 0.4954682 | 145.201
3PBV 01_23_H_3k A 2026_134_D | 3k | 8 | Probe 2 | 3PBV 01_23_H_3k A 2026_134_D.xls | 52 | 0.505497 | 148.2253
3PBV 01_23_H_3k A 2026_134_D | 3k | 8 | Probe 2 | 3PBV 01_23_H_3k A 2026_134_D.xls | 53 | 0.5155898 | 151.1294
3PBV 01_23_H_3k A 2026_134_D | 3k | 8 | Probe 2 | 3PBV 01_23_H_3k A 2026_134_D.xls | 54 | 0.5256081 | 154.0964
3PBV 01_23_H_3k A 2026_134_D | 3k | 8 | Probe 2 | 3PBV 01_23_H_3k A 2026_134_D.xls | 55 | 0.5356799 | 157.1199
3PBV 01_23_H_3k A 2026_134_D | 3k | 8 | Probe 2 | 3PBV 01_23_H_3k A 2026_134_D.xls | 56 | 0.5458164 | 160.0242
3PBV 01_23_H_3k A 2026_134_D | 3k | 8 | Probe 2 | 3PBV 01_23_H_3k A 2026_134_D.xls | 57 | 0.5559635 | 163.0193
3PBV 01_23_H_3k A 2026_134_D | 3k | 8 | Probe 2 | 3PBV 01_23_H_3k A 2026_134_D.xls | 58 | 0.5660353 | 165.9612
3PBV 01_23_H_3k A 2026_134_D | 3k | 8 | Probe 2 | 3PBV 01_23_H_3k A 2026_134_D.xls | 59 | 0.5761509 | 168.929
3PBV 01_23_H_3k A 2026_134_D | 3k | 8 | Probe 2 | 3PBV 01_23_H_3k A 2026_134_D.xls | 60 | 0.5862436 | 171.9351
3PBV 01_23_H_3k A 2026_134_D | 3k | 8 | Probe 2 | 3PBV 01_23_H_3k A 2026_134_D.xls | 61 | 0.5963049 | 174.872
3PBV 01_23_H_3k A 2026_134_D | 3k | 8 | Probe 2 | 3PBV 01_23_H_3k A 2026_134_D.xls | 62 | 0.6064739 | 177.814
3PBV 01_23_H_3k A 2026_134_D | 3k | 8 | Probe 2 | 3PBV 01_23_H_3k A 2026_134_D.xls | 63 | 0.6165781 | 180.8719
3PBV 01_23_H_3k A 2026_134_D | 3k | 8 | Probe 2 | 3PBV 01_23_H_3k A 2026_134_D.xls | 64 | 0.6266387 | 183.8745
3PBV 01_23_H_3k A 2026_134_D | 3k | 8 | Probe 2 | 3PBV 01_23_H_3k A 2026_134_D.xls | 65 | 0.6366895 | 186.8756
3PBV 01_23_H_3k A 2026_134_D | 3k | 8 | Probe 2 | 3PBV 01_23_H_3k A 2026_134_D.xls | 66 | 0.6468366 | 189.9442
3PBV 01_23_H_3k A 2026_134_D | 3k | 8 | Probe 2 | 3PBV 01_23_H_3k A 2026_134_D.xls | 67 | 0.6568549 | 192.8113
3PBV 01_23_H_3k A 2026_134_D | 3k | 8 | Probe 2 | 3PBV 01_23_H_3k A 2026_134_D.xls | 68 | 0.667002 | 195.8749
3PBV 01_23_H_3k A 2026_134_D | 3k | 8 | Probe 2 | 3PBV 01_23_H_3k A 2026_134_D.xls | 69 | 0.6771167 | 198.9359
3PBV 01_23_H_3k A 2026_134_D | 3k | 8 | Probe 2 | 3PBV 01_23_H_3k A 2026_134_D.xls | 70 | 0.6872428 | 201.9243
3PBV 01_23_H_3k A 2026_134_D | 3k | 8 | Probe 2 | 3PBV 01_23_H_3k A 2026_134_D.xls | 71 | 0.6973146 | 204.9306
3PBV 01_23_H_3k A 2026_134_D | 3k | 8 | Probe 2 | 3PBV 01_23_H_3k A 2026_134_D.xls | 72 | 0.7073863 | 207.9956
3PBV 01_23_H_3k A 2026_134_D | 3k | 8 | Probe 2 | 3PBV 01_23_H_3k A 2026_134_D.xls | 73 | 0.7174042 | 210.9375
3PBV 01_23_H_3k A 2026_134_D | 3k | 8 | Probe 2 | 3PBV 01_23_H_3k A 2026_134_D.xls | 74 | 0.7275627 | 213.9047
3PBV 01_23_H_3k A 2026_134_D | 3k | 8 | Probe 2 | 3PBV 01_23_H_3k A 2026_134_D.xls | 75 | 0.7376879 | 216.8489
3PBV 01_23_H_3k A 2026_134_D | 3k | 8 | Probe 2 | 3PBV 01_23_H_3k A 2026_134_D.xls | 76 | 0.7478026 | 219.8777
3PBV 01_23_H_3k A 2026_134_D | 3k | 8 | Probe 2 | 3PBV 01_23_H_3k A 2026_134_D.xls | 77 | 0.7578533 | 222.9585
3PBV 01_23_H_3k A 2026_134_D | 3k | 8 | Probe 2 | 3PBV 01_23_H_3k A 2026_134_D.xls | 78 | 0.7679899 | 225.8321
3PBV 01_23_H_3k A 2026_134_D | 3k | 8 | Probe 2 | 3PBV 01_23_H_3k A 2026_134_D.xls | 79 | 0.7781046 | 228.833
3PBV 01_23_H_3k A 2026_134_D | 3k | 8 | Probe 2 | 3PBV 01_23_H_3k A 2026_134_D.xls | 80 | 0.7881334 | 231.8627
3PBV 01_23_H_3k A 2026_134_D | 3k | 8 | Probe 2 | 3PBV 01_23_H_3k A 2026_134_D.xls | 81 | 0.7981737 | 234.8065
3PBV 01_23_H_3k A 2026_134_D | 3k | 8 | Probe 2 | 3PBV 01_23_H_3k A 2026_134_D.xls | 82 | 0.8082779 | 237.7647
3PBV 01_23_H_3k A 2026_134_D | 3k | 8 | Probe 2 | 3PBV 01_23_H_3k A 2026_134_D.xls | 83 | 0.8183067 | 240.6874
3PBV 01_23_H_3k A 2026_134_D | 3k | 8 | Probe 2 | 3PBV 01_23_H_3k A 2026_134_D.xls | 84 | 0.8283785 | 243.6314
3PBV 01_23_H_3k A 2026_134_D | 3k | 8 | Probe 2 | 3PBV 01_23_H_3k A 2026_134_D.xls | 85 | 0.8384607 | 246.6126
3PBV 01_23_H_3k A 2026_134_D | 3k | 8 | Probe 2 | 3PBV 01_23_H_3k A 2026_134_D.xls | 86 | 0.8485544 | 249.587
3PBV 01_23_H_3k A 2026_134_D | 3k | 8 | Probe 2 | 3PBV 01_23_H_3k A 2026_134_D.xls | 87 | 0.8586262 | 252.4749
3PBV 01_23_H_3k A 2026_134_D | 3k | 8 | Probe 2 | 3PBV 01_23_H_3k A 2026_134_D.xls | 88 | 0.8687523 | 255.5889
3PBV 01_23_H_3k A 2026_134_D | 3k | 8 | Probe 2 | 3PBV 01_23_H_3k A 2026_134_D.xls | 89 | 0.8789095 | 258.5031
3PBV 01_23_H_3k A 2026_134_D | 3k | 8 | Probe 2 | 3PBV 01_23_H_3k A 2026_134_D.xls | 90 | 0.8890136 | 261.5176
3PBV 01_23_H_3k A 2026_134_D | 3k | 8 | Probe 2 | 3PBV 01_23_H_3k A 2026_134_D.xls | 91 | 0.8990215 | 264.5239
3PBV 01_23_H_3k A 2026_134_D | 3k | 8 | Probe 2 | 3PBV 01_23_H_3k A 2026_134_D.xls | 92 | 0.9091686 | 267.4287
3PBV 01_23_H_3k A 2026_134_D | 3k | 8 | Probe 2 | 3PBV 01_23_H_3k A 2026_134_D.xls | 93 | 0.9192299 | 270.4143
3PBV 01_23_H_3k A 2026_134_D | 3k | 8 | Probe 2 | 3PBV 01_23_H_3k A 2026_134_D.xls | 94 | 0.9293665 | 273.3574
3PBV 01_23_H_3k A 2026_134_D | 3k | 8 | Probe 2 | 3PBV 01_23_H_3k A 2026_134_D.xls | 95 | 0.9394487 | 276.301
3PBV 01_23_H_3k A 2026_134_D | 3k | 8 | Probe 2 | 3PBV 01_23_H_3k A 2026_134_D.xls | 96 | 0.9496282 | 279.2634
3PBV 01_23_H_3k A 2026_134_D | 3k | 8 | Probe 2 | 3PBV 01_23_H_3k A 2026_134_D.xls | 97 | 0.9598075 | 282.2303
3PBV 01_23_H_3k A 2026_134_D | 3k | 8 | Probe 2 | 3PBV 01_23_H_3k A 2026_134_D.xls | 98 | 0.9699222 | 285.2097
3PBV 01_23_H_3k A 2026_134_D | 3k | 8 | Probe 2 | 3PBV 01_23_H_3k A 2026_134_D.xls | 99 | 0.9800912 | 288.2742
3PBV 01_23_H_3k A 2026_134_D | 3k | 8 | Probe 2 | 3PBV 01_23_H_3k A 2026_134_D.xls | 100 | 0.9901305 | 291.1185
3PBV 01_23_H_3k A 2026_134_D | 3k | 8 | Probe 2 | 3PBV 01_23_H_3k A 2026_134_D.xls | 101 | 1.000138 | 294.0256
3PBV 01_23_H_3k A 2026_134_D | 3k | 8 | Probe 2 | 3PBV 01_23_H_3k A 2026_134_D.xls | 102 | 1.010145 | 297.0463
3PBV 01_23_H_3k A 2026_134_D | 3k | 8 | Probe 2 | 3PBV 01_23_H_3k A 2026_134_D.xls | 103 | 1.020174 | 299.8775
3PBV 01_23_H_3k A 2026_134_D | 3k | 8 | Probe 2 | 3PBV 01_23_H_3k A 2026_134_D.xls | 104 | 1.030278 | 302.7669
3PBV 01_23_H_3k A 2026_134_D | 3k | 8 | Probe 2 | 3PBV 01_23_H_3k A 2026_134_D.xls | 105 | 1.040404 | 305.7909
3PBV 01_23_H_3k A 2026_134_D | 3k | 8 | Probe 2 | 3PBV 01_23_H_3k A 2026_134_D.xls | 106 | 1.050519 | 308.6649
3PBV 01_23_H_3k A 2026_134_D | 3k | 8 | Probe 2 | 3PBV 01_23_H_3k A 2026_134_D.xls | 107 | 1.060645 | 311.6771
3PBV 01_23_H_3k A 2026_134_D | 3k | 8 | Probe 2 | 3PBV 01_23_H_3k A 2026_134_D.xls | 108 | 1.070792 | 314.5663
3PBV 01_23_H_3k A 2026_134_D | 3k | 8 | Probe 2 | 3PBV 01_23_H_3k A 2026_134_D.xls | 109 | 1.080885 | 317.4029
3PBV 01_23_H_3k A 2026_134_D | 3k | 8 | Probe 2 | 3PBV 01_23_H_3k A 2026_134_D.xls | 110 | 1.091043 | 320.3707
3PBV 01_23_H_3k A 2026_134_D | 3k | 8 | Probe 2 | 3PBV 01_23_H_3k A 2026_134_D.xls | 111 | 1.101126 | 323.2985
3PBV 01_23_H_3k A 2026_134_D | 3k | 8 | Probe 2 | 3PBV 01_23_H_3k A 2026_134_D.xls | 112 | 1.111273 | 326.2622
3PBV 01_23_H_3k A 2026_134_D | 3k | 8 | Probe 2 | 3PBV 01_23_H_3k A 2026_134_D.xls | 113 | 1.121292 | 329.1393
3PBV 01_23_H_3k A 2026_134_D | 3k | 8 | Probe 2 | 3PBV 01_23_H_3k A 2026_134_D.xls | 114 | 1.131374 | 332.0098
3PBV 01_23_H_3k A 2026_134_D | 3k | 8 | Probe 2 | 3PBV 01_23_H_3k A 2026_134_D.xls | 115 | 1.141403 | 334.911
3PBV 01_23_H_3k A 2026_134_D | 3k | 8 | Probe 2 | 3PBV 01_23_H_3k A 2026_134_D.xls | 116 | 1.151474 | 337.8727
3PBV 01_23_H_3k A 2026_134_D | 3k | 8 | Probe 2 | 3PBV 01_23_H_3k A 2026_134_D.xls | 117 | 1.161482 | 340.7795
3PBV 01_23_H_3k A 2026_134_D | 3k | 8 | Probe 2 | 3PBV 01_23_H_3k A 2026_134_D.xls | 118 | 1.17149 | 343.5793
3PBV 01_23_H_3k A 2026_134_D | 3k | 8 | Probe 2 | 3PBV 01_23_H_3k A 2026_134_D.xls | 119 | 1.181583 | 346.5542
3PBV 01_23_H_3k A 2026_134_D | 3k | 8 | Probe 2 | 3PBV 01_23_H_3k A 2026_134_D.xls | 120 | 1.191666 | 349.38
3PBV 01_23_H_3k A 2026_134_D | 3k | 8 | Probe 2 | 3PBV 01_23_H_3k A 2026_134_D.xls | 121 | 1.20177 | 352.2687
3PBV 01_23_H_3k A 2026_134_D | 3k | 8 | Probe 2 | 3PBV 01_23_H_3k A 2026_134_D.xls | 122 | 1.21182 | 355.2215
3PBV 01_23_H_3k A 2026_134_D | 3k | 8 | Probe 2 | 3PBV 01_23_H_3k A 2026_134_D.xls | 123 | 1.221979 | 358.0312
3PBV 01_23_H_3k A 2026_134_D | 3k | 8 | Probe 2 | 3PBV 01_23_H_3k A 2026_134_D.xls | 124 | 1.232093 | 360.8994
3PBV 01_23_H_3k A 2026_134_D | 3k | 8 | Probe 2 | 3PBV 01_23_H_3k A 2026_134_D.xls | 125 | 1.242154 | 363.4541
3PBV 01_23_H_3k A 2026_134_D | 3k | 8 | Probe 2 | 3PBV 01_23_H_3k A 2026_134_D.xls | 126 | 1.252184 | 366.1735
3PBV 01_23_H_3k A 2026_134_D | 3k | 8 | Probe 2 | 3PBV 01_23_H_3k A 2026_134_D.xls | 127 | 1.262309 | 369.0531
3PBV 01_23_H_3k A 2026_134_D | 3k | 8 | Probe 2 | 3PBV 01_23_H_3k A 2026_134_D.xls | 128 | 1.272338 | 371.9009
3PBV 01_23_H_3k A 2026_134_D | 3k | 8 | Probe 2 | 3PBV 01_23_H_3k A 2026_134_D.xls | 129 | 1.282464 | 374.6967
3PBV 01_23_H_3k A 2026_134_D | 3k | 8 | Probe 2 | 3PBV 01_23_H_3k A 2026_134_D.xls | 130 | 1.29259 | 377.0789
3PBV 01_23_H_3k A 2026_134_D | 3k | 8 | Probe 2 | 3PBV 01_23_H_3k A 2026_134_D.xls | 131 | 1.302596 | 379.8277
3PBV 01_23_H_3k A 2026_134_D | 3k | 8 | Probe 2 | 3PBV 01_23_H_3k A 2026_134_D.xls | 132 | 1.312668 | 382.5621
3PBV 01_23_H_3k A 2026_134_D | 3k | 8 | Probe 2 | 3PBV 01_23_H_3k A 2026_134_D.xls | 133 | 1.322784 | 385.4376
3PBV 01_23_H_3k A 2026_134_D | 3k | 8 | Probe 2 | 3PBV 01_23_H_3k A 2026_134_D.xls | 134 | 1.332941 | 388.3592
3PBV 01_23_H_3k A 2026_134_D | 3k | 8 | Probe 2 | 3PBV 01_23_H_3k A 2026_134_D.xls | 135 | 1.343078 | 391.153
3PBV 01_23_H_3k A 2026_134_D | 3k | 8 | Probe 2 | 3PBV 01_23_H_3k A 2026_134_D.xls | 136 | 1.353203 | 393.9744
3PBV 01_23_H_3k A 2026_134_D | 3k | 8 | Probe 2 | 3PBV 01_23_H_3k A 2026_134_D.xls | 137 | 1.36334 | 396.8524
3PBV 01_23_H_3k A 2026_134_D | 3k | 8 | Probe 2 | 3PBV 01_23_H_3k A 2026_134_D.xls | 138 | 1.373519 | 399.7619
3PBV 01_23_H_3k A 2026_134_D | 3k | 8 | Probe 2 | 3PBV 01_23_H_3k A 2026_134_D.xls | 139 | 1.383613 | 402.6214
3PBV 01_23_H_3k A 2026_134_D | 3k | 8 | Probe 2 | 3PBV 01_23_H_3k A 2026_134_D.xls | 140 | 1.393738 | 405.414
3PBV 01_23_H_3k A 2026_134_D | 3k | 8 | Probe 2 | 3PBV 01_23_H_3k A 2026_134_D.xls | 141 | 1.403799 | 408.1639
3PBV 01_23_H_3k A 2026_134_D | 3k | 8 | Probe 2 | 3PBV 01_23_H_3k A 2026_134_D.xls | 142 | 1.413936 | 410.9733
3PBV 01_23_H_3k A 2026_134_D | 3k | 8 | Probe 2 | 3PBV 01_23_H_3k A 2026_134_D.xls | 143 | 1.423943 | 413.686
3PBV 01_23_H_3k A 2026_134_D | 3k | 8 | Probe 2 | 3PBV 01_23_H_3k A 2026_134_D.xls | 144 | 1.433993 | 416.4353
3PBV 01_23_H_3k A 2026_134_D | 3k | 8 | Probe 2 | 3PBV 01_23_H_3k A 2026_134_D.xls | 145 | 1.444054 | 419.1655
3PBV 01_23_H_3k A 2026_134_D | 3k | 8 | Probe 2 | 3PBV 01_23_H_3k A 2026_134_D.xls | 146 | 1.454169 | 421.8976
3PBV 01_23_H_3k A 2026_134_D | 3k | 8 | Probe 2 | 3PBV 01_23_H_3k A 2026_134_D.xls | 147 | 1.464263 | 424.6721
3PBV 01_23_H_3k A 2026_134_D | 3k | 8 | Probe 2 | 3PBV 01_23_H_3k A 2026_134_D.xls | 148 | 1.474314 | 427.3185
3PBV 01_23_H_3k A 2026_134_D | 3k | 8 | Probe 2 | 3PBV 01_23_H_3k A 2026_134_D.xls | 149 | 1.48445 | 429.96
3PBV 01_23_H_3k A 2026_134_D | 3k | 8 | Probe 2 | 3PBV 01_23_H_3k A 2026_134_D.xls | 150 | 1.494608 | 430.3921
3PBV 01_23_H_3k A 2026_134_D | 3k | 8 | Probe 2 | 3PBV 01_23_H_3k A 2026_134_D.xls | 151 | 1.50469 | 430.9996
3PBV 01_23_H_3k A 2026_134_D | 3k | 8 | Probe 2 | 3PBV 01_23_H_3k A 2026_134_D.xls | 152 | 1.514837 | 433.3828
3PBV 01_23_H_3k A 2026_134_D | 3k | 8 | Probe 2 | 3PBV 01_23_H_3k A 2026_134_D.xls | 153 | 1.524963 | 435.8853
3PBV 01_23_H_3k A 2026_134_D | 3k | 8 | Probe 2 | 3PBV 01_23_H_3k A 2026_134_D.xls | 154 | 1.535046 | 438.4856
3PBV 01_23_H_3k A 2026_134_D | 3k | 8 | Probe 2 | 3PBV 01_23_H_3k A 2026_134_D.xls | 155 | 1.54516 | 441.005
3PBV 01_23_H_3k A 2026_134_D | 3k | 8 | Probe 2 | 3PBV 01_23_H_3k A 2026_134_D.xls | 156 | 1.555233 | 441.5714
3PBV 01_23_H_3k A 2026_134_D | 3k | 8 | Probe 2 | 3PBV 01_23_H_3k A 2026_134_D.xls | 157 | 1.56525 | 443.9886
3PBV 01_23_H_3k A 2026_134_D | 3k | 8 | Probe 2 | 3PBV 01_23_H_3k A 2026_134_D.xls | 158 | 1.575291 | 446.4871
3PBV 01_23_H_3k A 2026_134_D | 3k | 8 | Probe 2 | 3PBV 01_23_H_3k A 2026_134_D.xls | 159 | 1.585405 | 448.6046
3PBV 01_23_H_3k A 2026_134_D | 3k | 8 | Probe 2 | 3PBV 01_23_H_3k A 2026_134_D.xls | 160 | 1.595434 | 444.0935
3PBV 01_23_H_3k A 2026_134_D | 3k | 8 | Probe 2 | 3PBV 01_23_H_3k A 2026_134_D.xls | 161 | 1.605549 | 427.5472
3PBV 01_23_H_3k A 2026_134_D | 3k | 8 | Probe 2 | 3PBV 01_23_H_3k A 2026_134_D.xls | 162 | 1.615653 | 415.9225
3PBV 01_23_H_3k A 2026_134_D | 3k | 8 | Probe 2 | 3PBV 01_23_H_3k A 2026_134_D.xls | 163 | 1.625661 | 414.8823
3PBV 01_23_H_3k A 2026_134_D | 3k | 8 | Probe 2 | 3PBV 01_23_H_3k A 2026_134_D.xls | 164 | 1.63569 | 415.6018
3PBV 01_23_H_3k A 2026_134_D | 3k | 8 | Probe 2 | 3PBV 01_23_H_3k A 2026_134_D.xls | 165 | 1.645826 | 416.7026
3PBV 01_23_H_3k A 2026_134_D | 3k | 8 | Probe 2 | 3PBV 01_23_H_3k A 2026_134_D.xls | 166 | 1.655909 | 417.8596
3PBV 01_23_H_3k A 2026_134_D | 3k | 8 | Probe 2 | 3PBV 01_23_H_3k A 2026_134_D.xls | 167 | 1.665991 | 418.9474
3PBV 01_23_H_3k A 2026_134_D | 3k | 8 | Probe 2 | 3PBV 01_23_H_3k A 2026_134_D.xls | 168 | 1.676138 | 420.2332
3PBV 01_23_H_3k A 2026_134_D | 3k | 8 | Probe 2 | 3PBV 01_23_H_3k A 2026_134_D.xls | 169 | 1.686265 | 421.474
3PBV 01_23_H_3k A 2026_134_D | 3k | 8 | Probe 2 | 3PBV 01_23_H_3k A 2026_134_D.xls | 170 | 1.696358 | 421.8638
3PBV 01_23_H_3k A 2026_134_D | 3k | 8 | Probe 2 | 3PBV 01_23_H_3k A 2026_134_D.xls | 171 | 1.706505 | 422.8108
3PBV 01_23_H_3k A 2026_134_D | 3k | 8 | Probe 2 | 3PBV 01_23_H_3k A 2026_134_D.xls | 172 | 1.71663 | 423.9171
3PBV 01_23_H_3k A 2026_134_D | 3k | 8 | Probe 2 | 3PBV 01_23_H_3k A 2026_134_D.xls | 173 | 1.726778 | 425.0941
3PBV 01_23_H_3k A 2026_134_D | 3k | 8 | Probe 2 | 3PBV 01_23_H_3k A 2026_134_D.xls | 174 | 1.736806 | 424.3861
3PBV 01_23_H_3k A 2026_134_D | 3k | 8 | Probe 2 | 3PBV 01_23_H_3k A 2026_134_D.xls | 175 | 1.746933 | 422.5882
3PBV 01_23_H_3k A 2026_134_D | 3k | 8 | Probe 2 | 3PBV 01_23_H_3k A 2026_134_D.xls | 176 | 1.756961 | 422.0368
3PBV 01_23_H_3k A 2026_134_D | 3k | 8 | Probe 2 | 3PBV 01_23_H_3k A 2026_134_D.xls | 177 | 1.767044 | 422.103
3PBV 01_23_H_3k A 2026_134_D | 3k | 8 | Probe 2 | 3PBV 01_23_H_3k A 2026_134_D.xls | 178 | 1.777158 | 422.3697
3PBV 01_23_H_3k A 2026_134_D | 3k | 8 | Probe 2 | 3PBV 01_23_H_3k A 2026_134_D.xls | 179 | 1.787188 | 422.7816
3PBV 01_23_H_3k A 2026_134_D | 3k | 8 | Probe 2 | 3PBV 01_23_H_3k A 2026_134_D.xls | 180 | 1.797227 | 423.3212
3PBV 01_23_H_3k A 2026_134_D | 3k | 8 | Probe 2 | 3PBV 01_23_H_3k A 2026_134_D.xls | 181 | 1.807321 | 423.9863
3PBV 01_23_H_3k A 2026_134_D | 3k | 8 | Probe 2 | 3PBV 01_23_H_3k A 2026_134_D.xls | 182 | 1.817404 | 424.7501
3PBV 01_23_H_3k A 2026_134_D | 3k | 8 | Probe 2 | 3PBV 01_23_H_3k A 2026_134_D.xls | 183 | 1.827476 | 425.528
3PBV 01_23_H_3k A 2026_134_D | 3k | 8 | Probe 2 | 3PBV 01_23_H_3k A 2026_134_D.xls | 184 | 1.83759 | 426.2256
3PBV 01_23_H_3k A 2026_134_D | 3k | 8 | Probe 2 | 3PBV 01_23_H_3k A 2026_134_D.xls | 185 | 1.847715 | 426.895
3PBV 01_23_H_3k A 2026_134_D | 3k | 8 | Probe 2 | 3PBV 01_23_H_3k A 2026_134_D.xls | 186 | 1.857841 | 427.5012
3PBV 01_23_H_3k A 2026_134_D | 3k | 8 | Probe 2 | 3PBV 01_23_H_3k A 2026_134_D.xls | 187 | 1.868032 | 427.4981
3PBV 01_23_H_3k A 2026_134_D | 3k | 8 | Probe 2 | 3PBV 01_23_H_3k A 2026_134_D.xls | 188 | 1.878147 | 427.602
3PBV 01_23_H_3k A 2026_134_D | 3k | 8 | Probe 2 | 3PBV 01_23_H_3k A 2026_134_D.xls | 189 | 1.888186 | 427.9247
3PBV 01_23_H_3k A 2026_134_D | 3k | 8 | Probe 2 | 3PBV 01_23_H_3k A 2026_134_D.xls | 190 | 1.898387 | 428.6455
3PBV 01_23_H_3k A 2026_134_D | 3k | 8 | Probe 2 | 3PBV 01_23_H_3k A 2026_134_D.xls | 191 | 1.90847 | 429.2681
3PBV 01_23_H_3k A 2026_134_D | 3k | 8 | Probe 2 | 3PBV 01_23_H_3k A 2026_134_D.xls | 192 | 1.918617 | 429.916
3PBV 01_23_H_3k A 2026_134_D | 3k | 8 | Probe 2 | 3PBV 01_23_H_3k A 2026_134_D.xls | 193 | 1.928667 | 430.6349
3PBV 01_23_H_3k A 2026_134_D | 3k | 8 | Probe 2 | 3PBV 01_23_H_3k A 2026_134_D.xls | 194 | 1.938803 | 431.3318
3PBV 01_23_H_3k A 2026_134_D | 3k | 8 | Probe 2 | 3PBV 01_23_H_3k A 2026_134_D.xls | 195 | 1.948908 | 431.998
3PBV 01_23_H_3k A 2026_134_D | 3k | 8 | Probe 2 | 3PBV 01_23_H_3k A 2026_134_D.xls | 196 | 1.959055 | 431.1882
3PBV 01_23_H_3k A 2026_134_D | 3k | 8 | Probe 2 | 3PBV 01_23_H_3k A 2026_134_D.xls | 197 | 1.969191 | 426.1962
3PBV 01_23_H_3k A 2026_134_D | 3k | 8 | Probe 2 | 3PBV 01_23_H_3k A 2026_134_D.xls | 198 | 1.979284 | 418.2251
3PBV 01_23_H_3k A 2026_134_D | 3k | 8 | Probe 2 | 3PBV 01_23_H_3k A 2026_134_D.xls | 199 | 1.989314 | 413.9988
3PBV 01_23_H_3k A 2026_134_D | 3k | 8 | Probe 2 | 3PBV 01_23_H_3k A 2026_134_D.xls | 200 | 1.999461 | 411.2195
3PBV 01_23_H_3k A 2026_134_D | 3k | 8 | Probe 2 | 3PBV 01_23_H_3k A 2026_134_D.xls | 201 | 2.009576 | 409.2241
3PBV 01_23_H_3k A 2026_134_D | 3k | 8 | Probe 2 | 3PBV 01_23_H_3k A 2026_134_D.xls | 202 | 2.019615 | 407.4057
3PBV 01_23_H_3k A 2026_134_D | 3k | 8 | Probe 2 | 3PBV 01_23_H_3k A 2026_134_D.xls | 203 | 2.029687 | 405.9666
3PBV 01_23_H_3k A 2026_134_D | 3k | 8 | Probe 2 | 3PBV 01_23_H_3k A 2026_134_D.xls | 204 | 2.039802 | 401.2944
3PBV 01_23_H_3k A 2026_134_D | 3k | 8 | Probe 2 | 3PBV 01_23_H_3k A 2026_134_D.xls | 205 | 2.049852 | 396.7762
3PBV 01_23_H_3k A 2026_134_D | 3k | 8 | Probe 2 | 3PBV 01_23_H_3k A 2026_134_D.xls | 206 | 2.059903 | 393.8366
3PBV 01_23_H_3k A 2026_134_D | 3k | 8 | Probe 2 | 3PBV 01_23_H_3k A 2026_134_D.xls | 207 | 2.070007 | 391.3144
3PBV 01_23_H_3k A 2026_134_D | 3k | 8 | Probe 2 | 3PBV 01_23_H_3k A 2026_134_D.xls | 208 | 2.080122 | 389.4171
3PBV 01_23_H_3k A 2026_134_D | 3k | 8 | Probe 2 | 3PBV 01_23_H_3k A 2026_134_D.xls | 209 | 2.090151 | 388.1093
3PBV 01_23_H_3k A 2026_134_D | 3k | 8 | Probe 2 | 3PBV 01_23_H_3k A 2026_134_D.xls | 210 | 2.100277 | 386.9852
3PBV 01_23_H_3k A 2026_134_D | 3k | 8 | Probe 2 | 3PBV 01_23_H_3k A 2026_134_D.xls | 211 | 2.110413 | 386.1135
3PBV 01_23_H_3k A 2026_134_D | 3k | 8 | Probe 2 | 3PBV 01_23_H_3k A 2026_134_D.xls | 212 | 2.120496 | 385.4258
3PBV 01_23_H_3k A 2026_134_D | 3k | 8 | Probe 2 | 3PBV 01_23_H_3k A 2026_134_D.xls | 213 | 2.130653 | 384.7401
3PBV 01_23_H_3k A 2026_134_D | 3k | 8 | Probe 2 | 3PBV 01_23_H_3k A 2026_134_D.xls | 214 | 2.14079 | 384.0693
3PBV 01_23_H_3k A 2026_134_D | 3k | 8 | Probe 2 | 3PBV 01_23_H_3k A 2026_134_D.xls | 215 | 2.150862 | 383.5438
3PBV 01_23_H_3k A 2026_134_D | 3k | 8 | Probe 2 | 3PBV 01_23_H_3k A 2026_134_D.xls | 216 | 2.16103 | 383.0779
3PBV 01_23_H_3k A 2026_134_D | 3k | 8 | Probe 2 | 3PBV 01_23_H_3k A 2026_134_D.xls | 217 | 2.171081 | 381.7913
3PBV 01_23_H_3k A 2026_134_D | 3k | 8 | Probe 2 | 3PBV 01_23_H_3k A 2026_134_D.xls | 218 | 2.181142 | 380.7594
3PBV 01_23_H_3k A 2026_134_D | 3k | 8 | Probe 2 | 3PBV 01_23_H_3k A 2026_134_D.xls | 219 | 2.191322 | 379.9484
3PBV 01_23_H_3k A 2026_134_D | 3k | 8 | Probe 2 | 3PBV 01_23_H_3k A 2026_134_D.xls | 220 | 2.201469 | 379.4376
3PBV 01_23_H_3k A 2026_134_D | 3k | 8 | Probe 2 | 3PBV 01_23_H_3k A 2026_134_D.xls | 221 | 2.211626 | 378.8946
3PBV 01_23_H_3k A 2026_134_D | 3k | 8 | Probe 2 | 3PBV 01_23_H_3k A 2026_134_D.xls | 222 | 2.221698 | 377.882
3PBV 01_23_H_3k A 2026_134_D | 3k | 8 | Probe 2 | 3PBV 01_23_H_3k A 2026_134_D.xls | 223 | 2.231834 | 377.1946
3PBV 01_23_H_3k A 2026_134_D | 3k | 8 | Probe 2 | 3PBV 01_23_H_3k A 2026_134_D.xls | 224 | 2.24196 | 376.9592
3PBV 01_23_H_3k A 2026_134_D | 3k | 8 | Probe 2 | 3PBV 01_23_H_3k A 2026_134_D.xls | 225 | 2.252043 | 376.828
3PBV 01_23_H_3k A 2026_134_D | 3k | 8 | Probe 2 | 3PBV 01_23_H_3k A 2026_134_D.xls | 226 | 2.262104 | 376.8449
3PBV 01_23_H_3k A 2026_134_D | 3k | 8 | Probe 2 | 3PBV 01_23_H_3k A 2026_134_D.xls | 227 | 2.272219 | 376.8691
3PBV 01_23_H_3k A 2026_134_D | 3k | 8 | Probe 2 | 3PBV 01_23_H_3k A 2026_134_D.xls | 228 | 2.282312 | 376.9878
3PBV 01_23_H_3k A 2026_134_D | 3k | 8 | Probe 2 | 3PBV 01_23_H_3k A 2026_134_D.xls | 229 | 2.292492 | 377.1303
3PBV 01_23_H_3k A 2026_134_D | 3k | 8 | Probe 2 | 3PBV 01_23_H_3k A 2026_134_D.xls | 230 | 2.302606 | 377.2113
3PBV 01_23_H_3k A 2026_134_D | 3k | 8 | Probe 2 | 3PBV 01_23_H_3k A 2026_134_D.xls | 231 | 2.312689 | 377.4621
3PBV 01_23_H_3k A 2026_134_D | 3k | 8 | Probe 2 | 3PBV 01_23_H_3k A 2026_134_D.xls | 232 | 2.322729 | 377.6629
3PBV 01_23_H_3k A 2026_134_D | 3k | 8 | Probe 2 | 3PBV 01_23_H_3k A 2026_134_D.xls | 233 | 2.332833 | 377.845
3PBV 01_23_H_3k A 2026_134_D | 3k | 8 | Probe 2 | 3PBV 01_23_H_3k A 2026_134_D.xls | 234 | 2.34297 | 378.1701
3PBV 01_23_H_3k A 2026_134_D | 3k | 8 | Probe 2 | 3PBV 01_23_H_3k A 2026_134_D.xls | 235 | 2.352998 | 378.4027
3PBV 01_23_H_3k A 2026_134_D | 3k | 8 | Probe 2 | 3PBV 01_23_H_3k A 2026_134_D.xls | 236 | 2.363103 | 378.6357
3PBV 01_23_H_3k A 2026_134_D | 3k | 8 | Probe 2 | 3PBV 01_23_H_3k A 2026_134_D.xls | 237 | 2.37326 | 378.7869
3PBV 01_23_H_3k A 2026_134_D | 3k | 8 | Probe 2 | 3PBV 01_23_H_3k A 2026_134_D.xls | 238 | 2.383354 | 378.9861
3PBV 01_23_H_3k A 2026_134_D | 3k | 8 | Probe 2 | 3PBV 01_23_H_3k A 2026_134_D.xls | 239 | 2.393479 | 379.1004
3PBV 01_23_H_3k A 2026_134_D | 3k | 8 | Probe 2 | 3PBV 01_23_H_3k A 2026_134_D.xls | 240 | 2.403637 | 379.2483
3PBV 01_23_H_3k A 2026_134_D | 3k | 8 | Probe 2 | 3PBV 01_23_H_3k A 2026_134_D.xls | 241 | 2.413709 | 379.3341
3PBV 01_23_H_3k A 2026_134_D | 3k | 8 | Probe 2 | 3PBV 01_23_H_3k A 2026_134_D.xls | 242 | 2.423824 | 379.2434
3PBV 01_23_H_3k A 2026_134_D | 3k | 8 | Probe 2 | 3PBV 01_23_H_3k A 2026_134_D.xls | 243 | 2.433907 | 379.1794
3PBV 01_23_H_3k A 2026_134_D | 3k | 8 | Probe 2 | 3PBV 01_23_H_3k A 2026_134_D.xls | 244 | 2.443989 | 379.0607
3PBV 01_23_H_3k A 2026_134_D | 3k | 8 | Probe 2 | 3PBV 01_23_H_3k A 2026_134_D.xls | 245 | 2.454136 | 378.9821
3PBV 01_23_H_3k A 2026_134_D | 3k | 8 | Probe 2 | 3PBV 01_23_H_3k A 2026_134_D.xls | 246 | 2.464273 | 378.8883
3PBV 01_23_H_3k A 2026_134_D | 3k | 8 | Probe 2 | 3PBV 01_23_H_3k A 2026_134_D.xls | 247 | 2.474324 | 378.8881
3PBV 01_23_H_3k A 2026_134_D | 3k | 8 | Probe 2 | 3PBV 01_23_H_3k A 2026_134_D.xls | 248 | 2.484395 | 378.8163
3PBV 01_23_H_3k A 2026_134_D | 3k | 8 | Probe 2 | 3PBV 01_23_H_3k A 2026_134_D.xls | 249 | 2.494499 | 378.8025
3PBV 01_23_H_3k A 2026_134_D | 3k | 8 | Probe 2 | 3PBV 01_23_H_3k A 2026_134_D.xls | 250 | 2.504506 | 378.8282
3PBV 01_23_H_3k A 2026_134_D | 3k | 8 | Probe 2 | 3PBV 01_23_H_3k A 2026_134_D.xls | 251 | 2.514514 | 378.8128
3PBV 01_23_H_3k A 2026_134_D | 3k | 8 | Probe 2 | 3PBV 01_23_H_3k A 2026_134_D.xls | 252 | 2.524597 | 378.8196
3PBV 01_23_H_3k A 2026_134_D | 3k | 8 | Probe 2 | 3PBV 01_23_H_3k A 2026_134_D.xls | 253 | 2.534745 | 378.7427
3PBV 01_23_H_3k A 2026_134_D | 3k | 8 | Probe 2 | 3PBV 01_23_H_3k A 2026_134_D.xls | 254 | 2.544816 | 376.9729
3PBV 01_23_H_3k A 2026_134_D | 3k | 8 | Probe 2 | 3PBV 01_23_H_3k A 2026_134_D.xls | 255 | 2.554931 | 375.3953
3PBV 01_23_H_3k A 2026_134_D | 3k | 8 | Probe 2 | 3PBV 01_23_H_3k A 2026_134_D.xls | 256 | 2.565089 | 375.1849
3PBV 01_23_H_3k A 2026_134_D | 3k | 8 | Probe 2 | 3PBV 01_23_H_3k A 2026_134_D.xls | 257 | 2.575225 | 375.2325
3PBV 01_23_H_3k A 2026_134_D | 3k | 8 | Probe 2 | 3PBV 01_23_H_3k A 2026_134_D.xls | 258 | 2.585362 | 375.259
3PBV 01_23_H_3k A 2026_134_D | 3k | 8 | Probe 2 | 3PBV 01_23_H_3k A 2026_134_D.xls | 259 | 2.595497 | 375.3174
3PBV 01_23_H_3k A 2026_134_D | 3k | 8 | Probe 2 | 3PBV 01_23_H_3k A 2026_134_D.xls | 260 | 2.605666 | 375.4549
3PBV 01_23_H_3k A 2026_134_D | 3k | 8 | Probe 2 | 3PBV 01_23_H_3k A 2026_134_D.xls | 261 | 2.615813 | 375.5682
3PBV 01_23_H_3k A 2026_134_D | 3k | 8 | Probe 2 | 3PBV 01_23_H_3k A 2026_134_D.xls | 262 | 2.625928 | 374.8817
3PBV 01_23_H_3k A 2026_134_D | 3k | 8 | Probe 2 | 3PBV 01_23_H_3k A 2026_134_D.xls | 263 | 2.635978 | 374.709
3PBV 01_23_H_3k A 2026_134_D | 3k | 8 | Probe 2 | 3PBV 01_23_H_3k A 2026_134_D.xls | 264 | 2.646007 | 374.5172
3PBV 01_23_H_3k A 2026_134_D | 3k | 8 | Probe 2 | 3PBV 01_23_H_3k A 2026_134_D.xls | 265 | 2.656123 | 374.586
3PBV 01_23_H_3k A 2026_134_D | 3k | 8 | Probe 2 | 3PBV 01_23_H_3k A 2026_134_D.xls | 266 | 2.666152 | 374.6326
3PBV 01_23_H_3k A 2026_134_D | 3k | 8 | Probe 2 | 3PBV 01_23_H_3k A 2026_134_D.xls | 267 | 2.676213 | 374.6306
3PBV 01_23_H_3k A 2026_134_D | 3k | 9 | Probe 3 | 3PBV 01_23_H_3k A 2026_134_D.xls | 1 | 0 | 6.826519
3PBV 01_23_H_3k A 2026_134_D | 3k | 9 | Probe 3 | 3PBV 01_23_H_3k A 2026_134_D.xls | 2 | 0.01016843 | 7.943789
3PBV 01_23_H_3k A 2026_134_D | 3k | 9 | Probe 3 | 3PBV 01_23_H_3k A 2026_134_D.xls | 3 | 0.02024018 | 9.348305
3PBV 01_23_H_3k A 2026_134_D | 3k | 9 | Probe 3 | 3PBV 01_23_H_3k A 2026_134_D.xls | 4 | 0.03036534 | 10.71201
3PBV 01_23_H_3k A 2026_134_D | 3k | 9 | Probe 3 | 3PBV 01_23_H_3k A 2026_134_D.xls | 5 | 0.04050195 | 12.09283
3PBV 01_23_H_3k A 2026_134_D | 3k | 9 | Probe 3 | 3PBV 01_23_H_3k A 2026_134_D.xls | 6 | 0.05056321 | 13.56494
3PBV 01_23_H_3k A 2026_134_D | 3k | 9 | Probe 3 | 3PBV 01_23_H_3k A 2026_134_D.xls | 7 | 0.06060254 | 15.08302
3PBV 01_23_H_3k A 2026_134_D | 3k | 9 | Probe 3 | 3PBV 01_23_H_3k A 2026_134_D.xls | 8 | 0.07072866 | 16.5339
3PBV 01_23_H_3k A 2026_134_D | 3k | 9 | Probe 3 | 3PBV 01_23_H_3k A 2026_134_D.xls | 9 | 0.08080041 | 18.10111
3PBV 01_23_H_3k A 2026_134_D | 3k | 9 | Probe 3 | 3PBV 01_23_H_3k A 2026_134_D.xls | 10 | 0.09096944 | 19.67902
3PBV 01_23_H_3k A 2026_134_D | 3k | 9 | Probe 3 | 3PBV 01_23_H_3k A 2026_134_D.xls | 11 | 0.1010091 | 21.26404
3PBV 01_23_H_3k A 2026_134_D | 3k | 9 | Probe 3 | 3PBV 01_23_H_3k A 2026_134_D.xls | 12 | 0.1111772 | 22.8452
3PBV 01_23_H_3k A 2026_134_D | 3k | 9 | Probe 3 | 3PBV 01_23_H_3k A 2026_134_D.xls | 13 | 0.1212279 | 24.45862
3PBV 01_23_H_3k A 2026_134_D | 3k | 9 | Probe 3 | 3PBV 01_23_H_3k A 2026_134_D.xls | 14 | 0.1313216 | 26.13765
3PBV 01_23_H_3k A 2026_134_D | 3k | 9 | Probe 3 | 3PBV 01_23_H_3k A 2026_134_D.xls | 15 | 0.1413285 | 27.70811
3PBV 01_23_H_3k A 2026_134_D | 3k | 9 | Probe 3 | 3PBV 01_23_H_3k A 2026_134_D.xls | 16 | 0.1514651 | 29.29537
3PBV 01_23_H_3k A 2026_134_D | 3k | 9 | Probe 3 | 3PBV 01_23_H_3k A 2026_134_D.xls | 17 | 0.1615903 | 30.9962
3PBV 01_23_H_3k A 2026_134_D | 3k | 9 | Probe 3 | 3PBV 01_23_H_3k A 2026_134_D.xls | 18 | 0.1717059 | 32.6089
3PBV 01_23_H_3k A 2026_134_D | 3k | 9 | Probe 3 | 3PBV 01_23_H_3k A 2026_134_D.xls | 19 | 0.1817565 | 34.23999
3PBV 01_23_H_3k A 2026_134_D | 3k | 9 | Probe 3 | 3PBV 01_23_H_3k A 2026_134_D.xls | 20 | 0.1918711 | 35.98725
3PBV 01_23_H_3k A 2026_134_D | 3k | 9 | Probe 3 | 3PBV 01_23_H_3k A 2026_134_D.xls | 21 | 0.2019963 | 37.63562
3PBV 01_23_H_3k A 2026_134_D | 3k | 9 | Probe 3 | 3PBV 01_23_H_3k A 2026_134_D.xls | 22 | 0.2120471 | 39.2728
3PBV 01_23_H_3k A 2026_134_D | 3k | 9 | Probe 3 | 3PBV 01_23_H_3k A 2026_134_D.xls | 23 | 0.2220864 | 41.00256
3PBV 01_23_H_3k A 2026_134_D | 3k | 9 | Probe 3 | 3PBV 01_23_H_3k A 2026_134_D.xls | 24 | 0.2321906 | 42.68927
3PBV 01_23_H_3k A 2026_134_D | 3k | 9 | Probe 3 | 3PBV 01_23_H_3k A 2026_134_D.xls | 25 | 0.2422414 | 44.31331
3PBV 01_23_H_3k A 2026_134_D | 3k | 9 | Probe 3 | 3PBV 01_23_H_3k A 2026_134_D.xls | 26 | 0.2522807 | 46.08894
3PBV 01_23_H_3k A 2026_134_D | 3k | 9 | Probe 3 | 3PBV 01_23_H_3k A 2026_134_D.xls | 27 | 0.2623853 | 47.80527
3PBV 01_23_H_3k A 2026_134_D | 3k | 9 | Probe 3 | 3PBV 01_23_H_3k A 2026_134_D.xls | 28 | 0.2725 | 49.52535
3PBV 01_23_H_3k A 2026_134_D | 3k | 9 | Probe 3 | 3PBV 01_23_H_3k A 2026_134_D.xls | 29 | 0.2825393 | 51.20343
3PBV 01_23_H_3k A 2026_134_D | 3k | 9 | Probe 3 | 3PBV 01_23_H_3k A 2026_134_D.xls | 30 | 0.2889719 | 52.3645
3PBV 01_23_H_3k A 2026_134_D | 3k | 9 | Probe 3 | 3PBV 01_23_H_3k A 2026_134_D.xls | 31 | 0.2990541 | 54.07079
3PBV 01_23_H_3k A 2026_134_D | 3k | 9 | Probe 3 | 3PBV 01_23_H_3k A 2026_134_D.xls | 32 | 0.309062 | 55.7919
3PBV 01_23_H_3k A 2026_134_D | 3k | 9 | Probe 3 | 3PBV 01_23_H_3k A 2026_134_D.xls | 33 | 0.3191557 | 57.58894
3PBV 01_23_H_3k A 2026_134_D | 3k | 9 | Probe 3 | 3PBV 01_23_H_3k A 2026_134_D.xls | 34 | 0.3292484 | 59.29856
3PBV 01_23_H_3k A 2026_134_D | 3k | 9 | Probe 3 | 3PBV 01_23_H_3k A 2026_134_D.xls | 35 | 0.3392563 | 60.9993
3PBV 01_23_H_3k A 2026_134_D | 3k | 9 | Probe 3 | 3PBV 01_23_H_3k A 2026_134_D.xls | 36 | 0.3493608 | 62.80998
3PBV 01_23_H_3k A 2026_134_D | 3k | 9 | Probe 3 | 3PBV 01_23_H_3k A 2026_134_D.xls | 37 | 0.3593782 | 64.515
3PBV 01_23_H_3k A 2026_134_D | 3k | 9 | Probe 3 | 3PBV 01_23_H_3k A 2026_134_D.xls | 38 | 0.3693965 | 66.29016
3PBV 01_23_H_3k A 2026_134_D | 3k | 9 | Probe 3 | 3PBV 01_23_H_3k A 2026_134_D.xls | 39 | 0.3794902 | 68.07753
3PBV 01_23_H_3k A 2026_134_D | 3k | 9 | Probe 3 | 3PBV 01_23_H_3k A 2026_134_D.xls | 40 | 0.3895295 | 69.79658
3PBV 01_23_H_3k A 2026_134_D | 3k | 9 | Probe 3 | 3PBV 01_23_H_3k A 2026_134_D.xls | 41 | 0.3996022 | 71.54091
3PBV 01_23_H_3k A 2026_134_D | 3k | 9 | Probe 3 | 3PBV 01_23_H_3k A 2026_134_D.xls | 42 | 0.4097703 | 73.37075
3PBV 01_23_H_3k A 2026_134_D | 3k | 9 | Probe 3 | 3PBV 01_23_H_3k A 2026_134_D.xls | 43 | 0.4199069 | 75.11397
3PBV 01_23_H_3k A 2026_134_D | 3k | 9 | Probe 3 | 3PBV 01_23_H_3k A 2026_134_D.xls | 44 | 0.4299787 | 76.88289
3PBV 01_23_H_3k A 2026_134_D | 3k | 9 | Probe 3 | 3PBV 01_23_H_3k A 2026_134_D.xls | 45 | 0.4400609 | 78.72977
3PBV 01_23_H_3k A 2026_134_D | 3k | 9 | Probe 3 | 3PBV 01_23_H_3k A 2026_134_D.xls | 46 | 0.4501546 | 80.46182
3PBV 01_23_H_3k A 2026_134_D | 3k | 9 | Probe 3 | 3PBV 01_23_H_3k A 2026_134_D.xls | 47 | 0.4602054 | 82.17992
3PBV 01_23_H_3k A 2026_134_D | 3k | 9 | Probe 3 | 3PBV 01_23_H_3k A 2026_134_D.xls | 48 | 0.470342 | 83.98869
3PBV 01_23_H_3k A 2026_134_D | 3k | 9 | Probe 3 | 3PBV 01_23_H_3k A 2026_134_D.xls | 49 | 0.4804671 | 85.7774
3PBV 01_23_H_3k A 2026_134_D | 3k | 9 | Probe 3 | 3PBV 01_23_H_3k A 2026_134_D.xls | 50 | 0.4905284 | 87.50882
3PBV 01_23_H_3k A 2026_134_D | 3k | 9 | Probe 3 | 3PBV 01_23_H_3k A 2026_134_D.xls | 51 | 0.5005677 | 89.32503
3PBV 01_23_H_3k A 2026_134_D | 3k | 9 | Probe 3 | 3PBV 01_23_H_3k A 2026_134_D.xls | 52 | 0.5107263 | 91.07475
3PBV 01_23_H_3k A 2026_134_D | 3k | 9 | Probe 3 | 3PBV 01_23_H_3k A 2026_134_D.xls | 53 | 0.5207551 | 92.83422
3PBV 01_23_H_3k A 2026_134_D | 3k | 9 | Probe 3 | 3PBV 01_23_H_3k A 2026_134_D.xls | 54 | 0.5307839 | 94.61801
3PBV 01_23_H_3k A 2026_134_D | 3k | 9 | Probe 3 | 3PBV 01_23_H_3k A 2026_134_D.xls | 55 | 0.5408661 | 96.35704
3PBV 01_23_H_3k A 2026_134_D | 3k | 9 | Probe 3 | 3PBV 01_23_H_3k A 2026_134_D.xls | 56 | 0.5510132 | 98.17451
3PBV 01_23_H_3k A 2026_134_D | 3k | 9 | Probe 3 | 3PBV 01_23_H_3k A 2026_134_D.xls | 57 | 0.5610859 | 100.0042
3PBV 01_23_H_3k A 2026_134_D | 3k | 9 | Probe 3 | 3PBV 01_23_H_3k A 2026_134_D.xls | 58 | 0.5712006 | 101.7344
3PBV 01_23_H_3k A 2026_134_D | 3k | 9 | Probe 3 | 3PBV 01_23_H_3k A 2026_134_D.xls | 59 | 0.5813372 | 103.5739
3PBV 01_23_H_3k A 2026_134_D | 3k | 9 | Probe 3 | 3PBV 01_23_H_3k A 2026_134_D.xls | 60 | 0.5914519 | 105.3852
3PBV 01_23_H_3k A 2026_134_D | 3k | 9 | Probe 3 | 3PBV 01_23_H_3k A 2026_134_D.xls | 61 | 0.6015985 | 107.1252
3PBV 01_23_H_3k A 2026_134_D | 3k | 9 | Probe 3 | 3PBV 01_23_H_3k A 2026_134_D.xls | 62 | 0.6116922 | 109.0162
3PBV 01_23_H_3k A 2026_134_D | 3k | 9 | Probe 3 | 3PBV 01_23_H_3k A 2026_134_D.xls | 63 | 0.6217315 | 110.8159
3PBV 01_23_H_3k A 2026_134_D | 3k | 9 | Probe 3 | 3PBV 01_23_H_3k A 2026_134_D.xls | 64 | 0.6318576 | 112.6245
3PBV 01_23_H_3k A 2026_134_D | 3k | 9 | Probe 3 | 3PBV 01_23_H_3k A 2026_134_D.xls | 65 | 0.6419828 | 114.3714
3PBV 01_23_H_3k A 2026_134_D | 3k | 9 | Probe 3 | 3PBV 01_23_H_3k A 2026_134_D.xls | 66 | 0.6520441 | 116.2046
3PBV 01_23_H_3k A 2026_134_D | 3k | 9 | Probe 3 | 3PBV 01_23_H_3k A 2026_134_D.xls | 67 | 0.6620729 | 117.9686
3PBV 01_23_H_3k A 2026_134_D | 3k | 9 | Probe 3 | 3PBV 01_23_H_3k A 2026_134_D.xls | 68 | 0.6722095 | 119.7969
3PBV 01_23_H_3k A 2026_134_D | 3k | 9 | Probe 3 | 3PBV 01_23_H_3k A 2026_134_D.xls | 69 | 0.6822494 | 121.5887
3PBV 01_23_H_3k A 2026_134_D | 3k | 9 | Probe 3 | 3PBV 01_23_H_3k A 2026_134_D.xls | 70 | 0.6923211 | 123.3618
3PBV 01_23_H_3k A 2026_134_D | 3k | 9 | Probe 3 | 3PBV 01_23_H_3k A 2026_134_D.xls | 71 | 0.7024043 | 125.1516
3PBV 01_23_H_3k A 2026_134_D | 3k | 9 | Probe 3 | 3PBV 01_23_H_3k A 2026_134_D.xls | 72 | 0.7125295 | 126.968
3PBV 01_23_H_3k A 2026_134_D | 3k | 9 | Probe 3 | 3PBV 01_23_H_3k A 2026_134_D.xls | 73 | 0.7225803 | 128.7501
3PBV 01_23_H_3k A 2026_134_D | 3k | 9 | Probe 3 | 3PBV 01_23_H_3k A 2026_134_D.xls | 74 | 0.7326625 | 130.5882
3PBV 01_23_H_3k A 2026_134_D | 3k | 9 | Probe 3 | 3PBV 01_23_H_3k A 2026_134_D.xls | 75 | 0.742821 | 132.322
3PBV 01_23_H_3k A 2026_134_D | 3k | 9 | Probe 3 | 3PBV 01_23_H_3k A 2026_134_D.xls | 76 | 0.7529033 | 134.1534
3PBV 01_23_H_3k A 2026_134_D | 3k | 9 | Probe 3 | 3PBV 01_23_H_3k A 2026_134_D.xls | 77 | 0.7630509 | 135.9946
3PBV 01_23_H_3k A 2026_134_D | 3k | 9 | Probe 3 | 3PBV 01_23_H_3k A 2026_134_D.xls | 78 | 0.7731865 | 137.7286
3PBV 01_23_H_3k A 2026_134_D | 3k | 9 | Probe 3 | 3PBV 01_23_H_3k A 2026_134_D.xls | 79 | 0.7832802 | 139.5165
3PBV 01_23_H_3k A 2026_134_D | 3k | 9 | Probe 3 | 3PBV 01_23_H_3k A 2026_134_D.xls | 80 | 0.7934273 | 141.3839
3PBV 01_23_H_3k A 2026_134_D | 3k | 9 | Probe 3 | 3PBV 01_23_H_3k A 2026_134_D.xls | 81 | 0.8035315 | 143.1622
3PBV 01_23_H_3k A 2026_134_D | 3k | 9 | Probe 3 | 3PBV 01_23_H_3k A 2026_134_D.xls | 82 | 0.8136995 | 144.9553
3PBV 01_23_H_3k A 2026_134_D | 3k | 9 | Probe 3 | 3PBV 01_23_H_3k A 2026_134_D.xls | 83 | 0.8237398 | 146.7568
3PBV 01_23_H_3k A 2026_134_D | 3k | 9 | Probe 3 | 3PBV 01_23_H_3k A 2026_134_D.xls | 84 | 0.8338764 | 148.5353
3PBV 01_23_H_3k A 2026_134_D | 3k | 9 | Probe 3 | 3PBV 01_23_H_3k A 2026_134_D.xls | 85 | 0.8440235 | 150.3869
3PBV 01_23_H_3k A 2026_134_D | 3k | 9 | Probe 3 | 3PBV 01_23_H_3k A 2026_134_D.xls | 86 | 0.8541162 | 152.2291
3PBV 01_23_H_3k A 2026_134_D | 3k | 9 | Probe 3 | 3PBV 01_23_H_3k A 2026_134_D.xls | 87 | 0.8642633 | 153.9388
3PBV 01_23_H_3k A 2026_134_D | 3k | 9 | Probe 3 | 3PBV 01_23_H_3k A 2026_134_D.xls | 88 | 0.8743789 | 155.7585
3PBV 01_23_H_3k A 2026_134_D | 3k | 9 | Probe 3 | 3PBV 01_23_H_3k A 2026_134_D.xls | 89 | 0.8843963 | 157.5704
3PBV 01_23_H_3k A 2026_134_D | 3k | 9 | Probe 3 | 3PBV 01_23_H_3k A 2026_134_D.xls | 90 | 0.8945119 | 159.282
3PBV 01_23_H_3k A 2026_134_D | 3k | 9 | Probe 3 | 3PBV 01_23_H_3k A 2026_134_D.xls | 91 | 0.9046266 | 161.121
3PBV 01_23_H_3k A 2026_134_D | 3k | 9 | Probe 3 | 3PBV 01_23_H_3k A 2026_134_D.xls | 92 | 0.9147203 | 162.9725
3PBV 01_23_H_3k A 2026_134_D | 3k | 9 | Probe 3 | 3PBV 01_23_H_3k A 2026_134_D.xls | 93 | 0.9248779 | 164.7435
3PBV 01_23_H_3k A 2026_134_D | 3k | 9 | Probe 3 | 3PBV 01_23_H_3k A 2026_134_D.xls | 94 | 0.9350246 | 166.5745
3PBV 01_23_H_3k A 2026_134_D | 3k | 9 | Probe 3 | 3PBV 01_23_H_3k A 2026_134_D.xls | 95 | 0.9451183 | 168.3757
3PBV 01_23_H_3k A 2026_134_D | 3k | 9 | Probe 3 | 3PBV 01_23_H_3k A 2026_134_D.xls | 96 | 0.9551367 | 170.0845
3PBV 01_23_H_3k A 2026_134_D | 3k | 9 | Probe 3 | 3PBV 01_23_H_3k A 2026_134_D.xls | 97 | 0.9652303 | 171.9403
3PBV 01_23_H_3k A 2026_134_D | 3k | 9 | Probe 3 | 3PBV 01_23_H_3k A 2026_134_D.xls | 98 | 0.9753879 | 173.7579
3PBV 01_23_H_3k A 2026_134_D | 3k | 9 | Probe 3 | 3PBV 01_23_H_3k A 2026_134_D.xls | 99 | 0.9853948 | 175.5287
3PBV 01_23_H_3k A 2026_134_D | 3k | 9 | Probe 3 | 3PBV 01_23_H_3k A 2026_134_D.xls | 100 | 0.995499 | 177.312
3PBV 01_23_H_3k A 2026_134_D | 3k | 9 | Probe 3 | 3PBV 01_23_H_3k A 2026_134_D.xls | 101 | 1.005517 | 179.0935
3PBV 01_23_H_3k A 2026_134_D | 3k | 9 | Probe 3 | 3PBV 01_23_H_3k A 2026_134_D.xls | 102 | 1.01559 | 180.832
3PBV 01_23_H_3k A 2026_134_D | 3k | 9 | Probe 3 | 3PBV 01_23_H_3k A 2026_134_D.xls | 103 | 1.025705 | 182.6556
3PBV 01_23_H_3k A 2026_134_D | 3k | 9 | Probe 3 | 3PBV 01_23_H_3k A 2026_134_D.xls | 104 | 1.035734 | 184.4472
3PBV 01_23_H_3k A 2026_134_D | 3k | 9 | Probe 3 | 3PBV 01_23_H_3k A 2026_134_D.xls | 105 | 1.045752 | 186.2565
3PBV 01_23_H_3k A 2026_134_D | 3k | 9 | Probe 3 | 3PBV 01_23_H_3k A 2026_134_D.xls | 106 | 1.05591 | 188.008
3PBV 01_23_H_3k A 2026_134_D | 3k | 9 | Probe 3 | 3PBV 01_23_H_3k A 2026_134_D.xls | 107 | 1.065993 | 189.7988
3PBV 01_23_H_3k A 2026_134_D | 3k | 9 | Probe 3 | 3PBV 01_23_H_3k A 2026_134_D.xls | 108 | 1.076043 | 191.5816
3PBV 01_23_H_3k A 2026_134_D | 3k | 9 | Probe 3 | 3PBV 01_23_H_3k A 2026_134_D.xls | 109 | 1.0862 | 193.4736
3PBV 01_23_H_3k A 2026_134_D | 3k | 9 | Probe 3 | 3PBV 01_23_H_3k A 2026_134_D.xls | 110 | 1.096326 | 195.2517
3PBV 01_23_H_3k A 2026_134_D | 3k | 9 | Probe 3 | 3PBV 01_23_H_3k A 2026_134_D.xls | 111 | 1.106409 | 197.0539
3PBV 01_23_H_3k A 2026_134_D | 3k | 9 | Probe 3 | 3PBV 01_23_H_3k A 2026_134_D.xls | 112 | 1.116438 | 198.8388
3PBV 01_23_H_3k A 2026_134_D | 3k | 9 | Probe 3 | 3PBV 01_23_H_3k A 2026_134_D.xls | 113 | 1.126564 | 200.6248
3PBV 01_23_H_3k A 2026_134_D | 3k | 9 | Probe 3 | 3PBV 01_23_H_3k A 2026_134_D.xls | 114 | 1.136603 | 202.4093
3PBV 01_23_H_3k A 2026_134_D | 3k | 9 | Probe 3 | 3PBV 01_23_H_3k A 2026_134_D.xls | 115 | 1.146611 | 204.1564
3PBV 01_23_H_3k A 2026_134_D | 3k | 9 | Probe 3 | 3PBV 01_23_H_3k A 2026_134_D.xls | 116 | 1.156683 | 205.925
3PBV 01_23_H_3k A 2026_134_D | 3k | 9 | Probe 3 | 3PBV 01_23_H_3k A 2026_134_D.xls | 117 | 1.16683 | 207.608
3PBV 01_23_H_3k A 2026_134_D | 3k | 9 | Probe 3 | 3PBV 01_23_H_3k A 2026_134_D.xls | 118 | 1.176891 | 209.3869
3PBV 01_23_H_3k A 2026_134_D | 3k | 9 | Probe 3 | 3PBV 01_23_H_3k A 2026_134_D.xls | 119 | 1.186974 | 211.1218
3PBV 01_23_H_3k A 2026_134_D | 3k | 9 | Probe 3 | 3PBV 01_23_H_3k A 2026_134_D.xls | 120 | 1.196992 | 212.8816
3PBV 01_23_H_3k A 2026_134_D | 3k | 9 | Probe 3 | 3PBV 01_23_H_3k A 2026_134_D.xls | 121 | 1.207107 | 214.6148
3PBV 01_23_H_3k A 2026_134_D | 3k | 9 | Probe 3 | 3PBV 01_23_H_3k A 2026_134_D.xls | 122 | 1.217275 | 216.3646
3PBV 01_23_H_3k A 2026_134_D | 3k | 9 | Probe 3 | 3PBV 01_23_H_3k A 2026_134_D.xls | 123 | 1.22739 | 218.1212
3PBV 01_23_H_3k A 2026_134_D | 3k | 9 | Probe 3 | 3PBV 01_23_H_3k A 2026_134_D.xls | 124 | 1.237419 | 219.9212
3PBV 01_23_H_3k A 2026_134_D | 3k | 9 | Probe 3 | 3PBV 01_23_H_3k A 2026_134_D.xls | 125 | 1.247577 | 221.6829
3PBV 01_23_H_3k A 2026_134_D | 3k | 9 | Probe 3 | 3PBV 01_23_H_3k A 2026_134_D.xls | 126 | 1.257671 | 223.4305
3PBV 01_23_H_3k A 2026_134_D | 3k | 9 | Probe 3 | 3PBV 01_23_H_3k A 2026_134_D.xls | 127 | 1.267699 | 225.2416
3PBV 01_23_H_3k A 2026_134_D | 3k | 9 | Probe 3 | 3PBV 01_23_H_3k A 2026_134_D.xls | 128 | 1.27775 | 226.9623
3PBV 01_23_H_3k A 2026_134_D | 3k | 9 | Probe 3 | 3PBV 01_23_H_3k A 2026_134_D.xls | 129 | 1.287876 | 228.796
3PBV 01_23_H_3k A 2026_134_D | 3k | 9 | Probe 3 | 3PBV 01_23_H_3k A 2026_134_D.xls | 130 | 1.297905 | 230.6139
3PBV 01_23_H_3k A 2026_134_D | 3k | 9 | Probe 3 | 3PBV 01_23_H_3k A 2026_134_D.xls | 131 | 1.307944 | 232.3073
3PBV 01_23_H_3k A 2026_134_D | 3k | 9 | Probe 3 | 3PBV 01_23_H_3k A 2026_134_D.xls | 132 | 1.318048 | 234.0637
3PBV 01_23_H_3k A 2026_134_D | 3k | 9 | Probe 3 | 3PBV 01_23_H_3k A 2026_134_D.xls | 133 | 1.328142 | 235.9208
3PBV 01_23_H_3k A 2026_134_D | 3k | 9 | Probe 3 | 3PBV 01_23_H_3k A 2026_134_D.xls | 134 | 1.338193 | 237.5947
3PBV 01_23_H_3k A 2026_134_D | 3k | 9 | Probe 3 | 3PBV 01_23_H_3k A 2026_134_D.xls | 135 | 1.348339 | 239.3375
3PBV 01_23_H_3k A 2026_134_D | 3k | 9 | Probe 3 | 3PBV 01_23_H_3k A 2026_134_D.xls | 136 | 1.358486 | 241.1372
3PBV 01_23_H_3k A 2026_134_D | 3k | 9 | Probe 3 | 3PBV 01_23_H_3k A 2026_134_D.xls | 137 | 1.36859 | 242.8748
3PBV 01_23_H_3k A 2026_134_D | 3k | 9 | Probe 3 | 3PBV 01_23_H_3k A 2026_134_D.xls | 138 | 1.378598 | 244.5996
3PBV 01_23_H_3k A 2026_134_D | 3k | 9 | Probe 3 | 3PBV 01_23_H_3k A 2026_134_D.xls | 139 | 1.388723 | 246.3808
3PBV 01_23_H_3k A 2026_134_D | 3k | 9 | Probe 3 | 3PBV 01_23_H_3k A 2026_134_D.xls | 140 | 1.398827 | 248.1288
3PBV 01_23_H_3k A 2026_134_D | 3k | 9 | Probe 3 | 3PBV 01_23_H_3k A 2026_134_D.xls | 141 | 1.4089 | 249.8447
3PBV 01_23_H_3k A 2026_134_D | 3k | 9 | Probe 3 | 3PBV 01_23_H_3k A 2026_134_D.xls | 142 | 1.419003 | 251.6115
3PBV 01_23_H_3k A 2026_134_D | 3k | 9 | Probe 3 | 3PBV 01_23_H_3k A 2026_134_D.xls | 143 | 1.429044 | 253.2874
3PBV 01_23_H_3k A 2026_134_D | 3k | 9 | Probe 3 | 3PBV 01_23_H_3k A 2026_134_D.xls | 144 | 1.439051 | 254.9772
3PBV 01_23_H_3k A 2026_134_D | 3k | 9 | Probe 3 | 3PBV 01_23_H_3k A 2026_134_D.xls | 145 | 1.449177 | 256.7515
3PBV 01_23_H_3k A 2026_134_D | 3k | 9 | Probe 3 | 3PBV 01_23_H_3k A 2026_134_D.xls | 146 | 1.459334 | 258.4918
3PBV 01_23_H_3k A 2026_134_D | 3k | 9 | Probe 3 | 3PBV 01_23_H_3k A 2026_134_D.xls | 147 | 1.469449 | 260.1717
3PBV 01_23_H_3k A 2026_134_D | 3k | 9 | Probe 3 | 3PBV 01_23_H_3k A 2026_134_D.xls | 148 | 1.479543 | 261.859
3PBV 01_23_H_3k A 2026_134_D | 3k | 9 | Probe 3 | 3PBV 01_23_H_3k A 2026_134_D.xls | 149 | 1.48955 | 263.5526
3PBV 01_23_H_3k A 2026_134_D | 3k | 9 | Probe 3 | 3PBV 01_23_H_3k A 2026_134_D.xls | 150 | 1.49959 | 265.2664
3PBV 01_23_H_3k A 2026_134_D | 3k | 9 | Probe 3 | 3PBV 01_23_H_3k A 2026_134_D.xls | 151 | 1.509694 | 266.9527
3PBV 01_23_H_3k A 2026_134_D | 3k | 9 | Probe 3 | 3PBV 01_23_H_3k A 2026_134_D.xls | 152 | 1.519809 | 268.6511
3PBV 01_23_H_3k A 2026_134_D | 3k | 9 | Probe 3 | 3PBV 01_23_H_3k A 2026_134_D.xls | 153 | 1.529924 | 270.3653
3PBV 01_23_H_3k A 2026_134_D | 3k | 9 | Probe 3 | 3PBV 01_23_H_3k A 2026_134_D.xls | 154 | 1.54005 | 272.0792
3PBV 01_23_H_3k A 2026_134_D | 3k | 9 | Probe 3 | 3PBV 01_23_H_3k A 2026_134_D.xls | 155 | 1.550207 | 273.7507
3PBV 01_23_H_3k A 2026_134_D | 3k | 9 | Probe 3 | 3PBV 01_23_H_3k A 2026_134_D.xls | 156 | 1.560333 | 275.465
3PBV 01_23_H_3k A 2026_134_D | 3k | 9 | Probe 3 | 3PBV 01_23_H_3k A 2026_134_D.xls | 157 | 1.570459 | 277.1481
3PBV 01_23_H_3k A 2026_134_D | 3k | 9 | Probe 3 | 3PBV 01_23_H_3k A 2026_134_D.xls | 158 | 1.580541 | 278.8608
3PBV 01_23_H_3k A 2026_134_D | 3k | 9 | Probe 3 | 3PBV 01_23_H_3k A 2026_134_D.xls | 159 | 1.590549 | 280.5072
3PBV 01_23_H_3k A 2026_134_D | 3k | 9 | Probe 3 | 3PBV 01_23_H_3k A 2026_134_D.xls | 160 | 1.600706 | 282.1868
3PBV 01_23_H_3k A 2026_134_D | 3k | 9 | Probe 3 | 3PBV 01_23_H_3k A 2026_134_D.xls | 161 | 1.6108 | 283.8843
3PBV 01_23_H_3k A 2026_134_D | 3k | 9 | Probe 3 | 3PBV 01_23_H_3k A 2026_134_D.xls | 162 | 1.620818 | 285.4959
3PBV 01_23_H_3k A 2026_134_D | 3k | 9 | Probe 3 | 3PBV 01_23_H_3k A 2026_134_D.xls | 163 | 1.63089 | 285.7624
3PBV 01_23_H_3k A 2026_134_D | 3k | 9 | Probe 3 | 3PBV 01_23_H_3k A 2026_134_D.xls | 164 | 1.640909 | 287.2766
3PBV 01_23_H_3k A 2026_134_D | 3k | 9 | Probe 3 | 3PBV 01_23_H_3k A 2026_134_D.xls | 165 | 1.651045 | 287.8167
3PBV 01_23_H_3k A 2026_134_D | 3k | 9 | Probe 3 | 3PBV 01_23_H_3k A 2026_134_D.xls | 166 | 1.661148 | 289.2725
3PBV 01_23_H_3k A 2026_134_D | 3k | 9 | Probe 3 | 3PBV 01_23_H_3k A 2026_134_D.xls | 167 | 1.671242 | 290.8082
3PBV 01_23_H_3k A 2026_134_D | 3k | 9 | Probe 3 | 3PBV 01_23_H_3k A 2026_134_D.xls | 168 | 1.681347 | 292.4635
3PBV 01_23_H_3k A 2026_134_D | 3k | 9 | Probe 3 | 3PBV 01_23_H_3k A 2026_134_D.xls | 169 | 1.691397 | 294.0582
3PBV 01_23_H_3k A 2026_134_D | 3k | 9 | Probe 3 | 3PBV 01_23_H_3k A 2026_134_D.xls | 170 | 1.701533 | 295.6136
3PBV 01_23_H_3k A 2026_134_D | 3k | 9 | Probe 3 | 3PBV 01_23_H_3k A 2026_134_D.xls | 171 | 1.71167 | 295.4174
3PBV 01_23_H_3k A 2026_134_D | 3k | 9 | Probe 3 | 3PBV 01_23_H_3k A 2026_134_D.xls | 172 | 1.721752 | 295.167
3PBV 01_23_H_3k A 2026_134_D | 3k | 9 | Probe 3 | 3PBV 01_23_H_3k A 2026_134_D.xls | 173 | 1.731899 | 293.8341
3PBV 01_23_H_3k A 2026_134_D | 3k | 9 | Probe 3 | 3PBV 01_23_H_3k A 2026_134_D.xls | 174 | 1.742058 | 294.7436
3PBV 01_23_H_3k A 2026_134_D | 3k | 9 | Probe 3 | 3PBV 01_23_H_3k A 2026_134_D.xls | 175 | 1.752075 | 288.6733
3PBV 01_23_H_3k A 2026_134_D | 3k | 9 | Probe 3 | 3PBV 01_23_H_3k A 2026_134_D.xls | 176 | 1.762222 | 288.1264
3PBV 01_23_H_3k A 2026_134_D | 3k | 9 | Probe 3 | 3PBV 01_23_H_3k A 2026_134_D.xls | 177 | 1.772316 | 285.6039
3PBV 01_23_H_3k A 2026_134_D | 3k | 9 | Probe 3 | 3PBV 01_23_H_3k A 2026_134_D.xls | 178 | 1.782324 | 285.41
3PBV 01_23_H_3k A 2026_134_D | 3k | 9 | Probe 3 | 3PBV 01_23_H_3k A 2026_134_D.xls | 179 | 1.792417 | 285.545
3PBV 01_23_H_3k A 2026_134_D | 3k | 9 | Probe 3 | 3PBV 01_23_H_3k A 2026_134_D.xls | 180 | 1.80251 | 284.1079
3PBV 01_23_H_3k A 2026_134_D | 3k | 9 | Probe 3 | 3PBV 01_23_H_3k A 2026_134_D.xls | 181 | 1.812518 | 284.3245
3PBV 01_23_H_3k A 2026_134_D | 3k | 9 | Probe 3 | 3PBV 01_23_H_3k A 2026_134_D.xls | 182 | 1.822643 | 283.1243
3PBV 01_23_H_3k A 2026_134_D | 3k | 9 | Probe 3 | 3PBV 01_23_H_3k A 2026_134_D.xls | 183 | 1.832769 | 281.9448
3PBV 01_23_H_3k A 2026_134_D | 3k | 9 | Probe 3 | 3PBV 01_23_H_3k A 2026_134_D.xls | 184 | 1.842894 | 282.3468
3PBV 01_23_H_3k A 2026_134_D | 3k | 9 | Probe 3 | 3PBV 01_23_H_3k A 2026_134_D.xls | 185 | 1.852913 | 282.5875
3PBV 01_23_H_3k A 2026_134_D | 3k | 9 | Probe 3 | 3PBV 01_23_H_3k A 2026_134_D.xls | 186 | 1.863039 | 281.4413
3PBV 01_23_H_3k A 2026_134_D | 3k | 9 | Probe 3 | 3PBV 01_23_H_3k A 2026_134_D.xls | 187 | 1.873143 | 281.8535
3PBV 01_23_H_3k A 2026_134_D | 3k | 9 | Probe 3 | 3PBV 01_23_H_3k A 2026_134_D.xls | 188 | 1.883182 | 281.709
3PBV 01_23_H_3k A 2026_134_D | 3k | 9 | Probe 3 | 3PBV 01_23_H_3k A 2026_134_D.xls | 189 | 1.89319 | 279.8652
3PBV 01_23_H_3k A 2026_134_D | 3k | 9 | Probe 3 | 3PBV 01_23_H_3k A 2026_134_D.xls | 190 | 1.903315 | 279.4457
3PBV 01_23_H_3k A 2026_134_D | 3k | 9 | Probe 3 | 3PBV 01_23_H_3k A 2026_134_D.xls | 191 | 1.913398 | 277.2325
3PBV 01_23_H_3k A 2026_134_D | 3k | 9 | Probe 3 | 3PBV 01_23_H_3k A 2026_134_D.xls | 192 | 1.923448 | 276.6559
3PBV 01_23_H_3k A 2026_134_D | 3k | 9 | Probe 3 | 3PBV 01_23_H_3k A 2026_134_D.xls | 193 | 1.933563 | 276.7457
3PBV 01_23_H_3k A 2026_134_D | 3k | 9 | Probe 3 | 3PBV 01_23_H_3k A 2026_134_D.xls | 194 | 1.943678 | 275.7847
3PBV 01_23_H_3k A 2026_134_D | 3k | 9 | Probe 3 | 3PBV 01_23_H_3k A 2026_134_D.xls | 195 | 1.953772 | 275.2954
3PBV 01_23_H_3k A 2026_134_D | 3k | 9 | Probe 3 | 3PBV 01_23_H_3k A 2026_134_D.xls | 196 | 1.963854 | 275.353
3PBV 01_23_H_3k A 2026_134_D | 3k | 9 | Probe 3 | 3PBV 01_23_H_3k A 2026_134_D.xls | 197 | 1.974001 | 275.7558
3PBV 01_23_H_3k A 2026_134_D | 3k | 9 | Probe 3 | 3PBV 01_23_H_3k A 2026_134_D.xls | 198 | 1.984127 | 276.2754
3PBV 01_23_H_3k A 2026_134_D | 3k | 9 | Probe 3 | 3PBV 01_23_H_3k A 2026_134_D.xls | 199 | 1.994285 | 276.8046
3PBV 01_23_H_3k A 2026_134_D | 3k | 9 | Probe 3 | 3PBV 01_23_H_3k A 2026_134_D.xls | 200 | 2.004389 | 277.4507
3PBV 01_23_H_3k A 2026_134_D | 3k | 9 | Probe 3 | 3PBV 01_23_H_3k A 2026_134_D.xls | 201 | 2.01445 | 278.1551
3PBV 01_23_H_3k A 2026_134_D | 3k | 9 | Probe 3 | 3PBV 01_23_H_3k A 2026_134_D.xls | 202 | 2.024565 | 278.8529
3PBV 01_23_H_3k A 2026_134_D | 3k | 9 | Probe 3 | 3PBV 01_23_H_3k A 2026_134_D.xls | 203 | 2.034659 | 279.5528
3PBV 01_23_H_3k A 2026_134_D | 3k | 9 | Probe 3 | 3PBV 01_23_H_3k A 2026_134_D.xls | 204 | 2.044667 | 280.2199
3PBV 01_23_H_3k A 2026_134_D | 3k | 9 | Probe 3 | 3PBV 01_23_H_3k A 2026_134_D.xls | 205 | 2.054684 | 280.8186
3PBV 01_23_H_3k A 2026_134_D | 3k | 9 | Probe 3 | 3PBV 01_23_H_3k A 2026_134_D.xls | 206 | 2.064853 | 281.4726
3PBV 01_23_H_3k A 2026_134_D | 3k | 9 | Probe 3 | 3PBV 01_23_H_3k A 2026_134_D.xls | 207 | 2.075011 | 282.038
3PBV 01_23_H_3k A 2026_134_D | 3k | 9 | Probe 3 | 3PBV 01_23_H_3k A 2026_134_D.xls | 208 | 2.085115 | 282.5775
3PBV 01_23_H_3k A 2026_134_D | 3k | 9 | Probe 3 | 3PBV 01_23_H_3k A 2026_134_D.xls | 209 | 2.095241 | 279.8373
3PBV 01_23_H_3k A 2026_134_D | 3k | 9 | Probe 3 | 3PBV 01_23_H_3k A 2026_134_D.xls | 210 | 2.105248 | 278.1208
3PBV 01_23_H_3k A 2026_134_D | 3k | 9 | Probe 3 | 3PBV 01_23_H_3k A 2026_134_D.xls | 211 | 2.115288 | 275.2525
3PBV 01_23_H_3k A 2026_134_D | 3k | 9 | Probe 3 | 3PBV 01_23_H_3k A 2026_134_D.xls | 212 | 2.125392 | 265.236
3PBV 01_23_H_3k A 2026_134_D | 3k | 9 | Probe 3 | 3PBV 01_23_H_3k A 2026_134_D.xls | 213 | 2.135474 | 258.7665
3PBV 01_23_H_3k A 2026_134_D | 3k | 9 | Probe 3 | 3PBV 01_23_H_3k A 2026_134_D.xls | 214 | 2.14559 | 253.636
3PBV 01_23_H_3k A 2026_134_D | 3k | 9 | Probe 3 | 3PBV 01_23_H_3k A 2026_134_D.xls | 215 | 2.155715 | 249.1372
3PBV 01_23_H_3k A 2026_134_D | 3k | 9 | Probe 3 | 3PBV 01_23_H_3k A 2026_134_D.xls | 216 | 2.165852 | 246.2237
3PBV 01_23_H_3k A 2026_134_D | 3k | 9 | Probe 3 | 3PBV 01_23_H_3k A 2026_134_D.xls | 217 | 2.175945 | 243.8361
3PBV 01_23_H_3k A 2026_134_D | 3k | 9 | Probe 3 | 3PBV 01_23_H_3k A 2026_134_D.xls | 218 | 2.186081 | 241.9674
3PBV 01_23_H_3k A 2026_134_D | 3k | 9 | Probe 3 | 3PBV 01_23_H_3k A 2026_134_D.xls | 219 | 2.196228 | 240.4803
3PBV 01_23_H_3k A 2026_134_D | 3k | 9 | Probe 3 | 3PBV 01_23_H_3k A 2026_134_D.xls | 220 | 2.206365 | 239.3097
3PBV 01_23_H_3k A 2026_134_D | 3k | 9 | Probe 3 | 3PBV 01_23_H_3k A 2026_134_D.xls | 221 | 2.216372 | 238.3714
3PBV 01_23_H_3k A 2026_134_D | 3k | 9 | Probe 3 | 3PBV 01_23_H_3k A 2026_134_D.xls | 222 | 2.226498 | 237.6495
3PBV 01_23_H_3k A 2026_134_D | 3k | 9 | Probe 3 | 3PBV 01_23_H_3k A 2026_134_D.xls | 223 | 2.236538 | 237.0401
3PBV 01_23_H_3k A 2026_134_D | 3k | 9 | Probe 3 | 3PBV 01_23_H_3k A 2026_134_D.xls | 224 | 2.246599 | 236.4413
3PBV 01_23_H_3k A 2026_134_D | 3k | 9 | Probe 3 | 3PBV 01_23_H_3k A 2026_134_D.xls | 225 | 2.256735 | 235.7403
3PBV 01_23_H_3k A 2026_134_D | 3k | 9 | Probe 3 | 3PBV 01_23_H_3k A 2026_134_D.xls | 226 | 2.266743 | 235.2042
3PBV 01_23_H_3k A 2026_134_D | 3k | 9 | Probe 3 | 3PBV 01_23_H_3k A 2026_134_D.xls | 227 | 2.276825 | 234.7619
3PBV 01_23_H_3k A 2026_134_D | 3k | 9 | Probe 3 | 3PBV 01_23_H_3k A 2026_134_D.xls | 228 | 2.286908 | 234.4166
3PBV 01_23_H_3k A 2026_134_D | 3k | 9 | Probe 3 | 3PBV 01_23_H_3k A 2026_134_D.xls | 229 | 2.29699 | 234.1513
3PBV 01_23_H_3k A 2026_134_D | 3k | 9 | Probe 3 | 3PBV 01_23_H_3k A 2026_134_D.xls | 230 | 2.307031 | 233.9027
3PBV 01_23_H_3k A 2026_134_D | 3k | 9 | Probe 3 | 3PBV 01_23_H_3k A 2026_134_D.xls | 231 | 2.317166 | 233.7368
3PBV 01_23_H_3k A 2026_134_D | 3k | 9 | Probe 3 | 3PBV 01_23_H_3k A 2026_134_D.xls | 232 | 2.327313 | 233.6538
3PBV 01_23_H_3k A 2026_134_D | 3k | 9 | Probe 3 | 3PBV 01_23_H_3k A 2026_134_D.xls | 233 | 2.337364 | 233.5435
3PBV 01_23_H_3k A 2026_134_D | 3k | 9 | Probe 3 | 3PBV 01_23_H_3k A 2026_134_D.xls | 234 | 2.347404 | 233.4895
3PBV 01_23_H_3k A 2026_134_D | 3k | 9 | Probe 3 | 3PBV 01_23_H_3k A 2026_134_D.xls | 235 | 2.357411 | 233.3875
3PBV 01_23_H_3k A 2026_134_D | 3k | 9 | Probe 3 | 3PBV 01_23_H_3k A 2026_134_D.xls | 236 | 2.367462 | 233.4021
3PBV 01_23_H_3k A 2026_134_D | 3k | 9 | Probe 3 | 3PBV 01_23_H_3k A 2026_134_D.xls | 237 | 2.377598 | 233.3893
3PBV 01_23_H_3k A 2026_134_D | 3k | 9 | Probe 3 | 3PBV 01_23_H_3k A 2026_134_D.xls | 238 | 2.387691 | 233.355
3PBV 01_23_H_3k A 2026_134_D | 3k | 9 | Probe 3 | 3PBV 01_23_H_3k A 2026_134_D.xls | 239 | 2.39772 | 233.3162
3PBV 01_23_H_3k A 2026_134_D | 3k | 9 | Probe 3 | 3PBV 01_23_H_3k A 2026_134_D.xls | 240 | 2.407749 | 233.2678
3PBV 01_23_H_3k A 2026_134_D | 3k | 9 | Probe 3 | 3PBV 01_23_H_3k A 2026_134_D.xls | 241 | 2.417865 | 233.2104
3PBV 01_23_H_3k A 2026_134_D | 3k | 9 | Probe 3 | 3PBV 01_23_H_3k A 2026_134_D.xls | 242 | 2.427979 | 233.1506
3PBV 01_23_H_3k A 2026_134_D | 3k | 9 | Probe 3 | 3PBV 01_23_H_3k A 2026_134_D.xls | 243 | 2.438137 | 233.0525
3PBV 01_23_H_3k A 2026_134_D | 3k | 9 | Probe 3 | 3PBV 01_23_H_3k A 2026_134_D.xls | 244 | 2.448252 | 232.9725
3PBV 01_23_H_3k A 2026_134_D | 3k | 9 | Probe 3 | 3PBV 01_23_H_3k A 2026_134_D.xls | 245 | 2.458378 | 232.8755
3PBV 01_23_H_3k A 2026_134_D | 3k | 9 | Probe 3 | 3PBV 01_23_H_3k A 2026_134_D.xls | 246 | 2.468396 | 232.7746
3PBV 01_23_H_3k A 2026_134_D | 3k | 9 | Probe 3 | 3PBV 01_23_H_3k A 2026_134_D.xls | 247 | 2.4785 | 232.672
3PBV 01_23_H_3k A 2026_134_D | 3k | 9 | Probe 3 | 3PBV 01_23_H_3k A 2026_134_D.xls | 248 | 2.488637 | 232.5929
3PBV 01_23_H_3k A 2026_134_D | 3k | 9 | Probe 3 | 3PBV 01_23_H_3k A 2026_134_D.xls | 249 | 2.498698 | 232.5335
3PBV 01_23_H_3k A 2026_134_D | 3k | 9 | Probe 3 | 3PBV 01_23_H_3k A 2026_134_D.xls | 250 | 2.508748 | 232.4449
3PBV 01_23_H_3k A 2026_134_D | 3k | 9 | Probe 3 | 3PBV 01_23_H_3k A 2026_134_D.xls | 251 | 2.518885 | 232.3465
3PBV 01_23_H_3k A 2026_134_D | 3k | 9 | Probe 3 | 3PBV 01_23_H_3k A 2026_134_D.xls | 252 | 2.528935 | 232.2649
3PBV 01_23_H_3k A 2026_134_D | 3k | 9 | Probe 3 | 3PBV 01_23_H_3k A 2026_134_D.xls | 253 | 2.538975 | 232.1797
3PBV 01_23_H_3k A 2026_134_D | 3k | 9 | Probe 3 | 3PBV 01_23_H_3k A 2026_134_D.xls | 254 | 2.549036 | 232.124
3PBV 01_23_H_3k A 2026_134_D | 3k | 9 | Probe 3 | 3PBV 01_23_H_3k A 2026_134_D.xls | 255 | 2.559043 | 232.0959
3PBV 01_23_H_3k A 2026_134_D | 3k | 9 | Probe 3 | 3PBV 01_23_H_3k A 2026_134_D.xls | 256 | 2.569061 | 232.0531
3PBV 01_23_H_3k A 2026_134_D | 3k | 9 | Probe 3 | 3PBV 01_23_H_3k A 2026_134_D.xls | 257 | 2.579155 | 231.2412
3PBV 01_23_H_3k A 2026_134_D | 3k | 9 | Probe 3 | 3PBV 01_23_H_3k A 2026_134_D.xls | 258 | 2.589163 | 231.2031
3PBV 01_23_H_3k A 2026_134_D | 3k | 9 | Probe 3 | 3PBV 01_23_H_3k A 2026_134_D.xls | 259 | 2.599246 | 231.1552
3PBV 01_23_H_3k A 2026_134_D | 3k | 9 | Probe 3 | 3PBV 01_23_H_3k A 2026_134_D.xls | 260 | 2.609403 | 231.0838
3PBV 01_23_H_3k A 2026_134_D | 3k | 9 | Probe 3 | 3PBV 01_23_H_3k A 2026_134_D.xls | 261 | 2.619518 | 231.0115
3PBV 01_23_H_3k A 2026_134_D | 3k | 9 | Probe 3 | 3PBV 01_23_H_3k A 2026_134_D.xls | 262 | 2.629611 | 230.9406
3PBV 01_23_H_3k A 2026_134_D | 3k | 9 | Probe 3 | 3PBV 01_23_H_3k A 2026_134_D.xls | 263 | 2.639748 | 230.8894
3PBV 01_23_H_3k A 2026_134_D | 3k | 9 | Probe 3 | 3PBV 01_23_H_3k A 2026_134_D.xls | 264 | 2.64982 | 230.7948
3PBV 01_23_H_3k A 2026_134_D | 3k | 9 | Probe 3 | 3PBV 01_23_H_3k A 2026_134_D.xls | 265 | 2.659892 | 230.7144
3PBV 01_23_H_3k A 2026_134_D | 3k | 9 | Probe 3 | 3PBV 01_23_H_3k A 2026_134_D.xls | 266 | 2.670028 | 230.5921
3PBV 01_23_H_3k A 2026_134_D | 3k | 9 | Probe 3 | 3PBV 01_23_H_3k A 2026_134_D.xls | 267 | 2.680164 | 230.5259
3PBV 01_23_H_3k A 2026_134_D | 3k | 9 | Probe 3 | 3PBV 01_23_H_3k A 2026_134_D.xls | 268 | 2.690215 | 230.0889
3PBV 01_23_H_3k A 2026_134_D | 3k | 9 | Probe 3 | 3PBV 01_23_H_3k A 2026_134_D.xls | 269 | 2.700309 | 230.0084
3PBV 01_23_H_3k A 2026_134_D | 3k | 9 | Probe 3 | 3PBV 01_23_H_3k A 2026_134_D.xls | 270 | 2.710401 | 229.7268
3PBV 01_23_H_3k A 2026_134_D | 3k | 9 | Probe 3 | 3PBV 01_23_H_3k A 2026_134_D.xls | 271 | 2.720409 | 229.6284
3PBV 01_23_H_3k A 2026_134_D | 3k | 9 | Probe 3 | 3PBV 01_23_H_3k A 2026_134_D.xls | 272 | 2.730438 | 229.5799
3PBV 01_23_H_3k A 2026_134_D | 3k | 9 | Probe 3 | 3PBV 01_23_H_3k A 2026_134_D.xls | 273 | 2.74051 | 229.5074
3PBV 01_23_H_3k A 2026_134_D | 3k | 9 | Probe 3 | 3PBV 01_23_H_3k A 2026_134_D.xls | 274 | 2.750667 | 229.5246
3PBV 01_23_H_3k A 2026_134_D | 3k | 9 | Probe 3 | 3PBV 01_23_H_3k A 2026_134_D.xls | 275 | 2.760718 | 229.502
3PBV 01_23_H_3k A 2026_134_D | 3k | 9 | Probe 3 | 3PBV 01_23_H_3k A 2026_134_D.xls | 276 | 2.770865 | 229.5133
3PBV 01_23_H_3k A 2026_134_D | 3k | 9 | Probe 3 | 3PBV 01_23_H_3k A 2026_134_D.xls | 277 | 2.78098 | 229.5616
3PBV 01_23_H_3k A 2026_134_D | 3k | 9 | Probe 3 | 3PBV 01_23_H_3k A 2026_134_D.xls | 278 | 2.791138 | 229.6104
3PBV 01_24_H_3k A 2026_134_D | 3k | 10 | Probe 1 | 3PBV 01_24_H_3k A 2026_134_D.xls | 1 | 0 | 8.263852
3PBV 01_24_H_3k A 2026_134_D | 3k | 10 | Probe 1 | 3PBV 01_24_H_3k A 2026_134_D.xls | 2 | 0.01008201 | 9.54246
3PBV 01_24_H_3k A 2026_134_D | 3k | 10 | Probe 1 | 3PBV 01_24_H_3k A 2026_134_D.xls | 3 | 0.02018619 | 11.24728
3PBV 01_24_H_3k A 2026_134_D | 3k | 10 | Probe 1 | 3PBV 01_24_H_3k A 2026_134_D.xls | 4 | 0.03036571 | 12.87831
3PBV 01_24_H_3k A 2026_134_D | 3k | 10 | Probe 1 | 3PBV 01_24_H_3k A 2026_134_D.xls | 5 | 0.04048038 | 14.54796
3PBV 01_24_H_3k A 2026_134_D | 3k | 10 | Probe 1 | 3PBV 01_24_H_3k A 2026_134_D.xls | 6 | 0.05062782 | 16.27661
3PBV 01_24_H_3k A 2026_134_D | 3k | 10 | Probe 1 | 3PBV 01_24_H_3k A 2026_134_D.xls | 7 | 0.06080734 | 18.05785
3PBV 01_24_H_3k A 2026_134_D | 3k | 10 | Probe 1 | 3PBV 01_24_H_3k A 2026_134_D.xls | 8 | 0.07088958 | 19.81032
3PBV 01_24_H_3k A 2026_134_D | 3k | 10 | Probe 1 | 3PBV 01_24_H_3k A 2026_134_D.xls | 9 | 0.08089744 | 21.59911
3PBV 01_24_H_3k A 2026_134_D | 3k | 10 | Probe 1 | 3PBV 01_24_H_3k A 2026_134_D.xls | 10 | 0.09100162 | 23.36532
3PBV 01_24_H_3k A 2026_134_D | 3k | 10 | Probe 1 | 3PBV 01_24_H_3k A 2026_134_D.xls | 11 | 0.1011163 | 25.17014
3PBV 01_24_H_3k A 2026_134_D | 3k | 10 | Probe 1 | 3PBV 01_24_H_3k A 2026_134_D.xls | 12 | 0.1112415 | 26.91887
3PBV 01_24_H_3k A 2026_134_D | 3k | 10 | Probe 1 | 3PBV 01_24_H_3k A 2026_134_D.xls | 13 | 0.1213676 | 28.79412
3PBV 01_24_H_3k A 2026_134_D | 3k | 10 | Probe 1 | 3PBV 01_24_H_3k A 2026_134_D.xls | 14 | 0.131472 | 30.63851
3PBV 01_24_H_3k A 2026_134_D | 3k | 10 | Probe 1 | 3PBV 01_24_H_3k A 2026_134_D.xls | 15 | 0.1415761 | 32.42595
3PBV 01_24_H_3k A 2026_134_D | 3k | 10 | Probe 1 | 3PBV 01_24_H_3k A 2026_134_D.xls | 16 | 0.1516365 | 34.19292
3PBV 01_24_H_3k A 2026_134_D | 3k | 10 | Probe 1 | 3PBV 01_24_H_3k A 2026_134_D.xls | 17 | 0.1617731 | 35.99746
3PBV 01_24_H_3k A 2026_134_D | 3k | 10 | Probe 1 | 3PBV 01_24_H_3k A 2026_134_D.xls | 18 | 0.1719306 | 37.93122
3PBV 01_24_H_3k A 2026_134_D | 3k | 10 | Probe 1 | 3PBV 01_24_H_3k A 2026_134_D.xls | 19 | 0.1819604 | 39.7374
3PBV 01_24_H_3k A 2026_134_D | 3k | 10 | Probe 1 | 3PBV 01_24_H_3k A 2026_134_D.xls | 20 | 0.1920322 | 41.54213
3PBV 01_24_H_3k A 2026_134_D | 3k | 10 | Probe 1 | 3PBV 01_24_H_3k A 2026_134_D.xls | 21 | 0.2021469 | 43.44351
3PBV 01_24_H_3k A 2026_134_D | 3k | 10 | Probe 1 | 3PBV 01_24_H_3k A 2026_134_D.xls | 22 | 0.2121653 | 45.25512
3PBV 01_24_H_3k A 2026_134_D | 3k | 10 | Probe 1 | 3PBV 01_24_H_3k A 2026_134_D.xls | 23 | 0.2223124 | 47.15045
3PBV 01_24_H_3k A 2026_134_D | 3k | 10 | Probe 1 | 3PBV 01_24_H_3k A 2026_134_D.xls | 24 | 0.2324271 | 48.94961
3PBV 01_24_H_3k A 2026_134_D | 3k | 10 | Probe 1 | 3PBV 01_24_H_3k A 2026_134_D.xls | 25 | 0.2425637 | 50.85224
3PBV 01_24_H_3k A 2026_134_D | 3k | 10 | Probe 1 | 3PBV 01_24_H_3k A 2026_134_D.xls | 26 | 0.2526135 | 52.63526
3PBV 01_24_H_3k A 2026_134_D | 3k | 10 | Probe 1 | 3PBV 01_24_H_3k A 2026_134_D.xls | 27 | 0.2627396 | 54.49168
3PBV 01_24_H_3k A 2026_134_D | 3k | 10 | Probe 1 | 3PBV 01_24_H_3k A 2026_134_D.xls | 28 | 0.2727475 | 56.37539
3PBV 01_24_H_3k A 2026_134_D | 3k | 10 | Probe 1 | 3PBV 01_24_H_3k A 2026_134_D.xls | 29 | 0.2828726 | 58.15553
3PBV 01_24_H_3k A 2026_134_D | 3k | 10 | Probe 1 | 3PBV 01_24_H_3k A 2026_134_D.xls | 30 | 0.2929985 | 59.95344
3PBV 01_24_H_3k A 2026_134_D | 3k | 10 | Probe 1 | 3PBV 01_24_H_3k A 2026_134_D.xls | 31 | 0.3031351 | 61.82226
3PBV 01_24_H_3k A 2026_134_D | 3k | 10 | Probe 1 | 3PBV 01_24_H_3k A 2026_134_D.xls | 32 | 0.3089439 | 62.95179
3PBV 01_24_H_3k A 2026_134_D | 3k | 10 | Probe 1 | 3PBV 01_24_H_3k A 2026_134_D.xls | 33 | 0.3190261 | 64.735
3PBV 01_24_H_3k A 2026_134_D | 3k | 10 | Probe 1 | 3PBV 01_24_H_3k A 2026_134_D.xls | 34 | 0.3290769 | 66.6067
3PBV 01_24_H_3k A 2026_134_D | 3k | 10 | Probe 1 | 3PBV 01_24_H_3k A 2026_134_D.xls | 35 | 0.3391162 | 68.47138
3PBV 01_24_H_3k A 2026_134_D | 3k | 10 | Probe 1 | 3PBV 01_24_H_3k A 2026_134_D.xls | 36 | 0.3492528 | 70.3157
3PBV 01_24_H_3k A 2026_134_D | 3k | 10 | Probe 1 | 3PBV 01_24_H_3k A 2026_134_D.xls | 37 | 0.3592607 | 72.10563
3PBV 01_24_H_3k A 2026_134_D | 3k | 10 | Probe 1 | 3PBV 01_24_H_3k A 2026_134_D.xls | 38 | 0.3693534 | 74.00288
3PBV 01_24_H_3k A 2026_134_D | 3k | 10 | Probe 1 | 3PBV 01_24_H_3k A 2026_134_D.xls | 39 | 0.379501 | 75.83779
3PBV 01_24_H_3k A 2026_134_D | 3k | 10 | Probe 1 | 3PBV 01_24_H_3k A 2026_134_D.xls | 40 | 0.3896261 | 77.60726
3PBV 01_24_H_3k A 2026_134_D | 3k | 10 | Probe 1 | 3PBV 01_24_H_3k A 2026_134_D.xls | 41 | 0.3996874 | 79.49664
3PBV 01_24_H_3k A 2026_134_D | 3k | 10 | Probe 1 | 3PBV 01_24_H_3k A 2026_134_D.xls | 42 | 0.4097916 | 81.30315
3PBV 01_24_H_3k A 2026_134_D | 3k | 10 | Probe 1 | 3PBV 01_24_H_3k A 2026_134_D.xls | 43 | 0.4198748 | 83.17014
3PBV 01_24_H_3k A 2026_134_D | 3k | 10 | Probe 1 | 3PBV 01_24_H_3k A 2026_134_D.xls | 44 | 0.429936 | 84.97948
3PBV 01_24_H_3k A 2026_134_D | 3k | 10 | Probe 1 | 3PBV 01_24_H_3k A 2026_134_D.xls | 45 | 0.4399544 | 86.82264
3PBV 01_24_H_3k A 2026_134_D | 3k | 10 | Probe 1 | 3PBV 01_24_H_3k A 2026_134_D.xls | 46 | 0.4500585 | 88.63295
3PBV 01_24_H_3k A 2026_134_D | 3k | 10 | Probe 1 | 3PBV 01_24_H_3k A 2026_134_D.xls | 47 | 0.4601516 | 90.48801
3PBV 01_24_H_3k A 2026_134_D | 3k | 10 | Probe 1 | 3PBV 01_24_H_3k A 2026_134_D.xls | 48 | 0.4701804 | 92.30773
3PBV 01_24_H_3k A 2026_134_D | 3k | 10 | Probe 1 | 3PBV 01_24_H_3k A 2026_134_D.xls | 49 | 0.4802741 | 94.20143
3PBV 01_24_H_3k A 2026_134_D | 3k | 10 | Probe 1 | 3PBV 01_24_H_3k A 2026_134_D.xls | 50 | 0.4904422 | 96.15142
3PBV 01_24_H_3k A 2026_134_D | 3k | 10 | Probe 1 | 3PBV 01_24_H_3k A 2026_134_D.xls | 51 | 0.50045 | 97.91413
3PBV 01_24_H_3k A 2026_134_D | 3k | 10 | Probe 1 | 3PBV 01_24_H_3k A 2026_134_D.xls | 52 | 0.5105542 | 99.77698
3PBV 01_24_H_3k A 2026_134_D | 3k | 10 | Probe 1 | 3PBV 01_24_H_3k A 2026_134_D.xls | 53 | 0.520583 | 101.6652
3PBV 01_24_H_3k A 2026_134_D | 3k | 10 | Probe 1 | 3PBV 01_24_H_3k A 2026_134_D.xls | 54 | 0.5306662 | 103.4807
3PBV 01_24_H_3k A 2026_134_D | 3k | 10 | Probe 1 | 3PBV 01_24_H_3k A 2026_134_D.xls | 55 | 0.5408238 | 105.3478
3PBV 01_24_H_3k A 2026_134_D | 3k | 10 | Probe 1 | 3PBV 01_24_H_3k A 2026_134_D.xls | 56 | 0.5509281 | 107.2031
3PBV 01_24_H_3k A 2026_134_D | 3k | 10 | Probe 1 | 3PBV 01_24_H_3k A 2026_134_D.xls | 57 | 0.5610208 | 109.0463
3PBV 01_24_H_3k A 2026_134_D | 3k | 10 | Probe 1 | 3PBV 01_24_H_3k A 2026_134_D.xls | 58 | 0.5711364 | 110.8896
3PBV 01_24_H_3k A 2026_134_D | 3k | 10 | Probe 1 | 3PBV 01_24_H_3k A 2026_134_D.xls | 59 | 0.5812187 | 112.7382
3PBV 01_24_H_3k A 2026_134_D | 3k | 10 | Probe 1 | 3PBV 01_24_H_3k A 2026_134_D.xls | 60 | 0.5912799 | 114.5983
3PBV 01_24_H_3k A 2026_134_D | 3k | 10 | Probe 1 | 3PBV 01_24_H_3k A 2026_134_D.xls | 61 | 0.6013736 | 116.4284
3PBV 01_24_H_3k A 2026_134_D | 3k | 10 | Probe 1 | 3PBV 01_24_H_3k A 2026_134_D.xls | 62 | 0.611392 | 118.3037
3PBV 01_24_H_3k A 2026_134_D | 3k | 10 | Probe 1 | 3PBV 01_24_H_3k A 2026_134_D.xls | 63 | 0.6214418 | 120.1974
3PBV 01_24_H_3k A 2026_134_D | 3k | 10 | Probe 1 | 3PBV 01_24_H_3k A 2026_134_D.xls | 64 | 0.6314925 | 122.026
3PBV 01_24_H_3k A 2026_134_D | 3k | 10 | Probe 1 | 3PBV 01_24_H_3k A 2026_134_D.xls | 65 | 0.6416177 | 123.86
3PBV 01_24_H_3k A 2026_134_D | 3k | 10 | Probe 1 | 3PBV 01_24_H_3k A 2026_134_D.xls | 66 | 0.6516474 | 125.7141
3PBV 01_24_H_3k A 2026_134_D | 3k | 10 | Probe 1 | 3PBV 01_24_H_3k A 2026_134_D.xls | 67 | 0.6616973 | 127.6183
3PBV 01_24_H_3k A 2026_134_D | 3k | 10 | Probe 1 | 3PBV 01_24_H_3k A 2026_134_D.xls | 68 | 0.671769 | 129.4339
3PBV 01_24_H_3k A 2026_134_D | 3k | 10 | Probe 1 | 3PBV 01_24_H_3k A 2026_134_D.xls | 69 | 0.6819161 | 131.2872
3PBV 01_24_H_3k A 2026_134_D | 3k | 10 | Probe 1 | 3PBV 01_24_H_3k A 2026_134_D.xls | 70 | 0.6919888 | 133.1706
3PBV 01_24_H_3k A 2026_134_D | 3k | 10 | Probe 1 | 3PBV 01_24_H_3k A 2026_134_D.xls | 71 | 0.7020816 | 134.9712
3PBV 01_24_H_3k A 2026_134_D | 3k | 10 | Probe 1 | 3PBV 01_24_H_3k A 2026_134_D.xls | 72 | 0.7122294 | 136.8602
3PBV 01_24_H_3k A 2026_134_D | 3k | 10 | Probe 1 | 3PBV 01_24_H_3k A 2026_134_D.xls | 73 | 0.7223546 | 138.6883
3PBV 01_24_H_3k A 2026_134_D | 3k | 10 | Probe 1 | 3PBV 01_24_H_3k A 2026_134_D.xls | 74 | 0.7325236 | 140.5884
3PBV 01_24_H_3k A 2026_134_D | 3k | 10 | Probe 1 | 3PBV 01_24_H_3k A 2026_134_D.xls | 75 | 0.7425734 | 142.3511
3PBV 01_24_H_3k A 2026_134_D | 3k | 10 | Probe 1 | 3PBV 01_24_H_3k A 2026_134_D.xls | 76 | 0.7526023 | 144.1959
3PBV 01_24_H_3k A 2026_134_D | 3k | 10 | Probe 1 | 3PBV 01_24_H_3k A 2026_134_D.xls | 77 | 0.7627389 | 146.1451
3PBV 01_24_H_3k A 2026_134_D | 3k | 10 | Probe 1 | 3PBV 01_24_H_3k A 2026_134_D.xls | 78 | 0.7728755 | 147.8802
3PBV 01_24_H_3k A 2026_134_D | 3k | 10 | Probe 1 | 3PBV 01_24_H_3k A 2026_134_D.xls | 79 | 0.7829368 | 149.7324
3PBV 01_24_H_3k A 2026_134_D | 3k | 10 | Probe 1 | 3PBV 01_24_H_3k A 2026_134_D.xls | 80 | 0.7929656 | 151.5971
3PBV 01_24_H_3k A 2026_134_D | 3k | 10 | Probe 1 | 3PBV 01_24_H_3k A 2026_134_D.xls | 81 | 0.8031015 | 153.4449
3PBV 01_24_H_3k A 2026_134_D | 3k | 10 | Probe 1 | 3PBV 01_24_H_3k A 2026_134_D.xls | 82 | 0.8131313 | 155.2485
3PBV 01_24_H_3k A 2026_134_D | 3k | 10 | Probe 1 | 3PBV 01_24_H_3k A 2026_134_D.xls | 83 | 0.8232136 | 157.103
3PBV 01_24_H_3k A 2026_134_D | 3k | 10 | Probe 1 | 3PBV 01_24_H_3k A 2026_134_D.xls | 84 | 0.8332958 | 159.0184
3PBV 01_24_H_3k A 2026_134_D | 3k | 10 | Probe 1 | 3PBV 01_24_H_3k A 2026_134_D.xls | 85 | 0.8434 | 160.8154
3PBV 01_24_H_3k A 2026_134_D | 3k | 10 | Probe 1 | 3PBV 01_24_H_3k A 2026_134_D.xls | 86 | 0.8534613 | 162.7118
3PBV 01_24_H_3k A 2026_134_D | 3k | 10 | Probe 1 | 3PBV 01_24_H_3k A 2026_134_D.xls | 87 | 0.8635654 | 164.5019
3PBV 01_24_H_3k A 2026_134_D | 3k | 10 | Probe 1 | 3PBV 01_24_H_3k A 2026_134_D.xls | 88 | 0.8737125 | 166.3717
3PBV 01_24_H_3k A 2026_134_D | 3k | 10 | Probe 1 | 3PBV 01_24_H_3k A 2026_134_D.xls | 89 | 0.883774 | 168.16
3PBV 01_24_H_3k A 2026_134_D | 3k | 10 | Probe 1 | 3PBV 01_24_H_3k A 2026_134_D.xls | 90 | 0.8937818 | 170.0221
3PBV 01_24_H_3k A 2026_134_D | 3k | 10 | Probe 1 | 3PBV 01_24_H_3k A 2026_134_D.xls | 91 | 0.9039175 | 171.9229
3PBV 01_24_H_3k A 2026_134_D | 3k | 10 | Probe 1 | 3PBV 01_24_H_3k A 2026_134_D.xls | 92 | 0.9140112 | 173.7442
3PBV 01_24_H_3k A 2026_134_D | 3k | 10 | Probe 1 | 3PBV 01_24_H_3k A 2026_134_D.xls | 93 | 0.9241583 | 175.6272
3PBV 01_24_H_3k A 2026_134_D | 3k | 10 | Probe 1 | 3PBV 01_24_H_3k A 2026_134_D.xls | 94 | 0.9342625 | 177.4381
3PBV 01_24_H_3k A 2026_134_D | 3k | 10 | Probe 1 | 3PBV 01_24_H_3k A 2026_134_D.xls | 95 | 0.9442913 | 179.2486
3PBV 01_24_H_3k A 2026_134_D | 3k | 10 | Probe 1 | 3PBV 01_24_H_3k A 2026_134_D.xls | 96 | 0.9543096 | 181.0789
3PBV 01_24_H_3k A 2026_134_D | 3k | 10 | Probe 1 | 3PBV 01_24_H_3k A 2026_134_D.xls | 97 | 0.9644464 | 182.9448
3PBV 01_24_H_3k A 2026_134_D | 3k | 10 | Probe 1 | 3PBV 01_24_H_3k A 2026_134_D.xls | 98 | 0.974604 | 184.8792
3PBV 01_24_H_3k A 2026_134_D | 3k | 10 | Probe 1 | 3PBV 01_24_H_3k A 2026_134_D.xls | 99 | 0.9846758 | 186.6502
3PBV 01_24_H_3k A 2026_134_D | 3k | 10 | Probe 1 | 3PBV 01_24_H_3k A 2026_134_D.xls | 100 | 0.9948229 | 188.4619
3PBV 01_24_H_3k A 2026_134_D | 3k | 10 | Probe 1 | 3PBV 01_24_H_3k A 2026_134_D.xls | 101 | 1.004938 | 190.3663
3PBV 01_24_H_3k A 2026_134_D | 3k | 10 | Probe 1 | 3PBV 01_24_H_3k A 2026_134_D.xls | 102 | 1.014988 | 192.157
3PBV 01_24_H_3k A 2026_134_D | 3k | 10 | Probe 1 | 3PBV 01_24_H_3k A 2026_134_D.xls | 103 | 1.025092 | 193.9925
3PBV 01_24_H_3k A 2026_134_D | 3k | 10 | Probe 1 | 3PBV 01_24_H_3k A 2026_134_D.xls | 104 | 1.035186 | 195.8519
3PBV 01_24_H_3k A 2026_134_D | 3k | 10 | Probe 1 | 3PBV 01_24_H_3k A 2026_134_D.xls | 105 | 1.04529 | 197.7346
3PBV 01_24_H_3k A 2026_134_D | 3k | 10 | Probe 1 | 3PBV 01_24_H_3k A 2026_134_D.xls | 106 | 1.055458 | 199.5447
3PBV 01_24_H_3k A 2026_134_D | 3k | 10 | Probe 1 | 3PBV 01_24_H_3k A 2026_134_D.xls | 107 | 1.065605 | 201.4404
3PBV 01_24_H_3k A 2026_134_D | 3k | 10 | Probe 1 | 3PBV 01_24_H_3k A 2026_134_D.xls | 108 | 1.075677 | 203.3136
3PBV 01_24_H_3k A 2026_134_D | 3k | 10 | Probe 1 | 3PBV 01_24_H_3k A 2026_134_D.xls | 109 | 1.085707 | 205.1285
3PBV 01_24_H_3k A 2026_134_D | 3k | 10 | Probe 1 | 3PBV 01_24_H_3k A 2026_134_D.xls | 110 | 1.0958 | 207.0205
3PBV 01_24_H_3k A 2026_134_D | 3k | 10 | Probe 1 | 3PBV 01_24_H_3k A 2026_134_D.xls | 111 | 1.105936 | 208.9022
3PBV 01_24_H_3k A 2026_134_D | 3k | 10 | Probe 1 | 3PBV 01_24_H_3k A 2026_134_D.xls | 112 | 1.115965 | 210.7004
3PBV 01_24_H_3k A 2026_134_D | 3k | 10 | Probe 1 | 3PBV 01_24_H_3k A 2026_134_D.xls | 113 | 1.126069 | 212.4797
3PBV 01_24_H_3k A 2026_134_D | 3k | 10 | Probe 1 | 3PBV 01_24_H_3k A 2026_134_D.xls | 114 | 1.136077 | 214.3759
3PBV 01_24_H_3k A 2026_134_D | 3k | 10 | Probe 1 | 3PBV 01_24_H_3k A 2026_134_D.xls | 115 | 1.14616 | 216.2268
3PBV 01_24_H_3k A 2026_134_D | 3k | 10 | Probe 1 | 3PBV 01_24_H_3k A 2026_134_D.xls | 116 | 1.156264 | 218.0293
3PBV 01_24_H_3k A 2026_134_D | 3k | 10 | Probe 1 | 3PBV 01_24_H_3k A 2026_134_D.xls | 117 | 1.166282 | 219.8815
3PBV 01_24_H_3k A 2026_134_D | 3k | 10 | Probe 1 | 3PBV 01_24_H_3k A 2026_134_D.xls | 118 | 1.176343 | 221.6902
3PBV 01_24_H_3k A 2026_134_D | 3k | 10 | Probe 1 | 3PBV 01_24_H_3k A 2026_134_D.xls | 119 | 1.186469 | 223.5154
3PBV 01_24_H_3k A 2026_134_D | 3k | 10 | Probe 1 | 3PBV 01_24_H_3k A 2026_134_D.xls | 120 | 1.196541 | 225.3223
3PBV 01_24_H_3k A 2026_134_D | 3k | 10 | Probe 1 | 3PBV 01_24_H_3k A 2026_134_D.xls | 121 | 1.206602 | 227.1408
3PBV 01_24_H_3k A 2026_134_D | 3k | 10 | Probe 1 | 3PBV 01_24_H_3k A 2026_134_D.xls | 122 | 1.21677 | 229.0049
3PBV 01_24_H_3k A 2026_134_D | 3k | 10 | Probe 1 | 3PBV 01_24_H_3k A 2026_134_D.xls | 123 | 1.226885 | 230.8122
3PBV 01_24_H_3k A 2026_134_D | 3k | 10 | Probe 1 | 3PBV 01_24_H_3k A 2026_134_D.xls | 124 | 1.236958 | 232.6198
3PBV 01_24_H_3k A 2026_134_D | 3k | 10 | Probe 1 | 3PBV 01_24_H_3k A 2026_134_D.xls | 125 | 1.247008 | 234.4064
3PBV 01_24_H_3k A 2026_134_D | 3k | 10 | Probe 1 | 3PBV 01_24_H_3k A 2026_134_D.xls | 126 | 1.257134 | 236.1816
3PBV 01_24_H_3k A 2026_134_D | 3k | 10 | Probe 1 | 3PBV 01_24_H_3k A 2026_134_D.xls | 127 | 1.267173 | 237.938
3PBV 01_24_H_3k A 2026_134_D | 3k | 10 | Probe 1 | 3PBV 01_24_H_3k A 2026_134_D.xls | 128 | 1.277331 | 239.8024
3PBV 01_24_H_3k A 2026_134_D | 3k | 10 | Probe 1 | 3PBV 01_24_H_3k A 2026_134_D.xls | 129 | 1.287414 | 241.6542
3PBV 01_24_H_3k A 2026_134_D | 3k | 10 | Probe 1 | 3PBV 01_24_H_3k A 2026_134_D.xls | 130 | 1.297572 | 243.4342
3PBV 01_24_H_3k A 2026_134_D | 3k | 10 | Probe 1 | 3PBV 01_24_H_3k A 2026_134_D.xls | 131 | 1.307611 | 245.2329
3PBV 01_24_H_3k A 2026_134_D | 3k | 10 | Probe 1 | 3PBV 01_24_H_3k A 2026_134_D.xls | 132 | 1.317715 | 247.0641
3PBV 01_24_H_3k A 2026_134_D | 3k | 10 | Probe 1 | 3PBV 01_24_H_3k A 2026_134_D.xls | 133 | 1.327884 | 248.8344
3PBV 01_24_H_3k A 2026_134_D | 3k | 10 | Probe 1 | 3PBV 01_24_H_3k A 2026_134_D.xls | 134 | 1.338009 | 250.574
3PBV 01_24_H_3k A 2026_134_D | 3k | 10 | Probe 1 | 3PBV 01_24_H_3k A 2026_134_D.xls | 135 | 1.348017 | 252.3722
3PBV 01_24_H_3k A 2026_134_D | 3k | 10 | Probe 1 | 3PBV 01_24_H_3k A 2026_134_D.xls | 136 | 1.358142 | 254.1693
3PBV 01_24_H_3k A 2026_134_D | 3k | 10 | Probe 1 | 3PBV 01_24_H_3k A 2026_134_D.xls | 137 | 1.36815 | 255.9369
3PBV 01_24_H_3k A 2026_134_D | 3k | 10 | Probe 1 | 3PBV 01_24_H_3k A 2026_134_D.xls | 138 | 1.378286 | 257.7834
3PBV 01_24_H_3k A 2026_134_D | 3k | 10 | Probe 1 | 3PBV 01_24_H_3k A 2026_134_D.xls | 139 | 1.388401 | 259.5501
3PBV 01_24_H_3k A 2026_134_D | 3k | 10 | Probe 1 | 3PBV 01_24_H_3k A 2026_134_D.xls | 140 | 1.398452 | 261.3189
3PBV 01_24_H_3k A 2026_134_D | 3k | 10 | Probe 1 | 3PBV 01_24_H_3k A 2026_134_D.xls | 141 | 1.408491 | 263.0869
3PBV 01_24_H_3k A 2026_134_D | 3k | 10 | Probe 1 | 3PBV 01_24_H_3k A 2026_134_D.xls | 142 | 1.418595 | 264.8364
3PBV 01_24_H_3k A 2026_134_D | 3k | 10 | Probe 1 | 3PBV 01_24_H_3k A 2026_134_D.xls | 143 | 1.428636 | 266.6548
3PBV 01_24_H_3k A 2026_134_D | 3k | 10 | Probe 1 | 3PBV 01_24_H_3k A 2026_134_D.xls | 144 | 1.438675 | 268.3433
3PBV 01_24_H_3k A 2026_134_D | 3k | 10 | Probe 1 | 3PBV 01_24_H_3k A 2026_134_D.xls | 145 | 1.44879 | 270.1022
3PBV 01_24_H_3k A 2026_134_D | 3k | 10 | Probe 1 | 3PBV 01_24_H_3k A 2026_134_D.xls | 146 | 1.458894 | 271.8991
3PBV 01_24_H_3k A 2026_134_D | 3k | 10 | Probe 1 | 3PBV 01_24_H_3k A 2026_134_D.xls | 147 | 1.468934 | 273.7008
3PBV 01_24_H_3k A 2026_134_D | 3k | 10 | Probe 1 | 3PBV 01_24_H_3k A 2026_134_D.xls | 148 | 1.479049 | 275.4184
3PBV 01_24_H_3k A 2026_134_D | 3k | 10 | Probe 1 | 3PBV 01_24_H_3k A 2026_134_D.xls | 149 | 1.489056 | 277.1742
3PBV 01_24_H_3k A 2026_134_D | 3k | 10 | Probe 1 | 3PBV 01_24_H_3k A 2026_134_D.xls | 150 | 1.499139 | 278.9994
3PBV 01_24_H_3k A 2026_134_D | 3k | 10 | Probe 1 | 3PBV 01_24_H_3k A 2026_134_D.xls | 151 | 1.509158 | 280.7429
3PBV 01_24_H_3k A 2026_134_D | 3k | 10 | Probe 1 | 3PBV 01_24_H_3k A 2026_134_D.xls | 152 | 1.519293 | 282.4655
3PBV 01_24_H_3k A 2026_134_D | 3k | 10 | Probe 1 | 3PBV 01_24_H_3k A 2026_134_D.xls | 153 | 1.529377 | 284.2052
3PBV 01_24_H_3k A 2026_134_D | 3k | 10 | Probe 1 | 3PBV 01_24_H_3k A 2026_134_D.xls | 154 | 1.539502 | 286.0257
3PBV 01_24_H_3k A 2026_134_D | 3k | 10 | Probe 1 | 3PBV 01_24_H_3k A 2026_134_D.xls | 155 | 1.549596 | 287.7811
3PBV 01_24_H_3k A 2026_134_D | 3k | 10 | Probe 1 | 3PBV 01_24_H_3k A 2026_134_D.xls | 156 | 1.559614 | 289.4547
3PBV 01_24_H_3k A 2026_134_D | 3k | 10 | Probe 1 | 3PBV 01_24_H_3k A 2026_134_D.xls | 157 | 1.569772 | 291.24
3PBV 01_24_H_3k A 2026_134_D | 3k | 10 | Probe 1 | 3PBV 01_24_H_3k A 2026_134_D.xls | 158 | 1.579919 | 292.9785
3PBV 01_24_H_3k A 2026_134_D | 3k | 10 | Probe 1 | 3PBV 01_24_H_3k A 2026_134_D.xls | 159 | 1.590076 | 294.7049
3PBV 01_24_H_3k A 2026_134_D | 3k | 10 | Probe 1 | 3PBV 01_24_H_3k A 2026_134_D.xls | 160 | 1.600137 | 296.4111
3PBV 01_24_H_3k A 2026_134_D | 3k | 10 | Probe 1 | 3PBV 01_24_H_3k A 2026_134_D.xls | 161 | 1.610285 | 298.1715
3PBV 01_24_H_3k A 2026_134_D | 3k | 10 | Probe 1 | 3PBV 01_24_H_3k A 2026_134_D.xls | 162 | 1.620442 | 299.9226
3PBV 01_24_H_3k A 2026_134_D | 3k | 10 | Probe 1 | 3PBV 01_24_H_3k A 2026_134_D.xls | 163 | 1.630472 | 301.6346
3PBV 01_24_H_3k A 2026_134_D | 3k | 10 | Probe 1 | 3PBV 01_24_H_3k A 2026_134_D.xls | 164 | 1.640619 | 303.3683
3PBV 01_24_H_3k A 2026_134_D | 3k | 10 | Probe 1 | 3PBV 01_24_H_3k A 2026_134_D.xls | 165 | 1.650723 | 302.9733
3PBV 01_24_H_3k A 2026_134_D | 3k | 10 | Probe 1 | 3PBV 01_24_H_3k A 2026_134_D.xls | 166 | 1.660827 | 304.4871
3PBV 01_24_H_3k A 2026_134_D | 3k | 10 | Probe 1 | 3PBV 01_24_H_3k A 2026_134_D.xls | 167 | 1.670995 | 306.138
3PBV 01_24_H_3k A 2026_134_D | 3k | 10 | Probe 1 | 3PBV 01_24_H_3k A 2026_134_D.xls | 168 | 1.68111 | 307.7003
3PBV 01_24_H_3k A 2026_134_D | 3k | 10 | Probe 1 | 3PBV 01_24_H_3k A 2026_134_D.xls | 169 | 1.691182 | 309.3475
3PBV 01_24_H_3k A 2026_134_D | 3k | 10 | Probe 1 | 3PBV 01_24_H_3k A 2026_134_D.xls | 170 | 1.701329 | 311.018
3PBV 01_24_H_3k A 2026_134_D | 3k | 10 | Probe 1 | 3PBV 01_24_H_3k A 2026_134_D.xls | 171 | 1.711444 | 312.6676
3PBV 01_24_H_3k A 2026_134_D | 3k | 10 | Probe 1 | 3PBV 01_24_H_3k A 2026_134_D.xls | 172 | 1.721591 | 314.275
3PBV 01_24_H_3k A 2026_134_D | 3k | 10 | Probe 1 | 3PBV 01_24_H_3k A 2026_134_D.xls | 173 | 1.73162 | 313.4697
3PBV 01_24_H_3k A 2026_134_D | 3k | 10 | Probe 1 | 3PBV 01_24_H_3k A 2026_134_D.xls | 174 | 1.741681 | 314.2757
3PBV 01_24_H_3k A 2026_134_D | 3k | 10 | Probe 1 | 3PBV 01_24_H_3k A 2026_134_D.xls | 175 | 1.751722 | 315.7217
3PBV 01_24_H_3k A 2026_134_D | 3k | 10 | Probe 1 | 3PBV 01_24_H_3k A 2026_134_D.xls | 176 | 1.761793 | 314.5414
3PBV 01_24_H_3k A 2026_134_D | 3k | 10 | Probe 1 | 3PBV 01_24_H_3k A 2026_134_D.xls | 177 | 1.7718 | 315.7713
3PBV 01_24_H_3k A 2026_134_D | 3k | 10 | Probe 1 | 3PBV 01_24_H_3k A 2026_134_D.xls | 178 | 1.781819 | 317.1411
3PBV 01_24_H_3k A 2026_134_D | 3k | 10 | Probe 1 | 3PBV 01_24_H_3k A 2026_134_D.xls | 179 | 1.79188 | 318.2181
3PBV 01_24_H_3k A 2026_134_D | 3k | 10 | Probe 1 | 3PBV 01_24_H_3k A 2026_134_D.xls | 180 | 1.801995 | 319.4071
3PBV 01_24_H_3k A 2026_134_D | 3k | 10 | Probe 1 | 3PBV 01_24_H_3k A 2026_134_D.xls | 181 | 1.812089 | 317.3775
3PBV 01_24_H_3k A 2026_134_D | 3k | 10 | Probe 1 | 3PBV 01_24_H_3k A 2026_134_D.xls | 182 | 1.82215 | 318.3148
3PBV 01_24_H_3k A 2026_134_D | 3k | 10 | Probe 1 | 3PBV 01_24_H_3k A 2026_134_D.xls | 183 | 1.832297 | 317.4727
3PBV 01_24_H_3k A 2026_134_D | 3k | 10 | Probe 1 | 3PBV 01_24_H_3k A 2026_134_D.xls | 184 | 1.842412 | 317.2172
3PBV 01_24_H_3k A 2026_134_D | 3k | 10 | Probe 1 | 3PBV 01_24_H_3k A 2026_134_D.xls | 185 | 1.852473 | 312.42
3PBV 01_24_H_3k A 2026_134_D | 3k | 10 | Probe 1 | 3PBV 01_24_H_3k A 2026_134_D.xls | 186 | 1.862491 | 312.5078
3PBV 01_24_H_3k A 2026_134_D | 3k | 10 | Probe 1 | 3PBV 01_24_H_3k A 2026_134_D.xls | 187 | 1.872627 | 311.6258
3PBV 01_24_H_3k A 2026_134_D | 3k | 10 | Probe 1 | 3PBV 01_24_H_3k A 2026_134_D.xls | 188 | 1.882775 | 309.7617
3PBV 01_24_H_3k A 2026_134_D | 3k | 10 | Probe 1 | 3PBV 01_24_H_3k A 2026_134_D.xls | 189 | 1.892792 | 307.8831
3PBV 01_24_H_3k A 2026_134_D | 3k | 10 | Probe 1 | 3PBV 01_24_H_3k A 2026_134_D.xls | 190 | 1.902886 | 306.0468
3PBV 01_24_H_3k A 2026_134_D | 3k | 10 | Probe 1 | 3PBV 01_24_H_3k A 2026_134_D.xls | 191 | 1.912915 | 305.2616
3PBV 01_24_H_3k A 2026_134_D | 3k | 10 | Probe 1 | 3PBV 01_24_H_3k A 2026_134_D.xls | 192 | 1.922965 | 302.0461
3PBV 01_24_H_3k A 2026_134_D | 3k | 10 | Probe 1 | 3PBV 01_24_H_3k A 2026_134_D.xls | 193 | 1.933091 | 300.6247
3PBV 01_24_H_3k A 2026_134_D | 3k | 11 | Probe 2 | 3PBV 01_24_H_3k A 2026_134_D.xls | 1 | 0 | 8.859687
3PBV 01_24_H_3k A 2026_134_D | 3k | 11 | Probe 2 | 3PBV 01_24_H_3k A 2026_134_D.xls | 2 | 0.0100925 | 10.18422
3PBV 01_24_H_3k A 2026_134_D | 3k | 11 | Probe 2 | 3PBV 01_24_H_3k A 2026_134_D.xls | 3 | 0.02010036 | 11.9925
3PBV 01_24_H_3k A 2026_134_D | 3k | 11 | Probe 2 | 3PBV 01_24_H_3k A 2026_134_D.xls | 4 | 0.03012919 | 13.78889
3PBV 01_24_H_3k A 2026_134_D | 3k | 11 | Probe 2 | 3PBV 01_24_H_3k A 2026_134_D.xls | 5 | 0.04023337 | 15.61558
3PBV 01_24_H_3k A 2026_134_D | 3k | 11 | Probe 2 | 3PBV 01_24_H_3k A 2026_134_D.xls | 6 | 0.05034881 | 17.42848
3PBV 01_24_H_3k A 2026_134_D | 3k | 11 | Probe 2 | 3PBV 01_24_H_3k A 2026_134_D.xls | 7 | 0.06045299 | 19.25941
3PBV 01_24_H_3k A 2026_134_D | 3k | 11 | Probe 2 | 3PBV 01_24_H_3k A 2026_134_D.xls | 8 | 0.07061058 | 21.16072
3PBV 01_24_H_3k A 2026_134_D | 3k | 11 | Probe 2 | 3PBV 01_24_H_3k A 2026_134_D.xls | 9 | 0.08073574 | 23.07564
3PBV 01_24_H_3k A 2026_134_D | 3k | 11 | Probe 2 | 3PBV 01_24_H_3k A 2026_134_D.xls | 10 | 0.09081894 | 24.93527
3PBV 01_24_H_3k A 2026_134_D | 3k | 11 | Probe 2 | 3PBV 01_24_H_3k A 2026_134_D.xls | 11 | 0.1009765 | 26.80551
3PBV 01_24_H_3k A 2026_134_D | 3k | 11 | Probe 2 | 3PBV 01_24_H_3k A 2026_134_D.xls | 12 | 0.1110912 | 28.77627
3PBV 01_24_H_3k A 2026_134_D | 3k | 11 | Probe 2 | 3PBV 01_24_H_3k A 2026_134_D.xls | 13 | 0.1212497 | 30.65069
3PBV 01_24_H_3k A 2026_134_D | 3k | 11 | Probe 2 | 3PBV 01_24_H_3k A 2026_134_D.xls | 14 | 0.1314068 | 32.56831
3PBV 01_24_H_3k A 2026_134_D | 3k | 11 | Probe 2 | 3PBV 01_24_H_3k A 2026_134_D.xls | 15 | 0.1415005 | 34.47299
3PBV 01_24_H_3k A 2026_134_D | 3k | 11 | Probe 2 | 3PBV 01_24_H_3k A 2026_134_D.xls | 16 | 0.1515188 | 36.46123
3PBV 01_24_H_3k A 2026_134_D | 3k | 11 | Probe 2 | 3PBV 01_24_H_3k A 2026_134_D.xls | 17 | 0.1616011 | 38.30582
3PBV 01_24_H_3k A 2026_134_D | 3k | 11 | Probe 2 | 3PBV 01_24_H_3k A 2026_134_D.xls | 18 | 0.1717596 | 40.23764
3PBV 01_24_H_3k A 2026_134_D | 3k | 11 | Probe 2 | 3PBV 01_24_H_3k A 2026_134_D.xls | 19 | 0.1819277 | 42.28173
3PBV 01_24_H_3k A 2026_134_D | 3k | 11 | Probe 2 | 3PBV 01_24_H_3k A 2026_134_D.xls | 20 | 0.1920319 | 44.2707
3PBV 01_24_H_3k A 2026_134_D | 3k | 11 | Probe 2 | 3PBV 01_24_H_3k A 2026_134_D.xls | 21 | 0.2021465 | 46.17806
3PBV 01_24_H_3k A 2026_134_D | 3k | 11 | Probe 2 | 3PBV 01_24_H_3k A 2026_134_D.xls | 22 | 0.2122183 | 48.14862
3PBV 01_24_H_3k A 2026_134_D | 3k | 11 | Probe 2 | 3PBV 01_24_H_3k A 2026_134_D.xls | 23 | 0.2222691 | 50.08867
3PBV 01_24_H_3k A 2026_134_D | 3k | 11 | Probe 2 | 3PBV 01_24_H_3k A 2026_134_D.xls | 24 | 0.2324162 | 51.96231
3PBV 01_24_H_3k A 2026_134_D | 3k | 11 | Probe 2 | 3PBV 01_24_H_3k A 2026_134_D.xls | 25 | 0.2425423 | 53.97579
3PBV 01_24_H_3k A 2026_134_D | 3k | 11 | Probe 2 | 3PBV 01_24_H_3k A 2026_134_D.xls | 26 | 0.2525712 | 55.99682
3PBV 01_24_H_3k A 2026_134_D | 3k | 11 | Probe 2 | 3PBV 01_24_H_3k A 2026_134_D.xls | 27 | 0.2626324 | 57.88722
3PBV 01_24_H_3k A 2026_134_D | 3k | 11 | Probe 2 | 3PBV 01_24_H_3k A 2026_134_D.xls | 28 | 0.2727366 | 59.82437
3PBV 01_24_H_3k A 2026_134_D | 3k | 11 | Probe 2 | 3PBV 01_24_H_3k A 2026_134_D.xls | 29 | 0.2827654 | 61.79752
3PBV 01_24_H_3k A 2026_134_D | 3k | 11 | Probe 2 | 3PBV 01_24_H_3k A 2026_134_D.xls | 30 | 0.2929338 | 63.79186
3PBV 01_24_H_3k A 2026_134_D | 3k | 11 | Probe 2 | 3PBV 01_24_H_3k A 2026_134_D.xls | 31 | 0.3030275 | 65.72001
3PBV 01_24_H_3k A 2026_134_D | 3k | 11 | Probe 2 | 3PBV 01_24_H_3k A 2026_134_D.xls | 32 | 0.3104146 | 67.15431
3PBV 01_24_H_3k A 2026_134_D | 3k | 11 | Probe 2 | 3PBV 01_24_H_3k A 2026_134_D.xls | 33 | 0.3205293 | 69.14028
3PBV 01_24_H_3k A 2026_134_D | 3k | 11 | Probe 2 | 3PBV 01_24_H_3k A 2026_134_D.xls | 34 | 0.3306983 | 71.17672
3PBV 01_24_H_3k A 2026_134_D | 3k | 11 | Probe 2 | 3PBV 01_24_H_3k A 2026_134_D.xls | 35 | 0.3407167 | 73.14159
3PBV 01_24_H_3k A 2026_134_D | 3k | 11 | Probe 2 | 3PBV 01_24_H_3k A 2026_134_D.xls | 36 | 0.3507989 | 75.04471
3PBV 01_24_H_3k A 2026_134_D | 3k | 11 | Probe 2 | 3PBV 01_24_H_3k A 2026_134_D.xls | 37 | 0.3609355 | 77.05157
3PBV 01_24_H_3k A 2026_134_D | 3k | 11 | Probe 2 | 3PBV 01_24_H_3k A 2026_134_D.xls | 38 | 0.3709644 | 78.98065
3PBV 01_24_H_3k A 2026_134_D | 3k | 11 | Probe 2 | 3PBV 01_24_H_3k A 2026_134_D.xls | 39 | 0.3811439 | 81.02661
3PBV 01_24_H_3k A 2026_134_D | 3k | 11 | Probe 2 | 3PBV 01_24_H_3k A 2026_134_D.xls | 40 | 0.3912481 | 82.97198
3PBV 01_24_H_3k A 2026_134_D | 3k | 11 | Probe 2 | 3PBV 01_24_H_3k A 2026_134_D.xls | 41 | 0.4013952 | 84.94761
3PBV 01_24_H_3k A 2026_134_D | 3k | 11 | Probe 2 | 3PBV 01_24_H_3k A 2026_134_D.xls | 42 | 0.4114564 | 86.91754
3PBV 01_24_H_3k A 2026_134_D | 3k | 11 | Probe 2 | 3PBV 01_24_H_3k A 2026_134_D.xls | 43 | 0.4215711 | 88.86855
3PBV 01_24_H_3k A 2026_134_D | 3k | 11 | Probe 2 | 3PBV 01_24_H_3k A 2026_134_D.xls | 44 | 0.4316963 | 90.90013
3PBV 01_24_H_3k A 2026_134_D | 3k | 11 | Probe 2 | 3PBV 01_24_H_3k A 2026_134_D.xls | 45 | 0.4418329 | 92.85796
3PBV 01_24_H_3k A 2026_134_D | 3k | 11 | Probe 2 | 3PBV 01_24_H_3k A 2026_134_D.xls | 46 | 0.451959 | 94.77226
3PBV 01_24_H_3k A 2026_134_D | 3k | 11 | Probe 2 | 3PBV 01_24_H_3k A 2026_134_D.xls | 47 | 0.4620413 | 96.82367
3PBV 01_24_H_3k A 2026_134_D | 3k | 11 | Probe 2 | 3PBV 01_24_H_3k A 2026_134_D.xls | 48 | 0.4720815 | 98.86249
3PBV 01_24_H_3k A 2026_134_D | 3k | 11 | Probe 2 | 3PBV 01_24_H_3k A 2026_134_D.xls | 49 | 0.4822286 | 100.8039
3PBV 01_24_H_3k A 2026_134_D | 3k | 11 | Probe 2 | 3PBV 01_24_H_3k A 2026_134_D.xls | 50 | 0.4923757 | 102.7289
3PBV 01_24_H_3k A 2026_134_D | 3k | 11 | Probe 2 | 3PBV 01_24_H_3k A 2026_134_D.xls | 51 | 0.5023931 | 104.738
3PBV 01_24_H_3k A 2026_134_D | 3k | 11 | Probe 2 | 3PBV 01_24_H_3k A 2026_134_D.xls | 52 | 0.5124658 | 106.6998
3PBV 01_24_H_3k A 2026_134_D | 3k | 11 | Probe 2 | 3PBV 01_24_H_3k A 2026_134_D.xls | 53 | 0.522591 | 108.674
3PBV 01_24_H_3k A 2026_134_D | 3k | 11 | Probe 2 | 3PBV 01_24_H_3k A 2026_134_D.xls | 54 | 0.5326093 | 110.7077
3PBV 01_24_H_3k A 2026_134_D | 3k | 11 | Probe 2 | 3PBV 01_24_H_3k A 2026_134_D.xls | 55 | 0.542703 | 112.6358
3PBV 01_24_H_3k A 2026_134_D | 3k | 11 | Probe 2 | 3PBV 01_24_H_3k A 2026_134_D.xls | 56 | 0.5527639 | 114.5701
3PBV 01_24_H_3k A 2026_134_D | 3k | 11 | Probe 2 | 3PBV 01_24_H_3k A 2026_134_D.xls | 57 | 0.5628785 | 116.5889
3PBV 01_24_H_3k A 2026_134_D | 3k | 11 | Probe 2 | 3PBV 01_24_H_3k A 2026_134_D.xls | 58 | 0.5729293 | 118.6237
3PBV 01_24_H_3k A 2026_134_D | 3k | 11 | Probe 2 | 3PBV 01_24_H_3k A 2026_134_D.xls | 59 | 0.5830335 | 120.5301
3PBV 01_24_H_3k A 2026_134_D | 3k | 11 | Probe 2 | 3PBV 01_24_H_3k A 2026_134_D.xls | 60 | 0.5931587 | 122.5388
3PBV 01_24_H_3k A 2026_134_D | 3k | 11 | Probe 2 | 3PBV 01_24_H_3k A 2026_134_D.xls | 61 | 0.6032524 | 124.5807
3PBV 01_24_H_3k A 2026_134_D | 3k | 11 | Probe 2 | 3PBV 01_24_H_3k A 2026_134_D.xls | 62 | 0.6132707 | 126.5277
3PBV 01_24_H_3k A 2026_134_D | 3k | 11 | Probe 2 | 3PBV 01_24_H_3k A 2026_134_D.xls | 63 | 0.6234178 | 128.4747
3PBV 01_24_H_3k A 2026_134_D | 3k | 11 | Probe 2 | 3PBV 01_24_H_3k A 2026_134_D.xls | 64 | 0.6334895 | 130.466
3PBV 01_24_H_3k A 2026_134_D | 3k | 11 | Probe 2 | 3PBV 01_24_H_3k A 2026_134_D.xls | 65 | 0.6436471 | 132.4742
3PBV 01_24_H_3k A 2026_134_D | 3k | 11 | Probe 2 | 3PBV 01_24_H_3k A 2026_134_D.xls | 66 | 0.6536979 | 134.4252
3PBV 01_24_H_3k A 2026_134_D | 3k | 11 | Probe 2 | 3PBV 01_24_H_3k A 2026_134_D.xls | 67 | 0.6637267 | 136.3817
3PBV 01_24_H_3k A 2026_134_D | 3k | 11 | Probe 2 | 3PBV 01_24_H_3k A 2026_134_D.xls | 68 | 0.6737556 | 138.3468
3PBV 01_24_H_3k A 2026_134_D | 3k | 11 | Probe 2 | 3PBV 01_24_H_3k A 2026_134_D.xls | 69 | 0.6838922 | 140.3526
3PBV 01_24_H_3k A 2026_134_D | 3k | 11 | Probe 2 | 3PBV 01_24_H_3k A 2026_134_D.xls | 70 | 0.6939105 | 142.3055
3PBV 01_24_H_3k A 2026_134_D | 3k | 11 | Probe 2 | 3PBV 01_24_H_3k A 2026_134_D.xls | 71 | 0.7039823 | 144.281
3PBV 01_24_H_3k A 2026_134_D | 3k | 11 | Probe 2 | 3PBV 01_24_H_3k A 2026_134_D.xls | 72 | 0.7141184 | 146.2557
3PBV 01_24_H_3k A 2026_134_D | 3k | 11 | Probe 2 | 3PBV 01_24_H_3k A 2026_134_D.xls | 73 | 0.7242445 | 148.2273
3PBV 01_24_H_3k A 2026_134_D | 3k | 11 | Probe 2 | 3PBV 01_24_H_3k A 2026_134_D.xls | 74 | 0.7342953 | 150.1992
3PBV 01_24_H_3k A 2026_134_D | 3k | 11 | Probe 2 | 3PBV 01_24_H_3k A 2026_134_D.xls | 75 | 0.744388 | 152.2208
3PBV 01_24_H_3k A 2026_134_D | 3k | 11 | Probe 2 | 3PBV 01_24_H_3k A 2026_134_D.xls | 76 | 0.7544922 | 154.2167
3PBV 01_24_H_3k A 2026_134_D | 3k | 11 | Probe 2 | 3PBV 01_24_H_3k A 2026_134_D.xls | 77 | 0.7646078 | 156.0986
3PBV 01_24_H_3k A 2026_134_D | 3k | 11 | Probe 2 | 3PBV 01_24_H_3k A 2026_134_D.xls | 78 | 0.7747654 | 158.1522
3PBV 01_24_H_3k A 2026_134_D | 3k | 11 | Probe 2 | 3PBV 01_24_H_3k A 2026_134_D.xls | 79 | 0.784902 | 160.1283
3PBV 01_24_H_3k A 2026_134_D | 3k | 11 | Probe 2 | 3PBV 01_24_H_3k A 2026_134_D.xls | 80 | 0.7949845 | 162.0425
3PBV 01_24_H_3k A 2026_134_D | 3k | 11 | Probe 2 | 3PBV 01_24_H_3k A 2026_134_D.xls | 81 | 0.8050343 | 163.9881
3PBV 01_24_H_3k A 2026_134_D | 3k | 11 | Probe 2 | 3PBV 01_24_H_3k A 2026_134_D.xls | 82 | 0.815128 | 166.041
3PBV 01_24_H_3k A 2026_134_D | 3k | 11 | Probe 2 | 3PBV 01_24_H_3k A 2026_134_D.xls | 83 | 0.8252541 | 168.0608
3PBV 01_24_H_3k A 2026_134_D | 3k | 11 | Probe 2 | 3PBV 01_24_H_3k A 2026_134_D.xls | 84 | 0.8354327 | 170.0124
3PBV 01_24_H_3k A 2026_134_D | 3k | 11 | Probe 2 | 3PBV 01_24_H_3k A 2026_134_D.xls | 85 | 0.8455369 | 172.0313
3PBV 01_24_H_3k A 2026_134_D | 3k | 11 | Probe 2 | 3PBV 01_24_H_3k A 2026_134_D.xls | 86 | 0.855684 | 174.1286
3PBV 01_24_H_3k A 2026_134_D | 3k | 11 | Probe 2 | 3PBV 01_24_H_3k A 2026_134_D.xls | 87 | 0.8657987 | 176.0214
3PBV 01_24_H_3k A 2026_134_D | 3k | 11 | Probe 2 | 3PBV 01_24_H_3k A 2026_134_D.xls | 88 | 0.8759248 | 178.0139
3PBV 01_24_H_3k A 2026_134_D | 3k | 11 | Probe 2 | 3PBV 01_24_H_3k A 2026_134_D.xls | 89 | 0.8860502 | 180.1129
3PBV 01_24_H_3k A 2026_134_D | 3k | 11 | Probe 2 | 3PBV 01_24_H_3k A 2026_134_D.xls | 90 | 0.8961439 | 182.0541
3PBV 01_24_H_3k A 2026_134_D | 3k | 11 | Probe 2 | 3PBV 01_24_H_3k A 2026_134_D.xls | 91 | 0.906269 | 184.0619
3PBV 01_24_H_3k A 2026_134_D | 3k | 11 | Probe 2 | 3PBV 01_24_H_3k A 2026_134_D.xls | 92 | 0.9163522 | 186.0434
3PBV 01_24_H_3k A 2026_134_D | 3k | 11 | Probe 2 | 3PBV 01_24_H_3k A 2026_134_D.xls | 93 | 0.9264135 | 188.0133
3PBV 01_24_H_3k A 2026_134_D | 3k | 11 | Probe 2 | 3PBV 01_24_H_3k A 2026_134_D.xls | 94 | 0.9364318 | 189.9039
3PBV 01_24_H_3k A 2026_134_D | 3k | 11 | Probe 2 | 3PBV 01_24_H_3k A 2026_134_D.xls | 95 | 0.9465675 | 191.8844
3PBV 01_24_H_3k A 2026_134_D | 3k | 11 | Probe 2 | 3PBV 01_24_H_3k A 2026_134_D.xls | 96 | 0.9566078 | 193.9887
3PBV 01_24_H_3k A 2026_134_D | 3k | 11 | Probe 2 | 3PBV 01_24_H_3k A 2026_134_D.xls | 97 | 0.9666792 | 195.842
3PBV 01_24_H_3k A 2026_134_D | 3k | 11 | Probe 2 | 3PBV 01_24_H_3k A 2026_134_D.xls | 98 | 0.9767624 | 197.8051
3PBV 01_24_H_3k A 2026_134_D | 3k | 11 | Probe 2 | 3PBV 01_24_H_3k A 2026_134_D.xls | 99 | 0.9867913 | 199.7694
3PBV 01_24_H_3k A 2026_134_D | 3k | 11 | Probe 2 | 3PBV 01_24_H_3k A 2026_134_D.xls | 100 | 0.9968201 | 201.7355
3PBV 01_24_H_3k A 2026_134_D | 3k | 11 | Probe 2 | 3PBV 01_24_H_3k A 2026_134_D.xls | 101 | 1.006871 | 203.646
3PBV 01_24_H_3k A 2026_134_D | 3k | 11 | Probe 2 | 3PBV 01_24_H_3k A 2026_134_D.xls | 102 | 1.017028 | 205.6289
3PBV 01_24_H_3k A 2026_134_D | 3k | 11 | Probe 2 | 3PBV 01_24_H_3k A 2026_134_D.xls | 103 | 1.0271 | 207.7354
3PBV 01_24_H_3k A 2026_134_D | 3k | 11 | Probe 2 | 3PBV 01_24_H_3k A 2026_134_D.xls | 104 | 1.037226 | 209.705
3PBV 01_24_H_3k A 2026_134_D | 3k | 11 | Probe 2 | 3PBV 01_24_H_3k A 2026_134_D.xls | 105 | 1.047384 | 211.7251
3PBV 01_24_H_3k A 2026_134_D | 3k | 11 | Probe 2 | 3PBV 01_24_H_3k A 2026_134_D.xls | 106 | 1.05751 | 213.673
3PBV 01_24_H_3k A 2026_134_D | 3k | 11 | Probe 2 | 3PBV 01_24_H_3k A 2026_134_D.xls | 107 | 1.067657 | 215.6465
3PBV 01_24_H_3k A 2026_134_D | 3k | 11 | Probe 2 | 3PBV 01_24_H_3k A 2026_134_D.xls | 108 | 1.077761 | 217.6247
3PBV 01_24_H_3k A 2026_134_D | 3k | 11 | Probe 2 | 3PBV 01_24_H_3k A 2026_134_D.xls | 109 | 1.087801 | 219.5681
3PBV 01_24_H_3k A 2026_134_D | 3k | 11 | Probe 2 | 3PBV 01_24_H_3k A 2026_134_D.xls | 110 | 1.097905 | 221.6284
3PBV 01_24_H_3k A 2026_134_D | 3k | 11 | Probe 2 | 3PBV 01_24_H_3k A 2026_134_D.xls | 111 | 1.108052 | 223.5818
3PBV 01_24_H_3k A 2026_134_D | 3k | 11 | Probe 2 | 3PBV 01_24_H_3k A 2026_134_D.xls | 112 | 1.118081 | 225.541
3PBV 01_24_H_3k A 2026_134_D | 3k | 11 | Probe 2 | 3PBV 01_24_H_3k A 2026_134_D.xls | 113 | 1.128131 | 227.5384
3PBV 01_24_H_3k A 2026_134_D | 3k | 11 | Probe 2 | 3PBV 01_24_H_3k A 2026_134_D.xls | 114 | 1.138235 | 229.5254
3PBV 01_24_H_3k A 2026_134_D | 3k | 11 | Probe 2 | 3PBV 01_24_H_3k A 2026_134_D.xls | 115 | 1.148254 | 231.4606
3PBV 01_24_H_3k A 2026_134_D | 3k | 11 | Probe 2 | 3PBV 01_24_H_3k A 2026_134_D.xls | 116 | 1.158347 | 233.4366
3PBV 01_24_H_3k A 2026_134_D | 3k | 11 | Probe 2 | 3PBV 01_24_H_3k A 2026_134_D.xls | 117 | 1.168376 | 235.4245
3PBV 01_24_H_3k A 2026_134_D | 3k | 11 | Probe 2 | 3PBV 01_24_H_3k A 2026_134_D.xls | 118 | 1.178512 | 237.2965
3PBV 01_24_H_3k A 2026_134_D | 3k | 11 | Probe 2 | 3PBV 01_24_H_3k A 2026_134_D.xls | 119 | 1.188606 | 239.2418
3PBV 01_24_H_3k A 2026_134_D | 3k | 11 | Probe 2 | 3PBV 01_24_H_3k A 2026_134_D.xls | 120 | 1.198689 | 241.2021
3PBV 01_24_H_3k A 2026_134_D | 3k | 11 | Probe 2 | 3PBV 01_24_H_3k A 2026_134_D.xls | 121 | 1.208696 | 243.1539
3PBV 01_24_H_3k A 2026_134_D | 3k | 11 | Probe 2 | 3PBV 01_24_H_3k A 2026_134_D.xls | 122 | 1.2188 | 245.0174
3PBV 01_24_H_3k A 2026_134_D | 3k | 11 | Probe 2 | 3PBV 01_24_H_3k A 2026_134_D.xls | 123 | 1.22899 | 247.0143
3PBV 01_24_H_3k A 2026_134_D | 3k | 11 | Probe 2 | 3PBV 01_24_H_3k A 2026_134_D.xls | 124 | 1.239105 | 248.9831
3PBV 01_24_H_3k A 2026_134_D | 3k | 11 | Probe 2 | 3PBV 01_24_H_3k A 2026_134_D.xls | 125 | 1.249177 | 250.9365
3PBV 01_24_H_3k A 2026_134_D | 3k | 11 | Probe 2 | 3PBV 01_24_H_3k A 2026_134_D.xls | 126 | 1.259292 | 252.878
3PBV 01_24_H_3k A 2026_134_D | 3k | 11 | Probe 2 | 3PBV 01_24_H_3k A 2026_134_D.xls | 127 | 1.269386 | 254.8387
3PBV 01_24_H_3k A 2026_134_D | 3k | 11 | Probe 2 | 3PBV 01_24_H_3k A 2026_134_D.xls | 128 | 1.279403 | 256.7496
3PBV 01_24_H_3k A 2026_134_D | 3k | 11 | Probe 2 | 3PBV 01_24_H_3k A 2026_134_D.xls | 129 | 1.289582 | 258.6554
3PBV 01_24_H_3k A 2026_134_D | 3k | 11 | Probe 2 | 3PBV 01_24_H_3k A 2026_134_D.xls | 130 | 1.299709 | 260.6225
3PBV 01_24_H_3k A 2026_134_D | 3k | 11 | Probe 2 | 3PBV 01_24_H_3k A 2026_134_D.xls | 131 | 1.309866 | 262.6322
3PBV 01_24_H_3k A 2026_134_D | 3k | 11 | Probe 2 | 3PBV 01_24_H_3k A 2026_134_D.xls | 132 | 1.31996 | 264.5154
3PBV 01_24_H_3k A 2026_134_D | 3k | 11 | Probe 2 | 3PBV 01_24_H_3k A 2026_134_D.xls | 133 | 1.330117 | 266.4186
3PBV 01_24_H_3k A 2026_134_D | 3k | 11 | Probe 2 | 3PBV 01_24_H_3k A 2026_134_D.xls | 134 | 1.340243 | 268.3949
3PBV 01_24_H_3k A 2026_134_D | 3k | 11 | Probe 2 | 3PBV 01_24_H_3k A 2026_134_D.xls | 135 | 1.350293 | 270.2903
3PBV 01_24_H_3k A 2026_134_D | 3k | 11 | Probe 2 | 3PBV 01_24_H_3k A 2026_134_D.xls | 136 | 1.360398 | 272.1816
3PBV 01_24_H_3k A 2026_134_D | 3k | 11 | Probe 2 | 3PBV 01_24_H_3k A 2026_134_D.xls | 137 | 1.370524 | 274.1098
3PBV 01_24_H_3k A 2026_134_D | 3k | 11 | Probe 2 | 3PBV 01_24_H_3k A 2026_134_D.xls | 138 | 1.380616 | 276.0899
3PBV 01_24_H_3k A 2026_134_D | 3k | 11 | Probe 2 | 3PBV 01_24_H_3k A 2026_134_D.xls | 139 | 1.390624 | 277.9913
3PBV 01_24_H_3k A 2026_134_D | 3k | 11 | Probe 2 | 3PBV 01_24_H_3k A 2026_134_D.xls | 140 | 1.400718 | 279.8709
3PBV 01_24_H_3k A 2026_134_D | 3k | 11 | Probe 2 | 3PBV 01_24_H_3k A 2026_134_D.xls | 141 | 1.4108 | 281.8246
3PBV 01_24_H_3k A 2026_134_D | 3k | 11 | Probe 2 | 3PBV 01_24_H_3k A 2026_134_D.xls | 142 | 1.420808 | 283.6818
3PBV 01_24_H_3k A 2026_134_D | 3k | 11 | Probe 2 | 3PBV 01_24_H_3k A 2026_134_D.xls | 143 | 1.430923 | 285.6024
3PBV 01_24_H_3k A 2026_134_D | 3k | 11 | Probe 2 | 3PBV 01_24_H_3k A 2026_134_D.xls | 144 | 1.44107 | 287.5512
3PBV 01_24_H_3k A 2026_134_D | 3k | 11 | Probe 2 | 3PBV 01_24_H_3k A 2026_134_D.xls | 145 | 1.451077 | 289.4674
3PBV 01_24_H_3k A 2026_134_D | 3k | 11 | Probe 2 | 3PBV 01_24_H_3k A 2026_134_D.xls | 146 | 1.46116 | 291.3258
3PBV 01_24_H_3k A 2026_134_D | 3k | 11 | Probe 2 | 3PBV 01_24_H_3k A 2026_134_D.xls | 147 | 1.471189 | 293.2225
3PBV 01_24_H_3k A 2026_134_D | 3k | 11 | Probe 2 | 3PBV 01_24_H_3k A 2026_134_D.xls | 148 | 1.481315 | 295.1413
3PBV 01_24_H_3k A 2026_134_D | 3k | 11 | Probe 2 | 3PBV 01_24_H_3k A 2026_134_D.xls | 149 | 1.491451 | 297.0809
3PBV 01_24_H_3k A 2026_134_D | 3k | 11 | Probe 2 | 3PBV 01_24_H_3k A 2026_134_D.xls | 150 | 1.501587 | 298.9755
3PBV 01_24_H_3k A 2026_134_D | 3k | 11 | Probe 2 | 3PBV 01_24_H_3k A 2026_134_D.xls | 151 | 1.511681 | 300.8853
3PBV 01_24_H_3k A 2026_134_D | 3k | 11 | Probe 2 | 3PBV 01_24_H_3k A 2026_134_D.xls | 152 | 1.521807 | 302.7829
3PBV 01_24_H_3k A 2026_134_D | 3k | 11 | Probe 2 | 3PBV 01_24_H_3k A 2026_134_D.xls | 153 | 1.531878 | 304.6515
3PBV 01_24_H_3k A 2026_134_D | 3k | 11 | Probe 2 | 3PBV 01_24_H_3k A 2026_134_D.xls | 154 | 1.54194 | 306.517
3PBV 01_24_H_3k A 2026_134_D | 3k | 11 | Probe 2 | 3PBV 01_24_H_3k A 2026_134_D.xls | 155 | 1.552076 | 308.4085
3PBV 01_24_H_3k A 2026_134_D | 3k | 11 | Probe 2 | 3PBV 01_24_H_3k A 2026_134_D.xls | 156 | 1.562201 | 310.2562
3PBV 01_24_H_3k A 2026_134_D | 3k | 11 | Probe 2 | 3PBV 01_24_H_3k A 2026_134_D.xls | 157 | 1.572241 | 310.034
3PBV 01_24_H_3k A 2026_134_D | 3k | 11 | Probe 2 | 3PBV 01_24_H_3k A 2026_134_D.xls | 158 | 1.582291 | 311.7151
3PBV 01_24_H_3k A 2026_134_D | 3k | 11 | Probe 2 | 3PBV 01_24_H_3k A 2026_134_D.xls | 159 | 1.592417 | 313.4691
3PBV 01_24_H_3k A 2026_134_D | 3k | 11 | Probe 2 | 3PBV 01_24_H_3k A 2026_134_D.xls | 160 | 1.602597 | 315.3222
3PBV 01_24_H_3k A 2026_134_D | 3k | 11 | Probe 2 | 3PBV 01_24_H_3k A 2026_134_D.xls | 161 | 1.612626 | 317.1646
3PBV 01_24_H_3k A 2026_134_D | 3k | 11 | Probe 2 | 3PBV 01_24_H_3k A 2026_134_D.xls | 162 | 1.622697 | 317.3137
3PBV 01_24_H_3k A 2026_134_D | 3k | 11 | Probe 2 | 3PBV 01_24_H_3k A 2026_134_D.xls | 163 | 1.632705 | 317.8607
3PBV 01_24_H_3k A 2026_134_D | 3k | 11 | Probe 2 | 3PBV 01_24_H_3k A 2026_134_D.xls | 164 | 1.642787 | 319.4776
3PBV 01_24_H_3k A 2026_134_D | 3k | 11 | Probe 2 | 3PBV 01_24_H_3k A 2026_134_D.xls | 165 | 1.652913 | 321.2199
3PBV 01_24_H_3k A 2026_134_D | 3k | 11 | Probe 2 | 3PBV 01_24_H_3k A 2026_134_D.xls | 166 | 1.663049 | 322.9627
3PBV 01_24_H_3k A 2026_134_D | 3k | 11 | Probe 2 | 3PBV 01_24_H_3k A 2026_134_D.xls | 167 | 1.673186 | 324.7083
3PBV 01_24_H_3k A 2026_134_D | 3k | 11 | Probe 2 | 3PBV 01_24_H_3k A 2026_134_D.xls | 168 | 1.683343 | 326.445
3PBV 01_24_H_3k A 2026_134_D | 3k | 11 | Probe 2 | 3PBV 01_24_H_3k A 2026_134_D.xls | 169 | 1.693405 | 327.0183
3PBV 01_24_H_3k A 2026_134_D | 3k | 11 | Probe 2 | 3PBV 01_24_H_3k A 2026_134_D.xls | 170 | 1.703445 | 325.6332
3PBV 01_24_H_3k A 2026_134_D | 3k | 11 | Probe 2 | 3PBV 01_24_H_3k A 2026_134_D.xls | 171 | 1.713581 | 326.9376
3PBV 01_24_H_3k A 2026_134_D | 3k | 11 | Probe 2 | 3PBV 01_24_H_3k A 2026_134_D.xls | 172 | 1.723674 | 328.3483
3PBV 01_24_H_3k A 2026_134_D | 3k | 11 | Probe 2 | 3PBV 01_24_H_3k A 2026_134_D.xls | 173 | 1.733725 | 321.662
3PBV 01_24_H_3k A 2026_134_D | 3k | 11 | Probe 2 | 3PBV 01_24_H_3k A 2026_134_D.xls | 174 | 1.743743 | 321.6052
3PBV 01_24_H_3k A 2026_134_D | 3k | 11 | Probe 2 | 3PBV 01_24_H_3k A 2026_134_D.xls | 175 | 1.753891 | 322.1743
3PBV 01_24_H_3k A 2026_134_D | 3k | 11 | Probe 2 | 3PBV 01_24_H_3k A 2026_134_D.xls | 176 | 1.763919 | 323.2081
3PBV 01_24_H_3k A 2026_134_D | 3k | 11 | Probe 2 | 3PBV 01_24_H_3k A 2026_134_D.xls | 177 | 1.774002 | 316.0091
3PBV 01_24_H_3k A 2026_134_D | 3k | 11 | Probe 2 | 3PBV 01_24_H_3k A 2026_134_D.xls | 178 | 1.784116 | 316.1475
3PBV 01_24_H_3k A 2026_134_D | 3k | 11 | Probe 2 | 3PBV 01_24_H_3k A 2026_134_D.xls | 179 | 1.794232 | 315.1666
3PBV 01_24_H_3k A 2026_134_D | 3k | 11 | Probe 2 | 3PBV 01_24_H_3k A 2026_134_D.xls | 180 | 1.804293 | 315.1474
3PBV 01_24_H_3k A 2026_134_D | 3k | 11 | Probe 2 | 3PBV 01_24_H_3k A 2026_134_D.xls | 181 | 1.814397 | 315.4554
3PBV 01_24_H_3k A 2026_134_D | 3k | 11 | Probe 2 | 3PBV 01_24_H_3k A 2026_134_D.xls | 182 | 1.824544 | 311.4635
3PBV 01_24_H_3k A 2026_134_D | 3k | 11 | Probe 2 | 3PBV 01_24_H_3k A 2026_134_D.xls | 183 | 1.834627 | 306.1873
3PBV 01_24_H_3k A 2026_134_D | 3k | 11 | Probe 2 | 3PBV 01_24_H_3k A 2026_134_D.xls | 184 | 1.844795 | 303.5041
3PBV 01_24_H_3k A 2026_134_D | 3k | 11 | Probe 2 | 3PBV 01_24_H_3k A 2026_134_D.xls | 185 | 1.85491 | 297.4376
3PBV 01_24_H_3k A 2026_134_D | 3k | 11 | Probe 2 | 3PBV 01_24_H_3k A 2026_134_D.xls | 186 | 1.865003 | 291.1853
3PBV 01_24_H_3k A 2026_134_D | 3k | 11 | Probe 2 | 3PBV 01_24_H_3k A 2026_134_D.xls | 187 | 1.875097 | 287.3094
3PBV 01_24_H_3k A 2026_134_D | 3k | 11 | Probe 2 | 3PBV 01_24_H_3k A 2026_134_D.xls | 188 | 1.88518 | 283.1477
3PBV 01_24_H_3k A 2026_134_D | 3k | 11 | Probe 2 | 3PBV 01_24_H_3k A 2026_134_D.xls | 189 | 1.895219 | 277.7427
3PBV 01_24_H_3k A 2026_134_D | 3k | 11 | Probe 2 | 3PBV 01_24_H_3k A 2026_134_D.xls | 190 | 1.905237 | 268.5937
3PBV 01_24_H_3k A 2026_134_D | 3k | 11 | Probe 2 | 3PBV 01_24_H_3k A 2026_134_D.xls | 191 | 1.915406 | 261.6861
3PBV 01_24_H_3k A 2026_134_D | 3k | 11 | Probe 2 | 3PBV 01_24_H_3k A 2026_134_D.xls | 192 | 1.925564 | 254.9329
3PBV 01_24_H_3k A 2026_134_D | 3k | 11 | Probe 2 | 3PBV 01_24_H_3k A 2026_134_D.xls | 193 | 1.935679 | 248.9698
3PBV 01_24_H_3k A 2026_134_D | 3k | 11 | Probe 2 | 3PBV 01_24_H_3k A 2026_134_D.xls | 194 | 1.945805 | 243.2434
3PBV 01_24_H_3k A 2026_134_D | 3k | 11 | Probe 2 | 3PBV 01_24_H_3k A 2026_134_D.xls | 195 | 1.95593 | 239.5126
3PBV 01_24_H_3k A 2026_134_D | 3k | 11 | Probe 2 | 3PBV 01_24_H_3k A 2026_134_D.xls | 196 | 1.96598 | 237.0543
3PBV 01_24_H_3k A 2026_134_D | 3k | 11 | Probe 2 | 3PBV 01_24_H_3k A 2026_134_D.xls | 197 | 1.976063 | 235.3239
3PBV 01_24_H_3k A 2026_134_D | 3k | 11 | Probe 2 | 3PBV 01_24_H_3k A 2026_134_D.xls | 198 | 1.986178 | 233.5877
3PBV 01_24_H_3k A 2026_134_D | 3k | 11 | Probe 2 | 3PBV 01_24_H_3k A 2026_134_D.xls | 199 | 1.996261 | 231.941
3PBV 01_24_H_3k A 2026_134_D | 3k | 11 | Probe 2 | 3PBV 01_24_H_3k A 2026_134_D.xls | 200 | 1.997893 | 229.7972
3PBV 01_24_H_3k A 2026_134_D | 3k | 12 | Probe 3 | 3PBV 01_24_H_3k A 2026_134_D.xls | 1 | 0 | 8.333251
3PBV 01_24_H_3k A 2026_134_D | 3k | 12 | Probe 3 | 3PBV 01_24_H_3k A 2026_134_D.xls | 2 | 0.01016808 | 9.633852
3PBV 01_24_H_3k A 2026_134_D | 3k | 12 | Probe 3 | 3PBV 01_24_H_3k A 2026_134_D.xls | 3 | 0.02022934 | 11.38876
3PBV 01_24_H_3k A 2026_134_D | 3k | 12 | Probe 3 | 3PBV 01_24_H_3k A 2026_134_D.xls | 4 | 0.03030109 | 13.19931
3PBV 01_24_H_3k A 2026_134_D | 3k | 12 | Probe 3 | 3PBV 01_24_H_3k A 2026_134_D.xls | 5 | 0.04040527 | 14.92755
3PBV 01_24_H_3k A 2026_134_D | 3k | 12 | Probe 3 | 3PBV 01_24_H_3k A 2026_134_D.xls | 6 | 0.05043411 | 16.65779
3PBV 01_24_H_3k A 2026_134_D | 3k | 12 | Probe 3 | 3PBV 01_24_H_3k A 2026_134_D.xls | 7 | 0.06051689 | 18.43927
3PBV 01_24_H_3k A 2026_134_D | 3k | 12 | Probe 3 | 3PBV 01_24_H_3k A 2026_134_D.xls | 8 | 0.07062107 | 20.20342
3PBV 01_24_H_3k A 2026_134_D | 3k | 12 | Probe 3 | 3PBV 01_24_H_3k A 2026_134_D.xls | 9 | 0.08069283 | 21.94957
3PBV 01_24_H_3k A 2026_134_D | 3k | 12 | Probe 3 | 3PBV 01_24_H_3k A 2026_134_D.xls | 10 | 0.0907436 | 23.74888
3PBV 01_24_H_3k A 2026_134_D | 3k | 12 | Probe 3 | 3PBV 01_24_H_3k A 2026_134_D.xls | 11 | 0.1008688 | 25.55947
3PBV 01_24_H_3k A 2026_134_D | 3k | 12 | Probe 3 | 3PBV 01_24_H_3k A 2026_134_D.xls | 12 | 0.1110273 | 27.37269
3PBV 01_24_H_3k A 2026_134_D | 3k | 12 | Probe 3 | 3PBV 01_24_H_3k A 2026_134_D.xls | 13 | 0.1210771 | 29.19171
3PBV 01_24_H_3k A 2026_134_D | 3k | 12 | Probe 3 | 3PBV 01_24_H_3k A 2026_134_D.xls | 14 | 0.131085 | 30.92224
3PBV 01_24_H_3k A 2026_134_D | 3k | 12 | Probe 3 | 3PBV 01_24_H_3k A 2026_134_D.xls | 15 | 0.1412425 | 32.76396
3PBV 01_24_H_3k A 2026_134_D | 3k | 12 | Probe 3 | 3PBV 01_24_H_3k A 2026_134_D.xls | 16 | 0.1513257 | 34.54106
3PBV 01_24_H_3k A 2026_134_D | 3k | 12 | Probe 3 | 3PBV 01_24_H_3k A 2026_134_D.xls | 17 | 0.1614728 | 36.39496
3PBV 01_24_H_3k A 2026_134_D | 3k | 12 | Probe 3 | 3PBV 01_24_H_3k A 2026_134_D.xls | 18 | 0.1715341 | 38.37222
3PBV 01_24_H_3k A 2026_134_D | 3k | 12 | Probe 3 | 3PBV 01_24_H_3k A 2026_134_D.xls | 19 | 0.1815734 | 40.13228
3PBV 01_24_H_3k A 2026_134_D | 3k | 12 | Probe 3 | 3PBV 01_24_H_3k A 2026_134_D.xls | 20 | 0.1915918 | 42.0058
3PBV 01_24_H_3k A 2026_134_D | 3k | 12 | Probe 3 | 3PBV 01_24_H_3k A 2026_134_D.xls | 21 | 0.2017169 | 43.87713
3PBV 01_24_H_3k A 2026_134_D | 3k | 12 | Probe 3 | 3PBV 01_24_H_3k A 2026_134_D.xls | 22 | 0.2117353 | 45.71654
3PBV 01_24_H_3k A 2026_134_D | 3k | 12 | Probe 3 | 3PBV 01_24_H_3k A 2026_134_D.xls | 23 | 0.2218185 | 47.54033
3PBV 01_24_H_3k A 2026_134_D | 3k | 12 | Probe 3 | 3PBV 01_24_H_3k A 2026_134_D.xls | 24 | 0.2319542 | 49.40058
3PBV 01_24_H_3k A 2026_134_D | 3k | 12 | Probe 3 | 3PBV 01_24_H_3k A 2026_134_D.xls | 25 | 0.2420803 | 51.29734
3PBV 01_24_H_3k A 2026_134_D | 3k | 12 | Probe 3 | 3PBV 01_24_H_3k A 2026_134_D.xls | 26 | 0.2520882 | 53.07302
3PBV 01_24_H_3k A 2026_134_D | 3k | 12 | Probe 3 | 3PBV 01_24_H_3k A 2026_134_D.xls | 27 | 0.2622238 | 54.8368
3PBV 01_24_H_3k A 2026_134_D | 3k | 12 | Probe 3 | 3PBV 01_24_H_3k A 2026_134_D.xls | 28 | 0.272307 | 56.70822
3PBV 01_24_H_3k A 2026_134_D | 3k | 12 | Probe 3 | 3PBV 01_24_H_3k A 2026_134_D.xls | 29 | 0.2823998 | 58.49371
3PBV 01_24_H_3k A 2026_134_D | 3k | 12 | Probe 3 | 3PBV 01_24_H_3k A 2026_134_D.xls | 30 | 0.2924296 | 60.29788
3PBV 01_24_H_3k A 2026_134_D | 3k | 12 | Probe 3 | 3PBV 01_24_H_3k A 2026_134_D.xls | 31 | 0.2992264 | 61.50805
3PBV 01_24_H_3k A 2026_134_D | 3k | 12 | Probe 3 | 3PBV 01_24_H_3k A 2026_134_D.xls | 32 | 0.3092769 | 63.39194
3PBV 01_24_H_3k A 2026_134_D | 3k | 12 | Probe 3 | 3PBV 01_24_H_3k A 2026_134_D.xls | 33 | 0.3194126 | 65.22278
3PBV 01_24_H_3k A 2026_134_D | 3k | 12 | Probe 3 | 3PBV 01_24_H_3k A 2026_134_D.xls | 34 | 0.3295711 | 67.06086
3PBV 01_24_H_3k A 2026_134_D | 3k | 12 | Probe 3 | 3PBV 01_24_H_3k A 2026_134_D.xls | 35 | 0.3396209 | 68.92066
3PBV 01_24_H_3k A 2026_134_D | 3k | 12 | Probe 3 | 3PBV 01_24_H_3k A 2026_134_D.xls | 36 | 0.3497366 | 70.88697
3PBV 01_24_H_3k A 2026_134_D | 3k | 12 | Probe 3 | 3PBV 01_24_H_3k A 2026_134_D.xls | 37 | 0.3598512 | 72.71485
3PBV 01_24_H_3k A 2026_134_D | 3k | 12 | Probe 3 | 3PBV 01_24_H_3k A 2026_134_D.xls | 38 | 0.3699554 | 74.58971
3PBV 01_24_H_3k A 2026_134_D | 3k | 12 | Probe 3 | 3PBV 01_24_H_3k A 2026_134_D.xls | 39 | 0.3801025 | 76.52
3PBV 01_24_H_3k A 2026_134_D | 3k | 12 | Probe 3 | 3PBV 01_24_H_3k A 2026_134_D.xls | 40 | 0.3902167 | 78.34437
3PBV 01_24_H_3k A 2026_134_D | 3k | 12 | Probe 3 | 3PBV 01_24_H_3k A 2026_134_D.xls | 41 | 0.4003318 | 80.21066
3PBV 01_24_H_3k A 2026_134_D | 3k | 12 | Probe 3 | 3PBV 01_24_H_3k A 2026_134_D.xls | 42 | 0.4104789 | 82.10437
3PBV 01_24_H_3k A 2026_134_D | 3k | 12 | Probe 3 | 3PBV 01_24_H_3k A 2026_134_D.xls | 43 | 0.4205831 | 83.91682
3PBV 01_24_H_3k A 2026_134_D | 3k | 12 | Probe 3 | 3PBV 01_24_H_3k A 2026_134_D.xls | 44 | 0.430591 | 85.74462
3PBV 01_24_H_3k A 2026_134_D | 3k | 12 | Probe 3 | 3PBV 01_24_H_3k A 2026_134_D.xls | 45 | 0.4407276 | 87.58327
3PBV 01_24_H_3k A 2026_134_D | 3k | 12 | Probe 3 | 3PBV 01_24_H_3k A 2026_134_D.xls | 46 | 0.4508308 | 89.45126
3PBV 01_24_H_3k A 2026_134_D | 3k | 12 | Probe 3 | 3PBV 01_24_H_3k A 2026_134_D.xls | 47 | 0.4608816 | 91.29077
3PBV 01_24_H_3k A 2026_134_D | 3k | 12 | Probe 3 | 3PBV 01_24_H_3k A 2026_134_D.xls | 48 | 0.4709428 | 93.14657
3PBV 01_24_H_3k A 2026_134_D | 3k | 12 | Probe 3 | 3PBV 01_24_H_3k A 2026_134_D.xls | 49 | 0.4810797 | 94.99178
3PBV 01_24_H_3k A 2026_134_D | 3k | 12 | Probe 3 | 3PBV 01_24_H_3k A 2026_134_D.xls | 50 | 0.4911086 | 96.78194
3PBV 01_24_H_3k A 2026_134_D | 3k | 12 | Probe 3 | 3PBV 01_24_H_3k A 2026_134_D.xls | 51 | 0.5011908 | 98.66003
3PBV 01_24_H_3k A 2026_134_D | 3k | 12 | Probe 3 | 3PBV 01_24_H_3k A 2026_134_D.xls | 52 | 0.511274 | 100.5455
3PBV 01_24_H_3k A 2026_134_D | 3k | 12 | Probe 3 | 3PBV 01_24_H_3k A 2026_134_D.xls | 53 | 0.5213667 | 102.4218
3PBV 01_24_H_3k A 2026_134_D | 3k | 12 | Probe 3 | 3PBV 01_24_H_3k A 2026_134_D.xls | 54 | 0.5314604 | 104.2479
3PBV 01_24_H_3k A 2026_134_D | 3k | 12 | Probe 3 | 3PBV 01_24_H_3k A 2026_134_D.xls | 55 | 0.5415751 | 106.0793
3PBV 01_24_H_3k A 2026_134_D | 3k | 12 | Probe 3 | 3PBV 01_24_H_3k A 2026_134_D.xls | 56 | 0.5517117 | 107.9753
3PBV 01_24_H_3k A 2026_134_D | 3k | 12 | Probe 3 | 3PBV 01_24_H_3k A 2026_134_D.xls | 57 | 0.5617625 | 109.8014
3PBV 01_24_H_3k A 2026_134_D | 3k | 12 | Probe 3 | 3PBV 01_24_H_3k A 2026_134_D.xls | 58 | 0.5718123 | 111.659
3PBV 01_24_H_3k A 2026_134_D | 3k | 12 | Probe 3 | 3PBV 01_24_H_3k A 2026_134_D.xls | 59 | 0.5819165 | 113.4822
3PBV 01_24_H_3k A 2026_134_D | 3k | 12 | Probe 3 | 3PBV 01_24_H_3k A 2026_134_D.xls | 60 | 0.5919567 | 115.3571
3PBV 01_24_H_3k A 2026_134_D | 3k | 12 | Probe 3 | 3PBV 01_24_H_3k A 2026_134_D.xls | 61 | 0.6020924 | 117.1705
3PBV 01_24_H_3k A 2026_134_D | 3k | 12 | Probe 3 | 3PBV 01_24_H_3k A 2026_134_D.xls | 62 | 0.6121861 | 119.0504
3PBV 01_24_H_3k A 2026_134_D | 3k | 12 | Probe 3 | 3PBV 01_24_H_3k A 2026_134_D.xls | 63 | 0.6223656 | 120.9171
3PBV 01_24_H_3k A 2026_134_D | 3k | 12 | Probe 3 | 3PBV 01_24_H_3k A 2026_134_D.xls | 64 | 0.6324593 | 122.7232
3PBV 01_24_H_3k A 2026_134_D | 3k | 12 | Probe 3 | 3PBV 01_24_H_3k A 2026_134_D.xls | 65 | 0.6425415 | 124.6128
3PBV 01_24_H_3k A 2026_134_D | 3k | 12 | Probe 3 | 3PBV 01_24_H_3k A 2026_134_D.xls | 66 | 0.6525598 | 126.48
3PBV 01_24_H_3k A 2026_134_D | 3k | 12 | Probe 3 | 3PBV 01_24_H_3k A 2026_134_D.xls | 67 | 0.662685 | 128.3453
3PBV 01_24_H_3k A 2026_134_D | 3k | 12 | Probe 3 | 3PBV 01_24_H_3k A 2026_134_D.xls | 68 | 0.6728111 | 130.1582
3PBV 01_24_H_3k A 2026_134_D | 3k | 12 | Probe 3 | 3PBV 01_24_H_3k A 2026_134_D.xls | 69 | 0.6829258 | 132.0589
3PBV 01_24_H_3k A 2026_134_D | 3k | 12 | Probe 3 | 3PBV 01_24_H_3k A 2026_134_D.xls | 70 | 0.6929546 | 133.9301
3PBV 01_24_H_3k A 2026_134_D | 3k | 12 | Probe 3 | 3PBV 01_24_H_3k A 2026_134_D.xls | 71 | 0.7030702 | 135.7067
3PBV 01_24_H_3k A 2026_134_D | 3k | 12 | Probe 3 | 3PBV 01_24_H_3k A 2026_134_D.xls | 72 | 0.7131849 | 137.5723
3PBV 01_24_H_3k A 2026_134_D | 3k | 12 | Probe 3 | 3PBV 01_24_H_3k A 2026_134_D.xls | 73 | 0.7232462 | 139.4634
3PBV 01_24_H_3k A 2026_134_D | 3k | 12 | Probe 3 | 3PBV 01_24_H_3k A 2026_134_D.xls | 74 | 0.7332748 | 141.2838
3PBV 01_24_H_3k A 2026_134_D | 3k | 12 | Probe 3 | 3PBV 01_24_H_3k A 2026_134_D.xls | 75 | 0.7433465 | 143.0929
3PBV 01_24_H_3k A 2026_134_D | 3k | 12 | Probe 3 | 3PBV 01_24_H_3k A 2026_134_D.xls | 76 | 0.7534078 | 144.8866
3PBV 01_24_H_3k A 2026_134_D | 3k | 12 | Probe 3 | 3PBV 01_24_H_3k A 2026_134_D.xls | 77 | 0.7634585 | 146.7472
3PBV 01_24_H_3k A 2026_134_D | 3k | 12 | Probe 3 | 3PBV 01_24_H_3k A 2026_134_D.xls | 78 | 0.7735837 | 148.5537
3PBV 01_24_H_3k A 2026_134_D | 3k | 12 | Probe 3 | 3PBV 01_24_H_3k A 2026_134_D.xls | 79 | 0.7837308 | 150.4463
3PBV 01_24_H_3k A 2026_134_D | 3k | 12 | Probe 3 | 3PBV 01_24_H_3k A 2026_134_D.xls | 80 | 0.7937816 | 152.2539
3PBV 01_24_H_3k A 2026_134_D | 3k | 12 | Probe 3 | 3PBV 01_24_H_3k A 2026_134_D.xls | 81 | 0.8038858 | 154.0945
3PBV 01_24_H_3k A 2026_134_D | 3k | 12 | Probe 3 | 3PBV 01_24_H_3k A 2026_134_D.xls | 82 | 0.8140327 | 156.0041
3PBV 01_24_H_3k A 2026_134_D | 3k | 12 | Probe 3 | 3PBV 01_24_H_3k A 2026_134_D.xls | 83 | 0.8241474 | 157.8114
3PBV 01_24_H_3k A 2026_134_D | 3k | 12 | Probe 3 | 3PBV 01_24_H_3k A 2026_134_D.xls | 84 | 0.8342945 | 159.657
3PBV 01_24_H_3k A 2026_134_D | 3k | 12 | Probe 3 | 3PBV 01_24_H_3k A 2026_134_D.xls | 85 | 0.8444101 | 161.4826
3PBV 01_24_H_3k A 2026_134_D | 3k | 12 | Probe 3 | 3PBV 01_24_H_3k A 2026_134_D.xls | 86 | 0.8544924 | 163.3412
3PBV 01_24_H_3k A 2026_134_D | 3k | 12 | Probe 3 | 3PBV 01_24_H_3k A 2026_134_D.xls | 87 | 0.8645861 | 165.2306
3PBV 01_24_H_3k A 2026_134_D | 3k | 12 | Probe 3 | 3PBV 01_24_H_3k A 2026_134_D.xls | 88 | 0.8746683 | 167.0612
3PBV 01_24_H_3k A 2026_134_D | 3k | 12 | Probe 3 | 3PBV 01_24_H_3k A 2026_134_D.xls | 89 | 0.8847191 | 168.9094
3PBV 01_24_H_3k A 2026_134_D | 3k | 12 | Probe 3 | 3PBV 01_24_H_3k A 2026_134_D.xls | 90 | 0.8947371 | 170.7248
3PBV 01_24_H_3k A 2026_134_D | 3k | 12 | Probe 3 | 3PBV 01_24_H_3k A 2026_134_D.xls | 91 | 0.9048518 | 172.556
3PBV 01_24_H_3k A 2026_134_D | 3k | 12 | Probe 3 | 3PBV 01_24_H_3k A 2026_134_D.xls | 92 | 0.9149131 | 174.4134
3PBV 01_24_H_3k A 2026_134_D | 3k | 12 | Probe 3 | 3PBV 01_24_H_3k A 2026_134_D.xls | 93 | 0.9249743 | 176.2726
3PBV 01_24_H_3k A 2026_134_D | 3k | 12 | Probe 3 | 3PBV 01_24_H_3k A 2026_134_D.xls | 94 | 0.9351109 | 178.1038
3PBV 01_24_H_3k A 2026_134_D | 3k | 12 | Probe 3 | 3PBV 01_24_H_3k A 2026_134_D.xls | 95 | 0.945279 | 179.921
3PBV 01_24_H_3k A 2026_134_D | 3k | 12 | Probe 3 | 3PBV 01_24_H_3k A 2026_134_D.xls | 96 | 0.9553193 | 181.7342
3PBV 01_24_H_3k A 2026_134_D | 3k | 12 | Probe 3 | 3PBV 01_24_H_3k A 2026_134_D.xls | 97 | 0.965412 | 183.5508
3PBV 01_24_H_3k A 2026_134_D | 3k | 12 | Probe 3 | 3PBV 01_24_H_3k A 2026_134_D.xls | 98 | 0.9755167 | 185.3583
3PBV 01_24_H_3k A 2026_134_D | 3k | 12 | Probe 3 | 3PBV 01_24_H_3k A 2026_134_D.xls | 99 | 0.9856209 | 187.1493
3PBV 01_24_H_3k A 2026_134_D | 3k | 12 | Probe 3 | 3PBV 01_24_H_3k A 2026_134_D.xls | 100 | 0.995746 | 188.9394
3PBV 01_24_H_3k A 2026_134_D | 3k | 12 | Probe 3 | 3PBV 01_24_H_3k A 2026_134_D.xls | 101 | 1.005862 | 190.8479
3PBV 01_24_H_3k A 2026_134_D | 3k | 12 | Probe 3 | 3PBV 01_24_H_3k A 2026_134_D.xls | 102 | 1.015966 | 192.5995
3PBV 01_24_H_3k A 2026_134_D | 3k | 12 | Probe 3 | 3PBV 01_24_H_3k A 2026_134_D.xls | 103 | 1.026101 | 194.474
3PBV 01_24_H_3k A 2026_134_D | 3k | 12 | Probe 3 | 3PBV 01_24_H_3k A 2026_134_D.xls | 104 | 1.036217 | 196.3164
3PBV 01_24_H_3k A 2026_134_D | 3k | 12 | Probe 3 | 3PBV 01_24_H_3k A 2026_134_D.xls | 105 | 1.046234 | 198.1308
3PBV 01_24_H_3k A 2026_134_D | 3k | 12 | Probe 3 | 3PBV 01_24_H_3k A 2026_134_D.xls | 106 | 1.056253 | 199.9296
3PBV 01_24_H_3k A 2026_134_D | 3k | 12 | Probe 3 | 3PBV 01_24_H_3k A 2026_134_D.xls | 107 | 1.066347 | 201.8543
3PBV 01_24_H_3k A 2026_134_D | 3k | 12 | Probe 3 | 3PBV 01_24_H_3k A 2026_134_D.xls | 108 | 1.076429 | 203.6474
3PBV 01_24_H_3k A 2026_134_D | 3k | 12 | Probe 3 | 3PBV 01_24_H_3k A 2026_134_D.xls | 109 | 1.08648 | 205.5582
3PBV 01_24_H_3k A 2026_134_D | 3k | 12 | Probe 3 | 3PBV 01_24_H_3k A 2026_134_D.xls | 110 | 1.096584 | 207.3759
3PBV 01_24_H_3k A 2026_134_D | 3k | 12 | Probe 3 | 3PBV 01_24_H_3k A 2026_134_D.xls | 111 | 1.106602 | 209.1974
3PBV 01_24_H_3k A 2026_134_D | 3k | 12 | Probe 3 | 3PBV 01_24_H_3k A 2026_134_D.xls | 112 | 1.116696 | 210.9974
3PBV 01_24_H_3k A 2026_134_D | 3k | 12 | Probe 3 | 3PBV 01_24_H_3k A 2026_134_D.xls | 113 | 1.126789 | 212.9102
3PBV 01_24_H_3k A 2026_134_D | 3k | 12 | Probe 3 | 3PBV 01_24_H_3k A 2026_134_D.xls | 114 | 1.136861 | 214.7725
3PBV 01_24_H_3k A 2026_134_D | 3k | 12 | Probe 3 | 3PBV 01_24_H_3k A 2026_134_D.xls | 115 | 1.146901 | 216.5723
3PBV 01_24_H_3k A 2026_134_D | 3k | 12 | Probe 3 | 3PBV 01_24_H_3k A 2026_134_D.xls | 116 | 1.157037 | 218.4063
3PBV 01_24_H_3k A 2026_134_D | 3k | 12 | Probe 3 | 3PBV 01_24_H_3k A 2026_134_D.xls | 117 | 1.167173 | 220.2928
3PBV 01_24_H_3k A 2026_134_D | 3k | 12 | Probe 3 | 3PBV 01_24_H_3k A 2026_134_D.xls | 118 | 1.177234 | 222.1505
3PBV 01_24_H_3k A 2026_134_D | 3k | 12 | Probe 3 | 3PBV 01_24_H_3k A 2026_134_D.xls | 119 | 1.187253 | 223.8982
3PBV 01_24_H_3k A 2026_134_D | 3k | 12 | Probe 3 | 3PBV 01_24_H_3k A 2026_134_D.xls | 120 | 1.197411 | 225.7329
3PBV 01_24_H_3k A 2026_134_D | 3k | 12 | Probe 3 | 3PBV 01_24_H_3k A 2026_134_D.xls | 121 | 1.207472 | 227.5546
3PBV 01_24_H_3k A 2026_134_D | 3k | 12 | Probe 3 | 3PBV 01_24_H_3k A 2026_134_D.xls | 122 | 1.217629 | 229.3606
3PBV 01_24_H_3k A 2026_134_D | 3k | 12 | Probe 3 | 3PBV 01_24_H_3k A 2026_134_D.xls | 123 | 1.227723 | 231.1493
3PBV 01_24_H_3k A 2026_134_D | 3k | 12 | Probe 3 | 3PBV 01_24_H_3k A 2026_134_D.xls | 124 | 1.237892 | 232.964
3PBV 01_24_H_3k A 2026_134_D | 3k | 12 | Probe 3 | 3PBV 01_24_H_3k A 2026_134_D.xls | 125 | 1.247931 | 234.7688
3PBV 01_24_H_3k A 2026_134_D | 3k | 12 | Probe 3 | 3PBV 01_24_H_3k A 2026_134_D.xls | 126 | 1.258068 | 236.5514
3PBV 01_24_H_3k A 2026_134_D | 3k | 12 | Probe 3 | 3PBV 01_24_H_3k A 2026_134_D.xls | 127 | 1.268215 | 238.3958
3PBV 01_24_H_3k A 2026_134_D | 3k | 12 | Probe 3 | 3PBV 01_24_H_3k A 2026_134_D.xls | 128 | 1.278329 | 240.216
3PBV 01_24_H_3k A 2026_134_D | 3k | 12 | Probe 3 | 3PBV 01_24_H_3k A 2026_134_D.xls | 129 | 1.288444 | 242.0204
3PBV 01_24_H_3k A 2026_134_D | 3k | 12 | Probe 3 | 3PBV 01_24_H_3k A 2026_134_D.xls | 130 | 1.29857 | 243.809
3PBV 01_24_H_3k A 2026_134_D | 3k | 12 | Probe 3 | 3PBV 01_24_H_3k A 2026_134_D.xls | 131 | 1.308738 | 245.6442
3PBV 01_24_H_3k A 2026_134_D | 3k | 12 | Probe 3 | 3PBV 01_24_H_3k A 2026_134_D.xls | 132 | 1.318907 | 247.4674
3PBV 01_24_H_3k A 2026_134_D | 3k | 12 | Probe 3 | 3PBV 01_24_H_3k A 2026_134_D.xls | 133 | 1.329 | 249.184
3PBV 01_24_H_3k A 2026_134_D | 3k | 12 | Probe 3 | 3PBV 01_24_H_3k A 2026_134_D.xls | 134 | 1.339094 | 251.047
3PBV 01_24_H_3k A 2026_134_D | 3k | 12 | Probe 3 | 3PBV 01_24_H_3k A 2026_134_D.xls | 135 | 1.349102 | 252.8947
3PBV 01_24_H_3k A 2026_134_D | 3k | 12 | Probe 3 | 3PBV 01_24_H_3k A 2026_134_D.xls | 136 | 1.359249 | 254.6536
3PBV 01_24_H_3k A 2026_134_D | 3k | 12 | Probe 3 | 3PBV 01_24_H_3k A 2026_134_D.xls | 137 | 1.369278 | 256.3751
3PBV 01_24_H_3k A 2026_134_D | 3k | 12 | Probe 3 | 3PBV 01_24_H_3k A 2026_134_D.xls | 138 | 1.379328 | 258.1323
3PBV 01_24_H_3k A 2026_134_D | 3k | 12 | Probe 3 | 3PBV 01_24_H_3k A 2026_134_D.xls | 139 | 1.389443 | 259.8699
3PBV 01_24_H_3k A 2026_134_D | 3k | 12 | Probe 3 | 3PBV 01_24_H_3k A 2026_134_D.xls | 140 | 1.399547 | 261.2452
3PBV 01_24_H_3k A 2026_134_D | 3k | 12 | Probe 3 | 3PBV 01_24_H_3k A 2026_134_D.xls | 141 | 1.409608 | 262.9628
3PBV 01_24_H_3k A 2026_134_D | 3k | 12 | Probe 3 | 3PBV 01_24_H_3k A 2026_134_D.xls | 142 | 1.419702 | 264.7436
3PBV 01_24_H_3k A 2026_134_D | 3k | 12 | Probe 3 | 3PBV 01_24_H_3k A 2026_134_D.xls | 143 | 1.429859 | 266.5209
3PBV 01_24_H_3k A 2026_134_D | 3k | 12 | Probe 3 | 3PBV 01_24_H_3k A 2026_134_D.xls | 144 | 1.439931 | 268.2605
3PBV 01_24_H_3k A 2026_134_D | 3k | 12 | Probe 3 | 3PBV 01_24_H_3k A 2026_134_D.xls | 145 | 1.450078 | 270.0194
3PBV 01_24_H_3k A 2026_134_D | 3k | 12 | Probe 3 | 3PBV 01_24_H_3k A 2026_134_D.xls | 146 | 1.460237 | 271.83
3PBV 01_24_H_3k A 2026_134_D | 3k | 12 | Probe 3 | 3PBV 01_24_H_3k A 2026_134_D.xls | 147 | 1.470319 | 273.579
3PBV 01_24_H_3k A 2026_134_D | 3k | 12 | Probe 3 | 3PBV 01_24_H_3k A 2026_134_D.xls | 148 | 1.480477 | 275.3515
3PBV 01_24_H_3k A 2026_134_D | 3k | 12 | Probe 3 | 3PBV 01_24_H_3k A 2026_134_D.xls | 149 | 1.490549 | 277.105
3PBV 01_24_H_3k A 2026_134_D | 3k | 12 | Probe 3 | 3PBV 01_24_H_3k A 2026_134_D.xls | 150 | 1.500578 | 278.9178
3PBV 01_24_H_3k A 2026_134_D | 3k | 12 | Probe 3 | 3PBV 01_24_H_3k A 2026_134_D.xls | 151 | 1.510596 | 280.5972
3PBV 01_24_H_3k A 2026_134_D | 3k | 12 | Probe 3 | 3PBV 01_24_H_3k A 2026_134_D.xls | 152 | 1.5207 | 282.3906
3PBV 01_24_H_3k A 2026_134_D | 3k | 12 | Probe 3 | 3PBV 01_24_H_3k A 2026_134_D.xls | 153 | 1.530729 | 284.2311
3PBV 01_24_H_3k A 2026_134_D | 3k | 12 | Probe 3 | 3PBV 01_24_H_3k A 2026_134_D.xls | 154 | 1.540833 | 285.9576
3PBV 01_24_H_3k A 2026_134_D | 3k | 12 | Probe 3 | 3PBV 01_24_H_3k A 2026_134_D.xls | 155 | 1.550927 | 287.6881
3PBV 01_24_H_3k A 2026_134_D | 3k | 12 | Probe 3 | 3PBV 01_24_H_3k A 2026_134_D.xls | 156 | 1.560934 | 289.4793
3PBV 01_24_H_3k A 2026_134_D | 3k | 12 | Probe 3 | 3PBV 01_24_H_3k A 2026_134_D.xls | 157 | 1.570974 | 291.3032
3PBV 01_24_H_3k A 2026_134_D | 3k | 12 | Probe 3 | 3PBV 01_24_H_3k A 2026_134_D.xls | 158 | 1.581046 | 293.0168
3PBV 01_24_H_3k A 2026_134_D | 3k | 12 | Probe 3 | 3PBV 01_24_H_3k A 2026_134_D.xls | 159 | 1.591161 | 294.7833
3PBV 01_24_H_3k A 2026_134_D | 3k | 12 | Probe 3 | 3PBV 01_24_H_3k A 2026_134_D.xls | 160 | 1.601243 | 296.501
3PBV 01_24_H_3k A 2026_134_D | 3k | 12 | Probe 3 | 3PBV 01_24_H_3k A 2026_134_D.xls | 161 | 1.611412 | 298.2373
3PBV 01_24_H_3k A 2026_134_D | 3k | 12 | Probe 3 | 3PBV 01_24_H_3k A 2026_134_D.xls | 162 | 1.621537 | 299.9751
3PBV 01_24_H_3k A 2026_134_D | 3k | 12 | Probe 3 | 3PBV 01_24_H_3k A 2026_134_D.xls | 163 | 1.631653 | 301.7065
3PBV 01_24_H_3k A 2026_134_D | 3k | 12 | Probe 3 | 3PBV 01_24_H_3k A 2026_134_D.xls | 164 | 1.64166 | 303.4587
3PBV 01_24_H_3k A 2026_134_D | 3k | 12 | Probe 3 | 3PBV 01_24_H_3k A 2026_134_D.xls | 165 | 1.651754 | 305.2272
3PBV 01_24_H_3k A 2026_134_D | 3k | 12 | Probe 3 | 3PBV 01_24_H_3k A 2026_134_D.xls | 166 | 1.661772 | 306.9717
3PBV 01_24_H_3k A 2026_134_D | 3k | 12 | Probe 3 | 3PBV 01_24_H_3k A 2026_134_D.xls | 167 | 1.671779 | 308.6427
3PBV 01_24_H_3k A 2026_134_D | 3k | 12 | Probe 3 | 3PBV 01_24_H_3k A 2026_134_D.xls | 168 | 1.681851 | 310.3796
3PBV 01_24_H_3k A 2026_134_D | 3k | 12 | Probe 3 | 3PBV 01_24_H_3k A 2026_134_D.xls | 169 | 1.691902 | 312.0423
3PBV 01_24_H_3k A 2026_134_D | 3k | 12 | Probe 3 | 3PBV 01_24_H_3k A 2026_134_D.xls | 170 | 1.701952 | 313.7488
3PBV 01_24_H_3k A 2026_134_D | 3k | 12 | Probe 3 | 3PBV 01_24_H_3k A 2026_134_D.xls | 171 | 1.712077 | 315.4501
3PBV 01_24_H_3k A 2026_134_D | 3k | 12 | Probe 3 | 3PBV 01_24_H_3k A 2026_134_D.xls | 172 | 1.722096 | 317.1469
3PBV 01_24_H_3k A 2026_134_D | 3k | 12 | Probe 3 | 3PBV 01_24_H_3k A 2026_134_D.xls | 173 | 1.732146 | 318.8232
3PBV 01_24_H_3k A 2026_134_D | 3k | 12 | Probe 3 | 3PBV 01_24_H_3k A 2026_134_D.xls | 174 | 1.74224 | 320.5195
3PBV 01_24_H_3k A 2026_134_D | 3k | 12 | Probe 3 | 3PBV 01_24_H_3k A 2026_134_D.xls | 175 | 1.752333 | 322.2751
3PBV 01_24_H_3k A 2026_134_D | 3k | 12 | Probe 3 | 3PBV 01_24_H_3k A 2026_134_D.xls | 176 | 1.762406 | 323.9276
3PBV 01_24_H_3k A 2026_134_D | 3k | 12 | Probe 3 | 3PBV 01_24_H_3k A 2026_134_D.xls | 177 | 1.772531 | 325.5782
3PBV 01_24_H_3k A 2026_134_D | 3k | 12 | Probe 3 | 3PBV 01_24_H_3k A 2026_134_D.xls | 178 | 1.782688 | 327.2741
3PBV 01_24_H_3k A 2026_134_D | 3k | 12 | Probe 3 | 3PBV 01_24_H_3k A 2026_134_D.xls | 179 | 1.792814 | 326.8499
3PBV 01_24_H_3k A 2026_134_D | 3k | 12 | Probe 3 | 3PBV 01_24_H_3k A 2026_134_D.xls | 180 | 1.802994 | 326.5434
3PBV 01_24_H_3k A 2026_134_D | 3k | 12 | Probe 3 | 3PBV 01_24_H_3k A 2026_134_D.xls | 181 | 1.813098 | 327.9938
3PBV 01_24_H_3k A 2026_134_D | 3k | 12 | Probe 3 | 3PBV 01_24_H_3k A 2026_134_D.xls | 182 | 1.823159 | 329.5845
3PBV 01_24_H_3k A 2026_134_D | 3k | 12 | Probe 3 | 3PBV 01_24_H_3k A 2026_134_D.xls | 183 | 1.833295 | 331.1379
3PBV 01_24_H_3k A 2026_134_D | 3k | 12 | Probe 3 | 3PBV 01_24_H_3k A 2026_134_D.xls | 184 | 1.843367 | 332.7234
3PBV 01_24_H_3k A 2026_134_D | 3k | 12 | Probe 3 | 3PBV 01_24_H_3k A 2026_134_D.xls | 185 | 1.853385 | 332.3884
3PBV 01_24_H_3k A 2026_134_D | 3k | 12 | Probe 3 | 3PBV 01_24_H_3k A 2026_134_D.xls | 186 | 1.863425 | 333.2584
3PBV 01_24_H_3k A 2026_134_D | 3k | 12 | Probe 3 | 3PBV 01_24_H_3k A 2026_134_D.xls | 187 | 1.873518 | 334.6471
3PBV 01_24_H_3k A 2026_134_D | 3k | 12 | Probe 3 | 3PBV 01_24_H_3k A 2026_134_D.xls | 188 | 1.883687 | 336.1242
3PBV 01_24_H_3k A 2026_134_D | 3k | 12 | Probe 3 | 3PBV 01_24_H_3k A 2026_134_D.xls | 189 | 1.893824 | 337.5709
3PBV 01_24_H_3k A 2026_134_D | 3k | 12 | Probe 3 | 3PBV 01_24_H_3k A 2026_134_D.xls | 190 | 1.903959 | 339.0715
3PBV 01_24_H_3k A 2026_134_D | 3k | 12 | Probe 3 | 3PBV 01_24_H_3k A 2026_134_D.xls | 191 | 1.914053 | 340.6321
3PBV 01_24_H_3k A 2026_134_D | 3k | 12 | Probe 3 | 3PBV 01_24_H_3k A 2026_134_D.xls | 192 | 1.924114 | 342.1818
3PBV 01_24_H_3k A 2026_134_D | 3k | 12 | Probe 3 | 3PBV 01_24_H_3k A 2026_134_D.xls | 193 | 1.934261 | 341.2287
3PBV 01_24_H_3k A 2026_134_D | 3k | 12 | Probe 3 | 3PBV 01_24_H_3k A 2026_134_D.xls | 194 | 1.944344 | 342.4029
3PBV 01_24_H_3k A 2026_134_D | 3k | 12 | Probe 3 | 3PBV 01_24_H_3k A 2026_134_D.xls | 195 | 1.954448 | 340.9596
3PBV 01_24_H_3k A 2026_134_D | 3k | 12 | Probe 3 | 3PBV 01_24_H_3k A 2026_134_D.xls | 196 | 1.964456 | 341.3742
3PBV 01_24_H_3k A 2026_134_D | 3k | 12 | Probe 3 | 3PBV 01_24_H_3k A 2026_134_D.xls | 197 | 1.974549 | 340.3673
3PBV 01_24_H_3k A 2026_134_D | 3k | 12 | Probe 3 | 3PBV 01_24_H_3k A 2026_134_D.xls | 198 | 1.984643 | 340.4654
3PBV 01_24_H_3k A 2026_134_D | 3k | 12 | Probe 3 | 3PBV 01_24_H_3k A 2026_134_D.xls | 199 | 1.99466 | 340.6077
3PBV 01_24_H_3k A 2026_134_D | 3k | 12 | Probe 3 | 3PBV 01_24_H_3k A 2026_134_D.xls | 200 | 2.004733 | 338.9548
3PBV 01_24_H_3k A 2026_134_D | 3k | 12 | Probe 3 | 3PBV 01_24_H_3k A 2026_134_D.xls | 201 | 2.014869 | 322.9514
3PBV 01_24_H_3k A 2026_134_D | 3k | 12 | Probe 3 | 3PBV 01_24_H_3k A 2026_134_D.xls | 202 | 2.024877 | 314.0668
3PBV 01_21_1x1 A 2026_134_D | 1x1 | 1 | Probe 1 | 3PBV 01_21_1x1 A 2026_134_D.xls | 1 | 0 | 11.05323
3PBV 01_21_1x1 A 2026_134_D | 1x1 | 1 | Probe 1 | 3PBV 01_21_1x1 A 2026_134_D.xls | 2 | 0.01013614 | 12.3819
3PBV 01_21_1x1 A 2026_134_D | 1x1 | 1 | Probe 1 | 3PBV 01_21_1x1 A 2026_134_D.xls | 3 | 0.02022902 | 14.09143
3PBV 01_21_1x1 A 2026_134_D | 1x1 | 1 | Probe 1 | 3PBV 01_21_1x1 A 2026_134_D.xls | 4 | 0.03038756 | 15.94649
3PBV 01_21_1x1 A 2026_134_D | 1x1 | 1 | Probe 1 | 3PBV 01_21_1x1 A 2026_134_D.xls | 5 | 0.04042689 | 17.48747
3PBV 01_21_1x1 A 2026_134_D | 1x1 | 1 | Probe 1 | 3PBV 01_21_1x1 A 2026_134_D.xls | 6 | 0.05054156 | 19.24909
3PBV 01_21_1x1 A 2026_134_D | 1x1 | 1 | Probe 1 | 3PBV 01_21_1x1 A 2026_134_D.xls | 7 | 0.06068866 | 21.00618
3PBV 01_21_1x1 A 2026_134_D | 1x1 | 1 | Probe 1 | 3PBV 01_21_1x1 A 2026_134_D.xls | 8 | 0.07079284 | 22.69143
3PBV 01_21_1x1 A 2026_134_D | 1x1 | 1 | Probe 1 | 3PBV 01_21_1x1 A 2026_134_D.xls | 9 | 0.08093993 | 24.48835
3PBV 01_21_1x1 A 2026_134_D | 1x1 | 1 | Probe 1 | 3PBV 01_21_1x1 A 2026_134_D.xls | 10 | 0.0910546 | 26.18111
3PBV 01_21_1x1 A 2026_134_D | 1x1 | 1 | Probe 1 | 3PBV 01_21_1x1 A 2026_134_D.xls | 11 | 0.1011377 | 27.97283
3PBV 01_21_1x1 A 2026_134_D | 1x1 | 1 | Probe 1 | 3PBV 01_21_1x1 A 2026_134_D.xls | 12 | 0.1112523 | 29.59716
3PBV 01_21_1x1 A 2026_134_D | 1x1 | 1 | Probe 1 | 3PBV 01_21_1x1 A 2026_134_D.xls | 13 | 0.1213136 | 31.29541
3PBV 01_21_1x1 A 2026_134_D | 1x1 | 1 | Probe 1 | 3PBV 01_21_1x1 A 2026_134_D.xls | 14 | 0.1313539 | 33.08716
3PBV 01_21_1x1 A 2026_134_D | 1x1 | 1 | Probe 1 | 3PBV 01_21_1x1 A 2026_134_D.xls | 15 | 0.141522 | 34.76653
3PBV 01_21_1x1 A 2026_134_D | 1x1 | 1 | Probe 1 | 3PBV 01_21_1x1 A 2026_134_D.xls | 16 | 0.1516586 | 36.66381
3PBV 01_21_1x1 A 2026_134_D | 1x1 | 1 | Probe 1 | 3PBV 01_21_1x1 A 2026_134_D.xls | 17 | 0.1616979 | 38.39698
3PBV 01_21_1x1 A 2026_134_D | 1x1 | 1 | Probe 1 | 3PBV 01_21_1x1 A 2026_134_D.xls | 18 | 0.1717916 | 40.12723
3PBV 01_21_1x1 A 2026_134_D | 1x1 | 1 | Probe 1 | 3PBV 01_21_1x1 A 2026_134_D.xls | 19 | 0.1819167 | 42.02128
3PBV 01_21_1x1 A 2026_134_D | 1x1 | 1 | Probe 1 | 3PBV 01_21_1x1 A 2026_134_D.xls | 20 | 0.1919358 | 43.77214
3PBV 01_21_1x1 A 2026_134_D | 1x1 | 1 | Probe 1 | 3PBV 01_21_1x1 A 2026_134_D.xls | 21 | 0.2019532 | 45.58711
3PBV 01_21_1x1 A 2026_134_D | 1x1 | 1 | Probe 1 | 3PBV 01_21_1x1 A 2026_134_D.xls | 22 | 0.2120469 | 47.3226
3PBV 01_21_1x1 A 2026_134_D | 1x1 | 1 | Probe 1 | 3PBV 01_21_1x1 A 2026_134_D.xls | 23 | 0.222194 | 49.14778
3PBV 01_21_1x1 A 2026_134_D | 1x1 | 1 | Probe 1 | 3PBV 01_21_1x1 A 2026_134_D.xls | 24 | 0.2322657 | 50.96236
3PBV 01_21_1x1 A 2026_134_D | 1x1 | 1 | Probe 1 | 3PBV 01_21_1x1 A 2026_134_D.xls | 25 | 0.2424023 | 52.76252
3PBV 01_21_1x1 A 2026_134_D | 1x1 | 1 | Probe 1 | 3PBV 01_21_1x1 A 2026_134_D.xls | 26 | 0.252496 | 54.61854
3PBV 01_21_1x1 A 2026_134_D | 1x1 | 1 | Probe 1 | 3PBV 01_21_1x1 A 2026_134_D.xls | 27 | 0.2626326 | 56.40072
3PBV 01_21_1x1 A 2026_134_D | 1x1 | 1 | Probe 1 | 3PBV 01_21_1x1 A 2026_134_D.xls | 28 | 0.2727475 | 58.35737
3PBV 01_21_1x1 A 2026_134_D | 1x1 | 1 | Probe 1 | 3PBV 01_21_1x1 A 2026_134_D.xls | 29 | 0.2828726 | 60.23589
3PBV 01_21_1x1 A 2026_134_D | 1x1 | 1 | Probe 1 | 3PBV 01_21_1x1 A 2026_134_D.xls | 30 | 0.2928805 | 62.02241
3PBV 01_21_1x1 A 2026_134_D | 1x1 | 1 | Probe 1 | 3PBV 01_21_1x1 A 2026_134_D.xls | 31 | 0.3030591 | 63.80485
3PBV 01_21_1x1 A 2026_134_D | 1x1 | 1 | Probe 1 | 3PBV 01_21_1x1 A 2026_134_D.xls | 32 | 0.3131423 | 65.5386
3PBV 01_21_1x1 A 2026_134_D | 1x1 | 1 | Probe 1 | 3PBV 01_21_1x1 A 2026_134_D.xls | 33 | 0.3232035 | 67.4695
3PBV 01_21_1x1 A 2026_134_D | 1x1 | 1 | Probe 1 | 3PBV 01_21_1x1 A 2026_134_D.xls | 34 | 0.3332534 | 69.17406
3PBV 01_21_1x1 A 2026_134_D | 1x1 | 1 | Probe 1 | 3PBV 01_21_1x1 A 2026_134_D.xls | 35 | 0.3434119 | 71.07102
3PBV 01_21_1x1 A 2026_134_D | 1x1 | 1 | Probe 1 | 3PBV 01_21_1x1 A 2026_134_D.xls | 36 | 0.3534193 | 72.86281
3PBV 01_21_1x1 A 2026_134_D | 1x1 | 1 | Probe 1 | 3PBV 01_21_1x1 A 2026_134_D.xls | 37 | 0.3587447 | 73.78193
3PBV 01_21_1x1 A 2026_134_D | 1x1 | 1 | Probe 1 | 3PBV 01_21_1x1 A 2026_134_D.xls | 38 | 0.3687525 | 75.71885
3PBV 01_21_1x1 A 2026_134_D | 1x1 | 1 | Probe 1 | 3PBV 01_21_1x1 A 2026_134_D.xls | 39 | 0.3787604 | 77.48441
3PBV 01_21_1x1 A 2026_134_D | 1x1 | 1 | Probe 1 | 3PBV 01_21_1x1 A 2026_134_D.xls | 40 | 0.388896 | 79.31978
3PBV 01_21_1x1 A 2026_134_D | 1x1 | 1 | Probe 1 | 3PBV 01_21_1x1 A 2026_134_D.xls | 41 | 0.3989897 | 81.13196
3PBV 01_21_1x1 A 2026_134_D | 1x1 | 1 | Probe 1 | 3PBV 01_21_1x1 A 2026_134_D.xls | 42 | 0.4091044 | 82.91679
3PBV 01_21_1x1 A 2026_134_D | 1x1 | 1 | Probe 1 | 3PBV 01_21_1x1 A 2026_134_D.xls | 43 | 0.4192629 | 84.82474
3PBV 01_21_1x1 A 2026_134_D | 1x1 | 1 | Probe 1 | 3PBV 01_21_1x1 A 2026_134_D.xls | 44 | 0.4293557 | 86.49952
3PBV 01_21_1x1 A 2026_134_D | 1x1 | 1 | Probe 1 | 3PBV 01_21_1x1 A 2026_134_D.xls | 45 | 0.4394498 | 88.32661
3PBV 01_21_1x1 A 2026_134_D | 1x1 | 1 | Probe 1 | 3PBV 01_21_1x1 A 2026_134_D.xls | 46 | 0.4496398 | 90.16828
3PBV 01_21_1x1 A 2026_134_D | 1x1 | 1 | Probe 1 | 3PBV 01_21_1x1 A 2026_134_D.xls | 47 | 0.4597325 | 92.0664
3PBV 01_21_1x1 A 2026_134_D | 1x1 | 1 | Probe 1 | 3PBV 01_21_1x1 A 2026_134_D.xls | 48 | 0.4698586 | 93.97487
3PBV 01_21_1x1 A 2026_134_D | 1x1 | 1 | Probe 1 | 3PBV 01_21_1x1 A 2026_134_D.xls | 49 | 0.4798656 | 95.71178
3PBV 01_21_1x1 A 2026_134_D | 1x1 | 1 | Probe 1 | 3PBV 01_21_1x1 A 2026_134_D.xls | 50 | 0.4899812 | 97.53612
3PBV 01_21_1x1 A 2026_134_D | 1x1 | 1 | Probe 1 | 3PBV 01_21_1x1 A 2026_134_D.xls | 51 | 0.4999881 | 99.37624
3PBV 01_21_1x1 A 2026_134_D | 1x1 | 1 | Probe 1 | 3PBV 01_21_1x1 A 2026_134_D.xls | 52 | 0.5101027 | 101.2509
3PBV 01_21_1x1 A 2026_134_D | 1x1 | 1 | Probe 1 | 3PBV 01_21_1x1 A 2026_134_D.xls | 53 | 0.5202283 | 103.0353
3PBV 01_21_1x1 A 2026_134_D | 1x1 | 1 | Probe 1 | 3PBV 01_21_1x1 A 2026_134_D.xls | 54 | 0.5303869 | 104.8739
3PBV 01_21_1x1 A 2026_134_D | 1x1 | 1 | Probe 1 | 3PBV 01_21_1x1 A 2026_134_D.xls | 55 | 0.540512 | 106.7097
3PBV 01_21_1x1 A 2026_134_D | 1x1 | 1 | Probe 1 | 3PBV 01_21_1x1 A 2026_134_D.xls | 56 | 0.5506057 | 108.5066
3PBV 01_21_1x1 A 2026_134_D | 1x1 | 1 | Probe 1 | 3PBV 01_21_1x1 A 2026_134_D.xls | 57 | 0.5606994 | 110.4093
3PBV 01_21_1x1 A 2026_134_D | 1x1 | 1 | Probe 1 | 3PBV 01_21_1x1 A 2026_134_D.xls | 58 | 0.5707607 | 112.1513
3PBV 01_21_1x1 A 2026_134_D | 1x1 | 1 | Probe 1 | 3PBV 01_21_1x1 A 2026_134_D.xls | 59 | 0.5808648 | 114.0023
3PBV 01_21_1x1 A 2026_134_D | 1x1 | 1 | Probe 1 | 3PBV 01_21_1x1 A 2026_134_D.xls | 60 | 0.59099 | 115.7669
3PBV 01_21_1x1 A 2026_134_D | 1x1 | 1 | Probe 1 | 3PBV 01_21_1x1 A 2026_134_D.xls | 61 | 0.6010408 | 117.6955
3PBV 01_21_1x1 A 2026_134_D | 1x1 | 1 | Probe 1 | 3PBV 01_21_1x1 A 2026_134_D.xls | 62 | 0.6111021 | 119.4708
3PBV 01_21_1x1 A 2026_134_D | 1x1 | 1 | Probe 1 | 3PBV 01_21_1x1 A 2026_134_D.xls | 63 | 0.6212168 | 121.2667
3PBV 01_21_1x1 A 2026_134_D | 1x1 | 1 | Probe 1 | 3PBV 01_21_1x1 A 2026_134_D.xls | 64 | 0.6312237 | 123.0786
3PBV 01_21_1x1 A 2026_134_D | 1x1 | 1 | Probe 1 | 3PBV 01_21_1x1 A 2026_134_D.xls | 65 | 0.6412535 | 124.8667
3PBV 01_21_1x1 A 2026_134_D | 1x1 | 1 | Probe 1 | 3PBV 01_21_1x1 A 2026_134_D.xls | 66 | 0.6513681 | 126.7901
3PBV 01_21_1x1 A 2026_134_D | 1x1 | 1 | Probe 1 | 3PBV 01_21_1x1 A 2026_134_D.xls | 67 | 0.6615047 | 128.6683
3PBV 01_21_1x1 A 2026_134_D | 1x1 | 1 | Probe 1 | 3PBV 01_21_1x1 A 2026_134_D.xls | 68 | 0.6715765 | 130.4586
3PBV 01_21_1x1 A 2026_134_D | 1x1 | 1 | Probe 1 | 3PBV 01_21_1x1 A 2026_134_D.xls | 69 | 0.6817122 | 132.3011
3PBV 01_21_1x1 A 2026_134_D | 1x1 | 1 | Probe 1 | 3PBV 01_21_1x1 A 2026_134_D.xls | 70 | 0.6918593 | 134.1685
3PBV 01_21_1x1 A 2026_134_D | 1x1 | 1 | Probe 1 | 3PBV 01_21_1x1 A 2026_134_D.xls | 71 | 0.7019959 | 136.037
3PBV 01_21_1x1 A 2026_134_D | 1x1 | 1 | Probe 1 | 3PBV 01_21_1x1 A 2026_134_D.xls | 72 | 0.712122 | 137.8461
3PBV 01_21_1x1 A 2026_134_D | 1x1 | 1 | Probe 1 | 3PBV 01_21_1x1 A 2026_134_D.xls | 73 | 0.7222262 | 139.6502
3PBV 01_21_1x1 A 2026_134_D | 1x1 | 1 | Probe 1 | 3PBV 01_21_1x1 A 2026_134_D.xls | 74 | 0.7322436 | 141.5426
3PBV 01_21_1x1 A 2026_134_D | 1x1 | 1 | Probe 1 | 3PBV 01_21_1x1 A 2026_134_D.xls | 75 | 0.7423802 | 143.3747
3PBV 01_21_1x1 A 2026_134_D | 1x1 | 1 | Probe 1 | 3PBV 01_21_1x1 A 2026_134_D.xls | 76 | 0.7524844 | 145.2338
3PBV 01_21_1x1 A 2026_134_D | 1x1 | 1 | Probe 1 | 3PBV 01_21_1x1 A 2026_134_D.xls | 77 | 0.7625247 | 147.024
3PBV 01_21_1x1 A 2026_134_D | 1x1 | 1 | Probe 1 | 3PBV 01_21_1x1 A 2026_134_D.xls | 78 | 0.772553 | 148.883
3PBV 01_21_1x1 A 2026_134_D | 1x1 | 1 | Probe 1 | 3PBV 01_21_1x1 A 2026_134_D.xls | 79 | 0.7827115 | 150.6167
3PBV 01_21_1x1 A 2026_134_D | 1x1 | 1 | Probe 1 | 3PBV 01_21_1x1 A 2026_134_D.xls | 80 | 0.7927403 | 152.4861
3PBV 01_21_1x1 A 2026_134_D | 1x1 | 1 | Probe 1 | 3PBV 01_21_1x1 A 2026_134_D.xls | 81 | 0.8028226 | 154.3421
3PBV 01_21_1x1 A 2026_134_D | 1x1 | 1 | Probe 1 | 3PBV 01_21_1x1 A 2026_134_D.xls | 82 | 0.8129058 | 156.1655
3PBV 01_21_1x1 A 2026_134_D | 1x1 | 1 | Probe 1 | 3PBV 01_21_1x1 A 2026_134_D.xls | 83 | 0.82301 | 157.9547
3PBV 01_21_1x1 A 2026_134_D | 1x1 | 1 | Probe 1 | 3PBV 01_21_1x1 A 2026_134_D.xls | 84 | 0.8330817 | 159.7951
3PBV 01_21_1x1 A 2026_134_D | 1x1 | 1 | Probe 1 | 3PBV 01_21_1x1 A 2026_134_D.xls | 85 | 0.8432069 | 161.65
3PBV 01_21_1x1 A 2026_134_D | 1x1 | 1 | Probe 1 | 3PBV 01_21_1x1 A 2026_134_D.xls | 86 | 0.8533649 | 163.4646
3PBV 01_21_1x1 A 2026_134_D | 1x1 | 1 | Probe 1 | 3PBV 01_21_1x1 A 2026_134_D.xls | 87 | 0.8634262 | 165.3351
3PBV 01_21_1x1 A 2026_134_D | 1x1 | 1 | Probe 1 | 3PBV 01_21_1x1 A 2026_134_D.xls | 88 | 0.8734341 | 167.1342
3PBV 01_21_1x1 A 2026_134_D | 1x1 | 1 | Probe 1 | 3PBV 01_21_1x1 A 2026_134_D.xls | 89 | 0.8835592 | 168.9511
3PBV 01_21_1x1 A 2026_134_D | 1x1 | 1 | Probe 1 | 3PBV 01_21_1x1 A 2026_134_D.xls | 90 | 0.893631 | 170.8689
3PBV 01_21_1x1 A 2026_134_D | 1x1 | 1 | Probe 1 | 3PBV 01_21_1x1 A 2026_134_D.xls | 91 | 0.9037457 | 172.6796
3PBV 01_21_1x1 A 2026_134_D | 1x1 | 1 | Probe 1 | 3PBV 01_21_1x1 A 2026_134_D.xls | 92 | 0.9138069 | 174.4569
3PBV 01_21_1x1 A 2026_134_D | 1x1 | 1 | Probe 1 | 3PBV 01_21_1x1 A 2026_134_D.xls | 93 | 0.9238253 | 176.248
3PBV 01_21_1x1 A 2026_134_D | 1x1 | 1 | Probe 1 | 3PBV 01_21_1x1 A 2026_134_D.xls | 94 | 0.9338655 | 178.1439
3PBV 01_21_1x1 A 2026_134_D | 1x1 | 1 | Probe 1 | 3PBV 01_21_1x1 A 2026_134_D.xls | 95 | 0.9439912 | 179.8987
3PBV 01_21_1x1 A 2026_134_D | 1x1 | 1 | Probe 1 | 3PBV 01_21_1x1 A 2026_134_D.xls | 96 | 0.9540411 | 181.7031
3PBV 01_21_1x1 A 2026_134_D | 1x1 | 1 | Probe 1 | 3PBV 01_21_1x1 A 2026_134_D.xls | 97 | 0.9641243 | 183.5194
3PBV 01_21_1x1 A 2026_134_D | 1x1 | 1 | Probe 1 | 3PBV 01_21_1x1 A 2026_134_D.xls | 98 | 0.9742389 | 185.3774
3PBV 01_21_1x1 A 2026_134_D | 1x1 | 1 | Probe 1 | 3PBV 01_21_1x1 A 2026_134_D.xls | 99 | 0.984407 | 187.3049
3PBV 01_21_1x1 A 2026_134_D | 1x1 | 1 | Probe 1 | 3PBV 01_21_1x1 A 2026_134_D.xls | 100 | 0.9944683 | 189.0681
3PBV 01_21_1x1 A 2026_134_D | 1x1 | 1 | Probe 1 | 3PBV 01_21_1x1 A 2026_134_D.xls | 101 | 1.004573 | 190.8657
3PBV 01_21_1x1 A 2026_134_D | 1x1 | 1 | Probe 1 | 3PBV 01_21_1x1 A 2026_134_D.xls | 102 | 1.014656 | 192.7676
3PBV 01_21_1x1 A 2026_134_D | 1x1 | 1 | Probe 1 | 3PBV 01_21_1x1 A 2026_134_D.xls | 103 | 1.024739 | 194.5888
3PBV 01_21_1x1 A 2026_134_D | 1x1 | 1 | Probe 1 | 3PBV 01_21_1x1 A 2026_134_D.xls | 104 | 1.034886 | 196.5382
3PBV 01_21_1x1 A 2026_134_D | 1x1 | 1 | Probe 1 | 3PBV 01_21_1x1 A 2026_134_D.xls | 105 | 1.045011 | 198.2432
3PBV 01_21_1x1 A 2026_134_D | 1x1 | 1 | Probe 1 | 3PBV 01_21_1x1 A 2026_134_D.xls | 106 | 1.055083 | 200.0675
3PBV 01_21_1x1 A 2026_134_D | 1x1 | 1 | Probe 1 | 3PBV 01_21_1x1 A 2026_134_D.xls | 107 | 1.06509 | 201.8248
3PBV 01_21_1x1 A 2026_134_D | 1x1 | 1 | Probe 1 | 3PBV 01_21_1x1 A 2026_134_D.xls | 108 | 1.075205 | 203.6905
3PBV 01_21_1x1 A 2026_134_D | 1x1 | 1 | Probe 1 | 3PBV 01_21_1x1 A 2026_134_D.xls | 109 | 1.085213 | 205.5479
3PBV 01_21_1x1 A 2026_134_D | 1x1 | 1 | Probe 1 | 3PBV 01_21_1x1 A 2026_134_D.xls | 110 | 1.09522 | 207.2842
3PBV 01_21_1x1 A 2026_134_D | 1x1 | 1 | Probe 1 | 3PBV 01_21_1x1 A 2026_134_D.xls | 111 | 1.105346 | 209.0313
3PBV 01_21_1x1 A 2026_134_D | 1x1 | 1 | Probe 1 | 3PBV 01_21_1x1 A 2026_134_D.xls | 112 | 1.115364 | 210.8598
3PBV 01_21_1x1 A 2026_134_D | 1x1 | 1 | Probe 1 | 3PBV 01_21_1x1 A 2026_134_D.xls | 113 | 1.125457 | 212.8733
3PBV 01_21_1x1 A 2026_134_D | 1x1 | 1 | Probe 1 | 3PBV 01_21_1x1 A 2026_134_D.xls | 114 | 1.135572 | 214.6402
3PBV 01_21_1x1 A 2026_134_D | 1x1 | 1 | Probe 1 | 3PBV 01_21_1x1 A 2026_134_D.xls | 115 | 1.14559 | 216.3736
3PBV 01_21_1x1 A 2026_134_D | 1x1 | 1 | Probe 1 | 3PBV 01_21_1x1 A 2026_134_D.xls | 116 | 1.155662 | 218.1775
3PBV 01_21_1x1 A 2026_134_D | 1x1 | 1 | Probe 1 | 3PBV 01_21_1x1 A 2026_134_D.xls | 117 | 1.165745 | 219.9661
3PBV 01_21_1x1 A 2026_134_D | 1x1 | 1 | Probe 1 | 3PBV 01_21_1x1 A 2026_134_D.xls | 118 | 1.175817 | 221.9173
3PBV 01_21_1x1 A 2026_134_D | 1x1 | 1 | Probe 1 | 3PBV 01_21_1x1 A 2026_134_D.xls | 119 | 1.185911 | 223.6346
3PBV 01_21_1x1 A 2026_134_D | 1x1 | 1 | Probe 1 | 3PBV 01_21_1x1 A 2026_134_D.xls | 120 | 1.196025 | 225.4455
3PBV 01_21_1x1 A 2026_134_D | 1x1 | 1 | Probe 1 | 3PBV 01_21_1x1 A 2026_134_D.xls | 121 | 1.206151 | 227.3173
3PBV 01_21_1x1 A 2026_134_D | 1x1 | 1 | Probe 1 | 3PBV 01_21_1x1 A 2026_134_D.xls | 122 | 1.216223 | 229.1936
3PBV 01_21_1x1 A 2026_134_D | 1x1 | 1 | Probe 1 | 3PBV 01_21_1x1 A 2026_134_D.xls | 123 | 1.226273 | 231.0322
3PBV 01_21_1x1 A 2026_134_D | 1x1 | 1 | Probe 1 | 3PBV 01_21_1x1 A 2026_134_D.xls | 124 | 1.236388 | 232.7954
3PBV 01_21_1x1 A 2026_134_D | 1x1 | 1 | Probe 1 | 3PBV 01_21_1x1 A 2026_134_D.xls | 125 | 1.246449 | 234.58
3PBV 01_21_1x1 A 2026_134_D | 1x1 | 1 | Probe 1 | 3PBV 01_21_1x1 A 2026_134_D.xls | 126 | 1.256629 | 236.3915
3PBV 01_21_1x1 A 2026_134_D | 1x1 | 1 | Probe 1 | 3PBV 01_21_1x1 A 2026_134_D.xls | 127 | 1.2667 | 238.2617
3PBV 01_21_1x1 A 2026_134_D | 1x1 | 1 | Probe 1 | 3PBV 01_21_1x1 A 2026_134_D.xls | 128 | 1.276719 | 240.0434
3PBV 01_21_1x1 A 2026_134_D | 1x1 | 1 | Probe 1 | 3PBV 01_21_1x1 A 2026_134_D.xls | 129 | 1.286748 | 241.7916
3PBV 01_21_1x1 A 2026_134_D | 1x1 | 1 | Probe 1 | 3PBV 01_21_1x1 A 2026_134_D.xls | 130 | 1.296884 | 243.6513
3PBV 01_21_1x1 A 2026_134_D | 1x1 | 1 | Probe 1 | 3PBV 01_21_1x1 A 2026_134_D.xls | 131 | 1.307032 | 245.4231
3PBV 01_21_1x1 A 2026_134_D | 1x1 | 1 | Probe 1 | 3PBV 01_21_1x1 A 2026_134_D.xls | 132 | 1.317168 | 247.303
3PBV 01_21_1x1 A 2026_134_D | 1x1 | 1 | Probe 1 | 3PBV 01_21_1x1 A 2026_134_D.xls | 133 | 1.327283 | 249.1191
3PBV 01_21_1x1 A 2026_134_D | 1x1 | 1 | Probe 1 | 3PBV 01_21_1x1 A 2026_134_D.xls | 134 | 1.337376 | 250.9439
3PBV 01_21_1x1 A 2026_134_D | 1x1 | 1 | Probe 1 | 3PBV 01_21_1x1 A 2026_134_D.xls | 135 | 1.347534 | 252.8056
3PBV 01_21_1x1 A 2026_134_D | 1x1 | 1 | Probe 1 | 3PBV 01_21_1x1 A 2026_134_D.xls | 136 | 1.357542 | 254.5816
3PBV 01_21_1x1 A 2026_134_D | 1x1 | 1 | Probe 1 | 3PBV 01_21_1x1 A 2026_134_D.xls | 137 | 1.367656 | 256.4718
3PBV 01_21_1x1 A 2026_134_D | 1x1 | 1 | Probe 1 | 3PBV 01_21_1x1 A 2026_134_D.xls | 138 | 1.377718 | 258.1982
3PBV 01_21_1x1 A 2026_134_D | 1x1 | 1 | Probe 1 | 3PBV 01_21_1x1 A 2026_134_D.xls | 139 | 1.387725 | 260.0093
3PBV 01_21_1x1 A 2026_134_D | 1x1 | 1 | Probe 1 | 3PBV 01_21_1x1 A 2026_134_D.xls | 140 | 1.397851 | 261.8252
3PBV 01_21_1x1 A 2026_134_D | 1x1 | 1 | Probe 1 | 3PBV 01_21_1x1 A 2026_134_D.xls | 141 | 1.407944 | 263.6889
3PBV 01_21_1x1 A 2026_134_D | 1x1 | 1 | Probe 1 | 3PBV 01_21_1x1 A 2026_134_D.xls | 142 | 1.417994 | 265.574
3PBV 01_21_1x1 A 2026_134_D | 1x1 | 1 | Probe 1 | 3PBV 01_21_1x1 A 2026_134_D.xls | 143 | 1.428067 | 267.3552
3PBV 01_21_1x1 A 2026_134_D | 1x1 | 1 | Probe 1 | 3PBV 01_21_1x1 A 2026_134_D.xls | 144 | 1.438192 | 269.2046
3PBV 01_21_1x1 A 2026_134_D | 1x1 | 1 | Probe 1 | 3PBV 01_21_1x1 A 2026_134_D.xls | 145 | 1.448232 | 270.8881
3PBV 01_21_1x1 A 2026_134_D | 1x1 | 1 | Probe 1 | 3PBV 01_21_1x1 A 2026_134_D.xls | 146 | 1.458347 | 272.8147
3PBV 01_21_1x1 A 2026_134_D | 1x1 | 1 | Probe 1 | 3PBV 01_21_1x1 A 2026_134_D.xls | 147 | 1.468483 | 274.5666
3PBV 01_21_1x1 A 2026_134_D | 1x1 | 1 | Probe 1 | 3PBV 01_21_1x1 A 2026_134_D.xls | 148 | 1.478576 | 276.3614
3PBV 01_21_1x1 A 2026_134_D | 1x1 | 1 | Probe 1 | 3PBV 01_21_1x1 A 2026_134_D.xls | 149 | 1.488745 | 278.2286
3PBV 01_21_1x1 A 2026_134_D | 1x1 | 1 | Probe 1 | 3PBV 01_21_1x1 A 2026_134_D.xls | 150 | 1.49887 | 279.9467
3PBV 01_21_1x1 A 2026_134_D | 1x1 | 1 | Probe 1 | 3PBV 01_21_1x1 A 2026_134_D.xls | 151 | 1.508964 | 281.8242
3PBV 01_21_1x1 A 2026_134_D | 1x1 | 1 | Probe 1 | 3PBV 01_21_1x1 A 2026_134_D.xls | 152 | 1.519089 | 283.6207
3PBV 01_21_1x1 A 2026_134_D | 1x1 | 1 | Probe 1 | 3PBV 01_21_1x1 A 2026_134_D.xls | 153 | 1.529194 | 285.4658
3PBV 01_21_1x1 A 2026_134_D | 1x1 | 1 | Probe 1 | 3PBV 01_21_1x1 A 2026_134_D.xls | 154 | 1.539222 | 287.1988
3PBV 01_21_1x1 A 2026_134_D | 1x1 | 1 | Probe 1 | 3PBV 01_21_1x1 A 2026_134_D.xls | 155 | 1.549251 | 288.9132
3PBV 01_21_1x1 A 2026_134_D | 1x1 | 1 | Probe 1 | 3PBV 01_21_1x1 A 2026_134_D.xls | 156 | 1.559355 | 290.7829
3PBV 01_21_1x1 A 2026_134_D | 1x1 | 1 | Probe 1 | 3PBV 01_21_1x1 A 2026_134_D.xls | 157 | 1.569396 | 292.4417
3PBV 01_21_1x1 A 2026_134_D | 1x1 | 1 | Probe 1 | 3PBV 01_21_1x1 A 2026_134_D.xls | 158 | 1.579478 | 294.2343
3PBV 01_21_1x1 A 2026_134_D | 1x1 | 1 | Probe 1 | 3PBV 01_21_1x1 A 2026_134_D.xls | 159 | 1.589604 | 295.9607
3PBV 01_21_1x1 A 2026_134_D | 1x1 | 1 | Probe 1 | 3PBV 01_21_1x1 A 2026_134_D.xls | 160 | 1.599719 | 293.3311
3PBV 01_21_1x1 A 2026_134_D | 1x1 | 1 | Probe 1 | 3PBV 01_21_1x1 A 2026_134_D.xls | 161 | 1.609737 | 294.5958
3PBV 01_21_1x1 A 2026_134_D | 1x1 | 1 | Probe 1 | 3PBV 01_21_1x1 A 2026_134_D.xls | 162 | 1.619862 | 296.124
3PBV 01_21_1x1 A 2026_134_D | 1x1 | 1 | Probe 1 | 3PBV 01_21_1x1 A 2026_134_D.xls | 163 | 1.629966 | 297.6736
3PBV 01_21_1x1 A 2026_134_D | 1x1 | 1 | Probe 1 | 3PBV 01_21_1x1 A 2026_134_D.xls | 164 | 1.64005 | 299.3491
3PBV 01_21_1x1 A 2026_134_D | 1x1 | 1 | Probe 1 | 3PBV 01_21_1x1 A 2026_134_D.xls | 165 | 1.650056 | 300.3434
3PBV 01_21_1x1 A 2026_134_D | 1x1 | 1 | Probe 1 | 3PBV 01_21_1x1 A 2026_134_D.xls | 166 | 1.66015 | 301.0535
3PBV 01_21_1x1 A 2026_134_D | 1x1 | 1 | Probe 1 | 3PBV 01_21_1x1 A 2026_134_D.xls | 167 | 1.670297 | 302.099
3PBV 01_21_1x1 A 2026_134_D | 1x1 | 1 | Probe 1 | 3PBV 01_21_1x1 A 2026_134_D.xls | 168 | 1.680455 | 303.0857
3PBV 01_21_1x1 A 2026_134_D | 1x1 | 1 | Probe 1 | 3PBV 01_21_1x1 A 2026_134_D.xls | 169 | 1.69058 | 304.1624
3PBV 01_21_1x1 A 2026_134_D | 1x1 | 1 | Probe 1 | 3PBV 01_21_1x1 A 2026_134_D.xls | 170 | 1.700588 | 294.9275
3PBV 01_21_1x1 A 2026_134_D | 1x1 | 1 | Probe 1 | 3PBV 01_21_1x1 A 2026_134_D.xls | 171 | 1.710725 | 290.6526
3PBV 01_21_1x1 A 2026_134_D | 1x1 | 1 | Probe 1 | 3PBV 01_21_1x1 A 2026_134_D.xls | 172 | 1.720829 | 290.4078
3PBV 01_21_1x1 A 2026_134_D | 1x1 | 1 | Probe 1 | 3PBV 01_21_1x1 A 2026_134_D.xls | 173 | 1.730868 | 290.5859
3PBV 01_21_1x1 A 2026_134_D | 1x1 | 1 | Probe 1 | 3PBV 01_21_1x1 A 2026_134_D.xls | 174 | 1.740908 | 287.414
3PBV 01_21_1x1 A 2026_134_D | 1x1 | 1 | Probe 1 | 3PBV 01_21_1x1 A 2026_134_D.xls | 175 | 1.751055 | 286.4014
3PBV 01_21_1x1 A 2026_134_D | 1x1 | 1 | Probe 1 | 3PBV 01_21_1x1 A 2026_134_D.xls | 176 | 1.761224 | 285.6417
3PBV 01_21_1x1 A 2026_134_D | 1x1 | 2 | Probe 2 | 3PBV 01_21_1x1 A 2026_134_D.xls | 1 | 0 | 11.78842
3PBV 01_21_1x1 A 2026_134_D | 1x1 | 2 | Probe 2 | 3PBV 01_21_1x1 A 2026_134_D.xls | 2 | 0.01013613 | 13.17951
3PBV 01_21_1x1 A 2026_134_D | 1x1 | 2 | Probe 2 | 3PBV 01_21_1x1 A 2026_134_D.xls | 3 | 0.02021837 | 14.79596
3PBV 01_21_1x1 A 2026_134_D | 1x1 | 2 | Probe 2 | 3PBV 01_21_1x1 A 2026_134_D.xls | 4 | 0.03033304 | 16.56439
3PBV 01_21_1x1 A 2026_134_D | 1x1 | 2 | Probe 2 | 3PBV 01_21_1x1 A 2026_134_D.xls | 5 | 0.04050207 | 18.2809
3PBV 01_21_1x1 A 2026_134_D | 1x1 | 2 | Probe 2 | 3PBV 01_21_1x1 A 2026_134_D.xls | 6 | 0.05050993 | 20.00167
3PBV 01_21_1x1 A 2026_134_D | 1x1 | 2 | Probe 2 | 3PBV 01_21_1x1 A 2026_134_D.xls | 7 | 0.06057024 | 21.64937
3PBV 01_21_1x1 A 2026_134_D | 1x1 | 2 | Probe 2 | 3PBV 01_21_1x1 A 2026_134_D.xls | 8 | 0.07058859 | 23.35292
3PBV 01_21_1x1 A 2026_134_D | 1x1 | 2 | Probe 2 | 3PBV 01_21_1x1 A 2026_134_D.xls | 9 | 0.08064985 | 25.17088
3PBV 01_21_1x1 A 2026_134_D | 1x1 | 2 | Probe 2 | 3PBV 01_21_1x1 A 2026_134_D.xls | 10 | 0.09074353 | 27.0121
3PBV 01_21_1x1 A 2026_134_D | 1x1 | 2 | Probe 2 | 3PBV 01_21_1x1 A 2026_134_D.xls | 11 | 0.1009126 | 28.7244
3PBV 01_21_1x1 A 2026_134_D | 1x1 | 2 | Probe 2 | 3PBV 01_21_1x1 A 2026_134_D.xls | 12 | 0.1110377 | 30.5283
3PBV 01_21_1x1 A 2026_134_D | 1x1 | 2 | Probe 2 | 3PBV 01_21_1x1 A 2026_134_D.xls | 13 | 0.1211848 | 32.32596
3PBV 01_21_1x1 A 2026_134_D | 1x1 | 2 | Probe 2 | 3PBV 01_21_1x1 A 2026_134_D.xls | 14 | 0.131289 | 34.10463
3PBV 01_21_1x1 A 2026_134_D | 1x1 | 2 | Probe 2 | 3PBV 01_21_1x1 A 2026_134_D.xls | 15 | 0.1413398 | 35.93712
3PBV 01_21_1x1 A 2026_134_D | 1x1 | 2 | Probe 2 | 3PBV 01_21_1x1 A 2026_134_D.xls | 16 | 0.1514869 | 37.67545
3PBV 01_21_1x1 A 2026_134_D | 1x1 | 2 | Probe 2 | 3PBV 01_21_1x1 A 2026_134_D.xls | 17 | 0.1615911 | 39.43002
3PBV 01_21_1x1 A 2026_134_D | 1x1 | 2 | Probe 2 | 3PBV 01_21_1x1 A 2026_134_D.xls | 18 | 0.1716305 | 41.2202
3PBV 01_21_1x1 A 2026_134_D | 1x1 | 2 | Probe 2 | 3PBV 01_21_1x1 A 2026_134_D.xls | 19 | 0.1816698 | 42.9981
3PBV 01_21_1x1 A 2026_134_D | 1x1 | 2 | Probe 2 | 3PBV 01_21_1x1 A 2026_134_D.xls | 20 | 0.1917959 | 44.91009
3PBV 01_21_1x1 A 2026_134_D | 1x1 | 2 | Probe 2 | 3PBV 01_21_1x1 A 2026_134_D.xls | 21 | 0.2018142 | 46.61239
3PBV 01_21_1x1 A 2026_134_D | 1x1 | 2 | Probe 2 | 3PBV 01_21_1x1 A 2026_134_D.xls | 22 | 0.2118641 | 48.39719
3PBV 01_21_1x1 A 2026_134_D | 1x1 | 2 | Probe 2 | 3PBV 01_21_1x1 A 2026_134_D.xls | 23 | 0.2219797 | 50.18128
3PBV 01_21_1x1 A 2026_134_D | 1x1 | 2 | Probe 2 | 3PBV 01_21_1x1 A 2026_134_D.xls | 24 | 0.2320514 | 52.06127
3PBV 01_21_1x1 A 2026_134_D | 1x1 | 2 | Probe 2 | 3PBV 01_21_1x1 A 2026_134_D.xls | 25 | 0.2421444 | 53.88056
3PBV 01_21_1x1 A 2026_134_D | 1x1 | 2 | Probe 2 | 3PBV 01_21_1x1 A 2026_134_D.xls | 26 | 0.2522486 | 55.68042
3PBV 01_21_1x1 A 2026_134_D | 1x1 | 2 | Probe 2 | 3PBV 01_21_1x1 A 2026_134_D.xls | 27 | 0.2624281 | 57.54655
3PBV 01_21_1x1 A 2026_134_D | 1x1 | 2 | Probe 2 | 3PBV 01_21_1x1 A 2026_134_D.xls | 28 | 0.2725104 | 59.39185
3PBV 01_21_1x1 A 2026_134_D | 1x1 | 2 | Probe 2 | 3PBV 01_21_1x1 A 2026_134_D.xls | 29 | 0.2825182 | 61.16871
3PBV 01_21_1x1 A 2026_134_D | 1x1 | 2 | Probe 2 | 3PBV 01_21_1x1 A 2026_134_D.xls | 30 | 0.2926444 | 63.19358
3PBV 01_21_1x1 A 2026_134_D | 1x1 | 2 | Probe 2 | 3PBV 01_21_1x1 A 2026_134_D.xls | 31 | 0.3027266 | 65.02933
3PBV 01_21_1x1 A 2026_134_D | 1x1 | 2 | Probe 2 | 3PBV 01_21_1x1 A 2026_134_D.xls | 32 | 0.3128518 | 66.81205
3PBV 01_21_1x1 A 2026_134_D | 1x1 | 2 | Probe 2 | 3PBV 01_21_1x1 A 2026_134_D.xls | 33 | 0.3229345 | 68.65218
3PBV 01_21_1x1 A 2026_134_D | 1x1 | 2 | Probe 2 | 3PBV 01_21_1x1 A 2026_134_D.xls | 34 | 0.3329423 | 70.44375
3PBV 01_21_1x1 A 2026_134_D | 1x1 | 2 | Probe 2 | 3PBV 01_21_1x1 A 2026_134_D.xls | 35 | 0.3429607 | 72.34925
3PBV 01_21_1x1 A 2026_134_D | 1x1 | 2 | Probe 2 | 3PBV 01_21_1x1 A 2026_134_D.xls | 36 | 0.3530858 | 74.14991
3PBV 01_21_1x1 A 2026_134_D | 1x1 | 2 | Probe 2 | 3PBV 01_21_1x1 A 2026_134_D.xls | 37 | 0.3586696 | 75.13946
3PBV 01_21_1x1 A 2026_134_D | 1x1 | 2 | Probe 2 | 3PBV 01_21_1x1 A 2026_134_D.xls | 38 | 0.3688281 | 77.03151
3PBV 01_21_1x1 A 2026_134_D | 1x1 | 2 | Probe 2 | 3PBV 01_21_1x1 A 2026_134_D.xls | 39 | 0.3789857 | 78.85827
3PBV 01_21_1x1 A 2026_134_D | 1x1 | 2 | Probe 2 | 3PBV 01_21_1x1 A 2026_134_D.xls | 40 | 0.3890785 | 80.71466
3PBV 01_21_1x1 A 2026_134_D | 1x1 | 2 | Probe 2 | 3PBV 01_21_1x1 A 2026_134_D.xls | 41 | 0.3991512 | 82.63895
3PBV 01_21_1x1 A 2026_134_D | 1x1 | 2 | Probe 2 | 3PBV 01_21_1x1 A 2026_134_D.xls | 42 | 0.4092332 | 84.33967
3PBV 01_21_1x1 A 2026_134_D | 1x1 | 2 | Probe 2 | 3PBV 01_21_1x1 A 2026_134_D.xls | 43 | 0.4193059 | 86.22974
3PBV 01_21_1x1 A 2026_134_D | 1x1 | 2 | Probe 2 | 3PBV 01_21_1x1 A 2026_134_D.xls | 44 | 0.4294206 | 88.03235
3PBV 01_21_1x1 A 2026_134_D | 1x1 | 2 | Probe 2 | 3PBV 01_21_1x1 A 2026_134_D.xls | 45 | 0.4395677 | 89.86057
3PBV 01_21_1x1 A 2026_134_D | 1x1 | 2 | Probe 2 | 3PBV 01_21_1x1 A 2026_134_D.xls | 46 | 0.4496394 | 91.76984
3PBV 01_21_1x1 A 2026_134_D | 1x1 | 2 | Probe 2 | 3PBV 01_21_1x1 A 2026_134_D.xls | 47 | 0.4596902 | 93.58739
3PBV 01_21_1x1 A 2026_134_D | 1x1 | 2 | Probe 2 | 3PBV 01_21_1x1 A 2026_134_D.xls | 48 | 0.4698154 | 95.38231
3PBV 01_21_1x1 A 2026_134_D | 1x1 | 2 | Probe 2 | 3PBV 01_21_1x1 A 2026_134_D.xls | 49 | 0.4798232 | 97.22558
3PBV 01_21_1x1 A 2026_134_D | 1x1 | 2 | Probe 2 | 3PBV 01_21_1x1 A 2026_134_D.xls | 50 | 0.4898631 | 98.99508
3PBV 01_21_1x1 A 2026_134_D | 1x1 | 2 | Probe 2 | 3PBV 01_21_1x1 A 2026_134_D.xls | 51 | 0.4999349 | 100.9503
3PBV 01_21_1x1 A 2026_134_D | 1x1 | 2 | Probe 2 | 3PBV 01_21_1x1 A 2026_134_D.xls | 52 | 0.5099637 | 102.6585
3PBV 01_21_1x1 A 2026_134_D | 1x1 | 2 | Probe 2 | 3PBV 01_21_1x1 A 2026_134_D.xls | 53 | 0.5200145 | 104.4944
3PBV 01_21_1x1 A 2026_134_D | 1x1 | 2 | Probe 2 | 3PBV 01_21_1x1 A 2026_134_D.xls | 54 | 0.5301186 | 106.3912
3PBV 01_21_1x1 A 2026_134_D | 1x1 | 2 | Probe 2 | 3PBV 01_21_1x1 A 2026_134_D.xls | 55 | 0.5402219 | 108.1991
3PBV 01_21_1x1 A 2026_134_D | 1x1 | 2 | Probe 2 | 3PBV 01_21_1x1 A 2026_134_D.xls | 56 | 0.550348 | 110.1465
3PBV 01_21_1x1 A 2026_134_D | 1x1 | 2 | Probe 2 | 3PBV 01_21_1x1 A 2026_134_D.xls | 57 | 0.5604951 | 111.8439
3PBV 01_21_1x1 A 2026_134_D | 1x1 | 2 | Probe 2 | 3PBV 01_21_1x1 A 2026_134_D.xls | 58 | 0.5706097 | 113.7356
3PBV 01_21_1x1 A 2026_134_D | 1x1 | 2 | Probe 2 | 3PBV 01_21_1x1 A 2026_134_D.xls | 59 | 0.580639 | 115.5375
3PBV 01_21_1x1 A 2026_134_D | 1x1 | 2 | Probe 2 | 3PBV 01_21_1x1 A 2026_134_D.xls | 60 | 0.5907642 | 117.353
3PBV 01_21_1x1 A 2026_134_D | 1x1 | 2 | Probe 2 | 3PBV 01_21_1x1 A 2026_134_D.xls | 61 | 0.6008683 | 119.2876
3PBV 01_21_1x1 A 2026_134_D | 1x1 | 2 | Probe 2 | 3PBV 01_21_1x1 A 2026_134_D.xls | 62 | 0.610962 | 121.0202
3PBV 01_21_1x1 A 2026_134_D | 1x1 | 2 | Probe 2 | 3PBV 01_21_1x1 A 2026_134_D.xls | 63 | 0.6210014 | 122.8687
3PBV 01_21_1x1 A 2026_134_D | 1x1 | 2 | Probe 2 | 3PBV 01_21_1x1 A 2026_134_D.xls | 64 | 0.631117 | 124.6932
3PBV 01_21_1x1 A 2026_134_D | 1x1 | 2 | Probe 2 | 3PBV 01_21_1x1 A 2026_134_D.xls | 65 | 0.6411783 | 126.4895
3PBV 01_21_1x1 A 2026_134_D | 1x1 | 2 | Probe 2 | 3PBV 01_21_1x1 A 2026_134_D.xls | 66 | 0.6512281 | 128.3318
3PBV 01_21_1x1 A 2026_134_D | 1x1 | 2 | Probe 2 | 3PBV 01_21_1x1 A 2026_134_D.xls | 67 | 0.6613113 | 130.0965
3PBV 01_21_1x1 A 2026_134_D | 1x1 | 2 | Probe 2 | 3PBV 01_21_1x1 A 2026_134_D.xls | 68 | 0.6714469 | 131.9533
3PBV 01_21_1x1 A 2026_134_D | 1x1 | 2 | Probe 2 | 3PBV 01_21_1x1 A 2026_134_D.xls | 69 | 0.6814872 | 133.7718
3PBV 01_21_1x1 A 2026_134_D | 1x1 | 2 | Probe 2 | 3PBV 01_21_1x1 A 2026_134_D.xls | 70 | 0.6916019 | 135.573
3PBV 01_21_1x1 A 2026_134_D | 1x1 | 2 | Probe 2 | 3PBV 01_21_1x1 A 2026_134_D.xls | 71 | 0.7017385 | 137.5525
3PBV 01_21_1x1 A 2026_134_D | 1x1 | 2 | Probe 2 | 3PBV 01_21_1x1 A 2026_134_D.xls | 72 | 0.7118207 | 139.3282
3PBV 01_21_1x1 A 2026_134_D | 1x1 | 2 | Probe 2 | 3PBV 01_21_1x1 A 2026_134_D.xls | 73 | 0.7219898 | 141.2029
3PBV 01_21_1x1 A 2026_134_D | 1x1 | 2 | Probe 2 | 3PBV 01_21_1x1 A 2026_134_D.xls | 74 | 0.7321044 | 143.0264
3PBV 01_21_1x1 A 2026_134_D | 1x1 | 2 | Probe 2 | 3PBV 01_21_1x1 A 2026_134_D.xls | 75 | 0.7421763 | 144.8408
3PBV 01_21_1x1 A 2026_134_D | 1x1 | 2 | Probe 2 | 3PBV 01_21_1x1 A 2026_134_D.xls | 76 | 0.7523453 | 146.7945
3PBV 01_21_1x1 A 2026_134_D | 1x1 | 2 | Probe 2 | 3PBV 01_21_1x1 A 2026_134_D.xls | 77 | 0.7624171 | 148.5636
3PBV 01_21_1x1 A 2026_134_D | 1x1 | 2 | Probe 2 | 3PBV 01_21_1x1 A 2026_134_D.xls | 78 | 0.7724564 | 150.3974
3PBV 01_21_1x1 A 2026_134_D | 1x1 | 2 | Probe 2 | 3PBV 01_21_1x1 A 2026_134_D.xls | 79 | 0.7824852 | 152.2476
3PBV 01_21_1x1 A 2026_134_D | 1x1 | 2 | Probe 2 | 3PBV 01_21_1x1 A 2026_134_D.xls | 80 | 0.7926219 | 154.0408
3PBV 01_21_1x1 A 2026_134_D | 1x1 | 2 | Probe 2 | 3PBV 01_21_1x1 A 2026_134_D.xls | 81 | 0.8026297 | 155.9707
3PBV 01_21_1x1 A 2026_134_D | 1x1 | 2 | Probe 2 | 3PBV 01_21_1x1 A 2026_134_D.xls | 82 | 0.8127339 | 157.7155
3PBV 01_21_1x1 A 2026_134_D | 1x1 | 2 | Probe 2 | 3PBV 01_21_1x1 A 2026_134_D.xls | 83 | 0.8228266 | 159.4839
3PBV 01_21_1x1 A 2026_134_D | 1x1 | 2 | Probe 2 | 3PBV 01_21_1x1 A 2026_134_D.xls | 84 | 0.8329632 | 161.3295
3PBV 01_21_1x1 A 2026_134_D | 1x1 | 2 | Probe 2 | 3PBV 01_21_1x1 A 2026_134_D.xls | 85 | 0.8430035 | 163.0658
3PBV 01_21_1x1 A 2026_134_D | 1x1 | 2 | Probe 2 | 3PBV 01_21_1x1 A 2026_134_D.xls | 86 | 0.8530862 | 164.9512
3PBV 01_21_1x1 A 2026_134_D | 1x1 | 2 | Probe 2 | 3PBV 01_21_1x1 A 2026_134_D.xls | 87 | 0.8632113 | 166.7388
3PBV 01_21_1x1 A 2026_134_D | 1x1 | 2 | Probe 2 | 3PBV 01_21_1x1 A 2026_134_D.xls | 88 | 0.873305 | 168.5729
3PBV 01_21_1x1 A 2026_134_D | 1x1 | 2 | Probe 2 | 3PBV 01_21_1x1 A 2026_134_D.xls | 89 | 0.8834521 | 170.4236
3PBV 01_21_1x1 A 2026_134_D | 1x1 | 2 | Probe 2 | 3PBV 01_21_1x1 A 2026_134_D.xls | 90 | 0.8935773 | 172.207
3PBV 01_21_1x1 A 2026_134_D | 1x1 | 2 | Probe 2 | 3PBV 01_21_1x1 A 2026_134_D.xls | 91 | 0.9036919 | 174.1257
3PBV 01_21_1x1 A 2026_134_D | 1x1 | 2 | Probe 2 | 3PBV 01_21_1x1 A 2026_134_D.xls | 92 | 0.9136996 | 175.9117
3PBV 01_21_1x1 A 2026_134_D | 1x1 | 2 | Probe 2 | 3PBV 01_21_1x1 A 2026_134_D.xls | 93 | 0.9238153 | 177.7396
3PBV 01_21_1x1 A 2026_134_D | 1x1 | 2 | Probe 2 | 3PBV 01_21_1x1 A 2026_134_D.xls | 94 | 0.9338222 | 179.6334
3PBV 01_21_1x1 A 2026_134_D | 1x1 | 2 | Probe 2 | 3PBV 01_21_1x1 A 2026_134_D.xls | 95 | 0.9439692 | 181.4067
3PBV 01_21_1x1 A 2026_134_D | 1x1 | 2 | Probe 2 | 3PBV 01_21_1x1 A 2026_134_D.xls | 96 | 0.9540734 | 183.2343
3PBV 01_21_1x1 A 2026_134_D | 1x1 | 2 | Probe 2 | 3PBV 01_21_1x1 A 2026_134_D.xls | 97 | 0.9641242 | 185.0534
3PBV 01_21_1x1 A 2026_134_D | 1x1 | 2 | Probe 2 | 3PBV 01_21_1x1 A 2026_134_D.xls | 98 | 0.974174 | 186.8692
3PBV 01_21_1x1 A 2026_134_D | 1x1 | 2 | Probe 2 | 3PBV 01_21_1x1 A 2026_134_D.xls | 99 | 0.9842677 | 188.6884
3PBV 01_21_1x1 A 2026_134_D | 1x1 | 2 | Probe 2 | 3PBV 01_21_1x1 A 2026_134_D.xls | 100 | 0.9942856 | 190.4522
3PBV 01_21_1x1 A 2026_134_D | 1x1 | 2 | Probe 2 | 3PBV 01_21_1x1 A 2026_134_D.xls | 101 | 1.004379 | 192.3108
3PBV 01_21_1x1 A 2026_134_D | 1x1 | 2 | Probe 2 | 3PBV 01_21_1x1 A 2026_134_D.xls | 102 | 1.014462 | 194.1388
3PBV 01_21_1x1 A 2026_134_D | 1x1 | 2 | Probe 2 | 3PBV 01_21_1x1 A 2026_134_D.xls | 103 | 1.024555 | 195.9818
3PBV 01_21_1x1 A 2026_134_D | 1x1 | 2 | Probe 2 | 3PBV 01_21_1x1 A 2026_134_D.xls | 104 | 1.034638 | 197.7956
3PBV 01_21_1x1 A 2026_134_D | 1x1 | 2 | Probe 2 | 3PBV 01_21_1x1 A 2026_134_D.xls | 105 | 1.044785 | 199.5632
3PBV 01_21_1x1 A 2026_134_D | 1x1 | 2 | Probe 2 | 3PBV 01_21_1x1 A 2026_134_D.xls | 106 | 1.054922 | 201.4917
3PBV 01_21_1x1 A 2026_134_D | 1x1 | 2 | Probe 2 | 3PBV 01_21_1x1 A 2026_134_D.xls | 107 | 1.064972 | 203.3037
3PBV 01_21_1x1 A 2026_134_D | 1x1 | 2 | Probe 2 | 3PBV 01_21_1x1 A 2026_134_D.xls | 108 | 1.075023 | 205.0467
3PBV 01_21_1x1 A 2026_134_D | 1x1 | 2 | Probe 2 | 3PBV 01_21_1x1 A 2026_134_D.xls | 109 | 1.085159 | 206.8363
3PBV 01_21_1x1 A 2026_134_D | 1x1 | 2 | Probe 2 | 3PBV 01_21_1x1 A 2026_134_D.xls | 110 | 1.095199 | 208.5839
3PBV 01_21_1x1 A 2026_134_D | 1x1 | 2 | Probe 2 | 3PBV 01_21_1x1 A 2026_134_D.xls | 111 | 1.105356 | 210.4766
3PBV 01_21_1x1 A 2026_134_D | 1x1 | 2 | Probe 2 | 3PBV 01_21_1x1 A 2026_134_D.xls | 112 | 1.115417 | 212.3732
3PBV 01_21_1x1 A 2026_134_D | 1x1 | 2 | Probe 2 | 3PBV 01_21_1x1 A 2026_134_D.xls | 113 | 1.125597 | 214.1529
3PBV 01_21_1x1 A 2026_134_D | 1x1 | 2 | Probe 2 | 3PBV 01_21_1x1 A 2026_134_D.xls | 114 | 1.135648 | 215.8922
3PBV 01_21_1x1 A 2026_134_D | 1x1 | 2 | Probe 2 | 3PBV 01_21_1x1 A 2026_134_D.xls | 115 | 1.145741 | 217.6864
3PBV 01_21_1x1 A 2026_134_D | 1x1 | 2 | Probe 2 | 3PBV 01_21_1x1 A 2026_134_D.xls | 116 | 1.155867 | 219.6164
3PBV 01_21_1x1 A 2026_134_D | 1x1 | 2 | Probe 2 | 3PBV 01_21_1x1 A 2026_134_D.xls | 117 | 1.166035 | 221.4343
3PBV 01_21_1x1 A 2026_134_D | 1x1 | 2 | Probe 2 | 3PBV 01_21_1x1 A 2026_134_D.xls | 118 | 1.17615 | 223.1853
3PBV 01_21_1x1 A 2026_134_D | 1x1 | 2 | Probe 2 | 3PBV 01_21_1x1 A 2026_134_D.xls | 119 | 1.186297 | 224.9764
3PBV 01_21_1x1 A 2026_134_D | 1x1 | 2 | Probe 2 | 3PBV 01_21_1x1 A 2026_134_D.xls | 120 | 1.196326 | 226.8215
3PBV 01_21_1x1 A 2026_134_D | 1x1 | 2 | Probe 2 | 3PBV 01_21_1x1 A 2026_134_D.xls | 121 | 1.206463 | 228.6773
3PBV 01_21_1x1 A 2026_134_D | 1x1 | 2 | Probe 2 | 3PBV 01_21_1x1 A 2026_134_D.xls | 122 | 1.216578 | 230.5231
3PBV 01_21_1x1 A 2026_134_D | 1x1 | 2 | Probe 2 | 3PBV 01_21_1x1 A 2026_134_D.xls | 123 | 1.226639 | 232.247
3PBV 01_21_1x1 A 2026_134_D | 1x1 | 2 | Probe 2 | 3PBV 01_21_1x1 A 2026_134_D.xls | 124 | 1.236657 | 234.0906
3PBV 01_21_1x1 A 2026_134_D | 1x1 | 2 | Probe 2 | 3PBV 01_21_1x1 A 2026_134_D.xls | 125 | 1.246761 | 235.9813
3PBV 01_21_1x1 A 2026_134_D | 1x1 | 2 | Probe 2 | 3PBV 01_21_1x1 A 2026_134_D.xls | 126 | 1.256822 | 237.7632
3PBV 01_21_1x1 A 2026_134_D | 1x1 | 2 | Probe 2 | 3PBV 01_21_1x1 A 2026_134_D.xls | 127 | 1.266862 | 239.5557
3PBV 01_21_1x1 A 2026_134_D | 1x1 | 2 | Probe 2 | 3PBV 01_21_1x1 A 2026_134_D.xls | 128 | 1.276977 | 241.3075
3PBV 01_21_1x1 A 2026_134_D | 1x1 | 2 | Probe 2 | 3PBV 01_21_1x1 A 2026_134_D.xls | 129 | 1.287113 | 243.0709
3PBV 01_21_1x1 A 2026_134_D | 1x1 | 2 | Probe 2 | 3PBV 01_21_1x1 A 2026_134_D.xls | 130 | 1.297293 | 244.9325
3PBV 01_21_1x1 A 2026_134_D | 1x1 | 2 | Probe 2 | 3PBV 01_21_1x1 A 2026_134_D.xls | 131 | 1.307407 | 246.7023
3PBV 01_21_1x1 A 2026_134_D | 1x1 | 2 | Probe 2 | 3PBV 01_21_1x1 A 2026_134_D.xls | 132 | 1.317565 | 248.6072
3PBV 01_21_1x1 A 2026_134_D | 1x1 | 2 | Probe 2 | 3PBV 01_21_1x1 A 2026_134_D.xls | 133 | 1.327658 | 250.3675
3PBV 01_21_1x1 A 2026_134_D | 1x1 | 2 | Probe 2 | 3PBV 01_21_1x1 A 2026_134_D.xls | 134 | 1.337666 | 252.1944
3PBV 01_21_1x1 A 2026_134_D | 1x1 | 2 | Probe 2 | 3PBV 01_21_1x1 A 2026_134_D.xls | 135 | 1.347803 | 254.0288
3PBV 01_21_1x1 A 2026_134_D | 1x1 | 2 | Probe 2 | 3PBV 01_21_1x1 A 2026_134_D.xls | 136 | 1.357917 | 255.8544
3PBV 01_21_1x1 A 2026_134_D | 1x1 | 2 | Probe 2 | 3PBV 01_21_1x1 A 2026_134_D.xls | 137 | 1.368021 | 257.7426
3PBV 01_21_1x1 A 2026_134_D | 1x1 | 2 | Probe 2 | 3PBV 01_21_1x1 A 2026_134_D.xls | 138 | 1.378093 | 259.4648
3PBV 01_21_1x1 A 2026_134_D | 1x1 | 2 | Probe 2 | 3PBV 01_21_1x1 A 2026_134_D.xls | 139 | 1.388122 | 261.2687
3PBV 01_21_1x1 A 2026_134_D | 1x1 | 2 | Probe 2 | 3PBV 01_21_1x1 A 2026_134_D.xls | 140 | 1.39814 | 263.1193
3PBV 01_21_1x1 A 2026_134_D | 1x1 | 2 | Probe 2 | 3PBV 01_21_1x1 A 2026_134_D.xls | 141 | 1.408245 | 264.8783
3PBV 01_21_1x1 A 2026_134_D | 1x1 | 2 | Probe 2 | 3PBV 01_21_1x1 A 2026_134_D.xls | 142 | 1.418252 | 266.7626
3PBV 01_21_1x1 A 2026_134_D | 1x1 | 2 | Probe 2 | 3PBV 01_21_1x1 A 2026_134_D.xls | 143 | 1.428324 | 268.4412
3PBV 01_21_1x1 A 2026_134_D | 1x1 | 2 | Probe 2 | 3PBV 01_21_1x1 A 2026_134_D.xls | 144 | 1.438471 | 270.2749
3PBV 01_21_1x1 A 2026_134_D | 1x1 | 2 | Probe 2 | 3PBV 01_21_1x1 A 2026_134_D.xls | 145 | 1.448618 | 272.0731
3PBV 01_21_1x1 A 2026_134_D | 1x1 | 2 | Probe 2 | 3PBV 01_21_1x1 A 2026_134_D.xls | 146 | 1.45868 | 273.8007
3PBV 01_21_1x1 A 2026_134_D | 1x1 | 2 | Probe 2 | 3PBV 01_21_1x1 A 2026_134_D.xls | 147 | 1.468794 | 275.6942
3PBV 01_21_1x1 A 2026_134_D | 1x1 | 2 | Probe 2 | 3PBV 01_21_1x1 A 2026_134_D.xls | 148 | 1.478909 | 277.4578
3PBV 01_21_1x1 A 2026_134_D | 1x1 | 2 | Probe 2 | 3PBV 01_21_1x1 A 2026_134_D.xls | 149 | 1.489003 | 279.2724
3PBV 01_21_1x1 A 2026_134_D | 1x1 | 2 | Probe 2 | 3PBV 01_21_1x1 A 2026_134_D.xls | 150 | 1.49901 | 281.0139
3PBV 01_21_1x1 A 2026_134_D | 1x1 | 2 | Probe 2 | 3PBV 01_21_1x1 A 2026_134_D.xls | 151 | 1.509092 | 282.8275
3PBV 01_21_1x1 A 2026_134_D | 1x1 | 2 | Probe 2 | 3PBV 01_21_1x1 A 2026_134_D.xls | 152 | 1.519197 | 284.745
3PBV 01_21_1x1 A 2026_134_D | 1x1 | 2 | Probe 2 | 3PBV 01_21_1x1 A 2026_134_D.xls | 153 | 1.529204 | 286.5003
3PBV 01_21_1x1 A 2026_134_D | 1x1 | 2 | Probe 2 | 3PBV 01_21_1x1 A 2026_134_D.xls | 154 | 1.539288 | 288.2708
3PBV 01_21_1x1 A 2026_134_D | 1x1 | 2 | Probe 2 | 3PBV 01_21_1x1 A 2026_134_D.xls | 155 | 1.549466 | 290.0757
3PBV 01_21_1x1 A 2026_134_D | 1x1 | 2 | Probe 2 | 3PBV 01_21_1x1 A 2026_134_D.xls | 156 | 1.559625 | 291.801
3PBV 01_21_1x1 A 2026_134_D | 1x1 | 2 | Probe 2 | 3PBV 01_21_1x1 A 2026_134_D.xls | 157 | 1.569707 | 292.4084
3PBV 01_21_1x1 A 2026_134_D | 1x1 | 2 | Probe 2 | 3PBV 01_21_1x1 A 2026_134_D.xls | 158 | 1.579736 | 289.9994
3PBV 01_21_1x1 A 2026_134_D | 1x1 | 2 | Probe 2 | 3PBV 01_21_1x1 A 2026_134_D.xls | 159 | 1.589819 | 291.3099
3PBV 01_21_1x1 A 2026_134_D | 1x1 | 2 | Probe 2 | 3PBV 01_21_1x1 A 2026_134_D.xls | 160 | 1.599944 | 287.0347
3PBV 01_21_1x1 A 2026_134_D | 1x1 | 2 | Probe 2 | 3PBV 01_21_1x1 A 2026_134_D.xls | 161 | 1.609962 | 287.1755
3PBV 01_21_1x1 A 2026_134_D | 1x1 | 2 | Probe 2 | 3PBV 01_21_1x1 A 2026_134_D.xls | 162 | 1.620067 | 284.0446
3PBV 01_21_1x1 A 2026_134_D | 1x1 | 2 | Probe 2 | 3PBV 01_21_1x1 A 2026_134_D.xls | 163 | 1.630181 | 283.2961
3PBV 01_21_1x1 A 2026_134_D | 1x1 | 2 | Probe 2 | 3PBV 01_21_1x1 A 2026_134_D.xls | 164 | 1.640275 | 275.1357
3PBV 01_21_1x1 A 2026_134_D | 1x1 | 2 | Probe 2 | 3PBV 01_21_1x1 A 2026_134_D.xls | 165 | 1.650314 | 239.6581
3PBV 01_21_1x1 A 2026_134_D | 1x1 | 2 | Probe 2 | 3PBV 01_21_1x1 A 2026_134_D.xls | 166 | 1.660451 | 232.9002
3PBV 01_21_1x1 A 2026_134_D | 1x1 | 2 | Probe 2 | 3PBV 01_21_1x1 A 2026_134_D.xls | 167 | 1.670576 | 228.2872
3PBV 01_21_1x1 A 2026_134_D | 1x1 | 2 | Probe 2 | 3PBV 01_21_1x1 A 2026_134_D.xls | 168 | 1.680649 | 226.233
3PBV 01_21_1x1 A 2026_134_D | 1x1 | 2 | Probe 2 | 3PBV 01_21_1x1 A 2026_134_D.xls | 169 | 1.690667 | 224.9543
3PBV 01_21_1x1 A 2026_134_D | 1x1 | 2 | Probe 2 | 3PBV 01_21_1x1 A 2026_134_D.xls | 170 | 1.700792 | 224.0239
3PBV 01_21_1x1 A 2026_134_D | 1x1 | 2 | Probe 2 | 3PBV 01_21_1x1 A 2026_134_D.xls | 171 | 1.710864 | 221.239
3PBV 01_21_1x1 A 2026_134_D | 1x1 | 2 | Probe 2 | 3PBV 01_21_1x1 A 2026_134_D.xls | 172 | 1.720968 | 219.4735
3PBV 01_21_1x1 A 2026_134_D | 1x1 | 2 | Probe 2 | 3PBV 01_21_1x1 A 2026_134_D.xls | 173 | 1.731062 | 217.9975
3PBV 01_21_1x1 A 2026_134_D | 1x1 | 2 | Probe 2 | 3PBV 01_21_1x1 A 2026_134_D.xls | 174 | 1.74108 | 216.7271
3PBV 01_21_1x1 A 2026_134_D | 1x1 | 2 | Probe 2 | 3PBV 01_21_1x1 A 2026_134_D.xls | 175 | 1.751152 | 215.1698
3PBV 01_21_1x1 A 2026_134_D | 1x1 | 2 | Probe 2 | 3PBV 01_21_1x1 A 2026_134_D.xls | 176 | 1.761266 | 213.4374
3PBV 01_21_1x1 A 2026_134_D | 1x1 | 2 | Probe 2 | 3PBV 01_21_1x1 A 2026_134_D.xls | 177 | 1.771274 | 212.1301
3PBV 01_21_1x1 A 2026_134_D | 1x1 | 2 | Probe 2 | 3PBV 01_21_1x1 A 2026_134_D.xls | 178 | 1.781368 | 210.8587
3PBV 01_21_1x1 A 2026_134_D | 1x1 | 2 | Probe 2 | 3PBV 01_21_1x1 A 2026_134_D.xls | 179 | 1.791515 | 209.6579
3PBV 01_21_1x1 A 2026_134_D | 1x1 | 2 | Probe 2 | 3PBV 01_21_1x1 A 2026_134_D.xls | 180 | 1.801662 | 208.6073
3PBV 01_21_1x1 A 2026_134_D | 1x1 | 2 | Probe 2 | 3PBV 01_21_1x1 A 2026_134_D.xls | 181 | 1.811702 | 207.7431
3PBV 01_21_1x1 A 2026_134_D | 1x1 | 2 | Probe 2 | 3PBV 01_21_1x1 A 2026_134_D.xls | 182 | 1.821806 | 206.8846
3PBV 01_21_1x1 A 2026_134_D | 1x1 | 2 | Probe 2 | 3PBV 01_21_1x1 A 2026_134_D.xls | 183 | 1.831878 | 206.1397
3PBV 01_21_1x1 A 2026_134_D | 1x1 | 2 | Probe 2 | 3PBV 01_21_1x1 A 2026_134_D.xls | 184 | 1.84195 | 205.538
3PBV 01_21_1x1 A 2026_134_D | 1x1 | 2 | Probe 2 | 3PBV 01_21_1x1 A 2026_134_D.xls | 185 | 1.84341 | 205.4156
3PBV 01_21_1x1 A 2026_134_D | 1x1 | 3 | Probe 3 | 3PBV 01_21_1x1 A 2026_134_D.xls | 1 | 0 | 10.88358
3PBV 01_21_1x1 A 2026_134_D | 1x1 | 3 | Probe 3 | 3PBV 01_21_1x1 A 2026_134_D.xls | 2 | 0.01004959 | 12.31001
3PBV 01_21_1x1 A 2026_134_D | 1x1 | 3 | Probe 3 | 3PBV 01_21_1x1 A 2026_134_D.xls | 3 | 0.02020776 | 14.052
3PBV 01_21_1x1 A 2026_134_D | 1x1 | 3 | Probe 3 | 3PBV 01_21_1x1 A 2026_134_D.xls | 4 | 0.03030145 | 15.87018
3PBV 01_21_1x1 A 2026_134_D | 1x1 | 3 | Probe 3 | 3PBV 01_21_1x1 A 2026_134_D.xls | 5 | 0.04036271 | 17.59008
3PBV 01_21_1x1 A 2026_134_D | 1x1 | 3 | Probe 3 | 3PBV 01_21_1x1 A 2026_134_D.xls | 6 | 0.05038106 | 19.4422
3PBV 01_21_1x1 A 2026_134_D | 1x1 | 3 | Probe 3 | 3PBV 01_21_1x1 A 2026_134_D.xls | 7 | 0.06051671 | 21.20589
3PBV 01_21_1x1 A 2026_134_D | 1x1 | 3 | Probe 3 | 3PBV 01_21_1x1 A 2026_134_D.xls | 8 | 0.07058942 | 23.0331
3PBV 01_21_1x1 A 2026_134_D | 1x1 | 3 | Probe 3 | 3PBV 01_21_1x1 A 2026_134_D.xls | 9 | 0.08062875 | 24.85071
3PBV 01_21_1x1 A 2026_134_D | 1x1 | 3 | Probe 3 | 3PBV 01_21_1x1 A 2026_134_D.xls | 10 | 0.09074342 | 26.65753
3PBV 01_21_1x1 A 2026_134_D | 1x1 | 3 | Probe 3 | 3PBV 01_21_1x1 A 2026_134_D.xls | 11 | 0.1008371 | 28.56562
3PBV 01_21_1x1 A 2026_134_D | 1x1 | 3 | Probe 3 | 3PBV 01_21_1x1 A 2026_134_D.xls | 12 | 0.1109193 | 30.3127
3PBV 01_21_1x1 A 2026_134_D | 1x1 | 3 | Probe 3 | 3PBV 01_21_1x1 A 2026_134_D.xls | 13 | 0.120992 | 32.14594
3PBV 01_21_1x1 A 2026_134_D | 1x1 | 3 | Probe 3 | 3PBV 01_21_1x1 A 2026_134_D.xls | 14 | 0.1311601 | 34.02387
3PBV 01_21_1x1 A 2026_134_D | 1x1 | 3 | Probe 3 | 3PBV 01_21_1x1 A 2026_134_D.xls | 15 | 0.1412424 | 35.86504
3PBV 01_21_1x1 A 2026_134_D | 1x1 | 3 | Probe 3 | 3PBV 01_21_1x1 A 2026_134_D.xls | 16 | 0.1513894 | 37.8079
3PBV 01_21_1x1 A 2026_134_D | 1x1 | 3 | Probe 3 | 3PBV 01_21_1x1 A 2026_134_D.xls | 17 | 0.1615156 | 39.66265
3PBV 01_21_1x1 A 2026_134_D | 1x1 | 3 | Probe 3 | 3PBV 01_21_1x1 A 2026_134_D.xls | 18 | 0.1715978 | 41.60224
3PBV 01_21_1x1 A 2026_134_D | 1x1 | 3 | Probe 3 | 3PBV 01_21_1x1 A 2026_134_D.xls | 19 | 0.1817563 | 43.44175
3PBV 01_21_1x1 A 2026_134_D | 1x1 | 3 | Probe 3 | 3PBV 01_21_1x1 A 2026_134_D.xls | 20 | 0.1918282 | 45.34035
3PBV 01_21_1x1 A 2026_134_D | 1x1 | 3 | Probe 3 | 3PBV 01_21_1x1 A 2026_134_D.xls | 21 | 0.2018895 | 47.20522
3PBV 01_21_1x1 A 2026_134_D | 1x1 | 3 | Probe 3 | 3PBV 01_21_1x1 A 2026_134_D.xls | 22 | 0.2120795 | 49.06861
3PBV 01_21_1x1 A 2026_134_D | 1x1 | 3 | Probe 3 | 3PBV 01_21_1x1 A 2026_134_D.xls | 23 | 0.2221837 | 51.00058
3PBV 01_21_1x1 A 2026_134_D | 1x1 | 3 | Probe 3 | 3PBV 01_21_1x1 A 2026_134_D.xls | 24 | 0.232202 | 53.0174
3PBV 01_21_1x1 A 2026_134_D | 1x1 | 3 | Probe 3 | 3PBV 01_21_1x1 A 2026_134_D.xls | 25 | 0.2422843 | 55.00771
3PBV 01_21_1x1 A 2026_134_D | 1x1 | 3 | Probe 3 | 3PBV 01_21_1x1 A 2026_134_D.xls | 26 | 0.2524094 | 56.90613
3PBV 01_21_1x1 A 2026_134_D | 1x1 | 3 | Probe 3 | 3PBV 01_21_1x1 A 2026_134_D.xls | 27 | 0.2625355 | 58.77624
3PBV 01_21_1x1 A 2026_134_D | 1x1 | 3 | Probe 3 | 3PBV 01_21_1x1 A 2026_134_D.xls | 28 | 0.272597 | 60.63906
3PBV 01_21_1x1 A 2026_134_D | 1x1 | 3 | Probe 3 | 3PBV 01_21_1x1 A 2026_134_D.xls | 29 | 0.2826898 | 62.62873
3PBV 01_21_1x1 A 2026_134_D | 1x1 | 3 | Probe 3 | 3PBV 01_21_1x1 A 2026_134_D.xls | 30 | 0.2927834 | 64.44387
3PBV 01_21_1x1 A 2026_134_D | 1x1 | 3 | Probe 3 | 3PBV 01_21_1x1 A 2026_134_D.xls | 31 | 0.3028771 | 66.38762
3PBV 01_21_1x1 A 2026_134_D | 1x1 | 3 | Probe 3 | 3PBV 01_21_1x1 A 2026_134_D.xls | 32 | 0.3130347 | 68.29161
3PBV 01_21_1x1 A 2026_134_D | 1x1 | 3 | Probe 3 | 3PBV 01_21_1x1 A 2026_134_D.xls | 33 | 0.3231494 | 70.31085
3PBV 01_21_1x1 A 2026_134_D | 1x1 | 3 | Probe 3 | 3PBV 01_21_1x1 A 2026_134_D.xls | 34 | 0.3332755 | 72.17796
3PBV 01_21_1x1 A 2026_134_D | 1x1 | 3 | Probe 3 | 3PBV 01_21_1x1 A 2026_134_D.xls | 35 | 0.3434655 | 74.09194
3PBV 01_21_1x1 A 2026_134_D | 1x1 | 3 | Probe 3 | 3PBV 01_21_1x1 A 2026_134_D.xls | 36 | 0.353548 | 76.05486
3PBV 01_21_1x1 A 2026_134_D | 1x1 | 3 | Probe 3 | 3PBV 01_21_1x1 A 2026_134_D.xls | 37 | 0.360753 | 77.42308
3PBV 01_21_1x1 A 2026_134_D | 1x1 | 3 | Probe 3 | 3PBV 01_21_1x1 A 2026_134_D.xls | 38 | 0.3708677 | 79.4527
3PBV 01_21_1x1 A 2026_134_D | 1x1 | 3 | Probe 3 | 3PBV 01_21_1x1 A 2026_134_D.xls | 39 | 0.3810043 | 81.27684
3PBV 01_21_1x1 A 2026_134_D | 1x1 | 3 | Probe 3 | 3PBV 01_21_1x1 A 2026_134_D.xls | 40 | 0.391098 | 83.2288
3PBV 01_21_1x1 A 2026_134_D | 1x1 | 3 | Probe 3 | 3PBV 01_21_1x1 A 2026_134_D.xls | 41 | 0.4012231 | 85.21521
3PBV 01_21_1x1 A 2026_134_D | 1x1 | 3 | Probe 3 | 3PBV 01_21_1x1 A 2026_134_D.xls | 42 | 0.4113597 | 87.25492
3PBV 01_21_1x1 A 2026_134_D | 1x1 | 3 | Probe 3 | 3PBV 01_21_1x1 A 2026_134_D.xls | 43 | 0.4214639 | 89.09161
3PBV 01_21_1x1 A 2026_134_D | 1x1 | 3 | Probe 3 | 3PBV 01_21_1x1 A 2026_134_D.xls | 44 | 0.431611 | 91.0248
3PBV 01_21_1x1 A 2026_134_D | 1x1 | 3 | Probe 3 | 3PBV 01_21_1x1 A 2026_134_D.xls | 45 | 0.4417043 | 92.92759
3PBV 01_21_1x1 A 2026_134_D | 1x1 | 3 | Probe 3 | 3PBV 01_21_1x1 A 2026_134_D.xls | 46 | 0.4517121 | 94.84573
3PBV 01_21_1x1 A 2026_134_D | 1x1 | 3 | Probe 3 | 3PBV 01_21_1x1 A 2026_134_D.xls | 47 | 0.4618802 | 96.78744
3PBV 01_21_1x1 A 2026_134_D | 1x1 | 3 | Probe 3 | 3PBV 01_21_1x1 A 2026_134_D.xls | 48 | 0.4719634 | 98.65025
3PBV 01_21_1x1 A 2026_134_D | 1x1 | 3 | Probe 3 | 3PBV 01_21_1x1 A 2026_134_D.xls | 49 | 0.4821315 | 100.6955
3PBV 01_21_1x1 A 2026_134_D | 1x1 | 3 | Probe 3 | 3PBV 01_21_1x1 A 2026_134_D.xls | 50 | 0.4922357 | 102.5565
3PBV 01_21_1x1 A 2026_134_D | 1x1 | 3 | Probe 3 | 3PBV 01_21_1x1 A 2026_134_D.xls | 51 | 0.5023828 | 104.631
3PBV 01_21_1x1 A 2026_134_D | 1x1 | 3 | Probe 3 | 3PBV 01_21_1x1 A 2026_134_D.xls | 52 | 0.5124116 | 106.396
3PBV 01_21_1x1 A 2026_134_D | 1x1 | 3 | Probe 3 | 3PBV 01_21_1x1 A 2026_134_D.xls | 53 | 0.5225048 | 108.3983
3PBV 01_21_1x1 A 2026_134_D | 1x1 | 3 | Probe 3 | 3PBV 01_21_1x1 A 2026_134_D.xls | 54 | 0.532588 | 110.2937
3PBV 01_21_1x1 A 2026_134_D | 1x1 | 3 | Probe 3 | 3PBV 01_21_1x1 A 2026_134_D.xls | 55 | 0.5426702 | 112.2258
3PBV 01_21_1x1 A 2026_134_D | 1x1 | 3 | Probe 3 | 3PBV 01_21_1x1 A 2026_134_D.xls | 56 | 0.5527744 | 114.1643
3PBV 01_21_1x1 A 2026_134_D | 1x1 | 3 | Probe 3 | 3PBV 01_21_1x1 A 2026_134_D.xls | 57 | 0.562911 | 116.075
3PBV 01_21_1x1 A 2026_134_D | 1x1 | 3 | Probe 3 | 3PBV 01_21_1x1 A 2026_134_D.xls | 58 | 0.5729828 | 117.9839
3PBV 01_21_1x1 A 2026_134_D | 1x1 | 3 | Probe 3 | 3PBV 01_21_1x1 A 2026_134_D.xls | 59 | 0.5830336 | 119.9243
3PBV 01_21_1x1 A 2026_134_D | 1x1 | 3 | Probe 3 | 3PBV 01_21_1x1 A 2026_134_D.xls | 60 | 0.5930948 | 121.9138
3PBV 01_21_1x1 A 2026_134_D | 1x1 | 3 | Probe 3 | 3PBV 01_21_1x1 A 2026_134_D.xls | 61 | 0.6031992 | 123.8189
3PBV 01_21_1x1 A 2026_134_D | 1x1 | 3 | Probe 3 | 3PBV 01_21_1x1 A 2026_134_D.xls | 62 | 0.6132166 | 125.743
3PBV 01_21_1x1 A 2026_134_D | 1x1 | 3 | Probe 3 | 3PBV 01_21_1x1 A 2026_134_D.xls | 63 | 0.6233751 | 127.6339
3PBV 01_21_1x1 A 2026_134_D | 1x1 | 3 | Probe 3 | 3PBV 01_21_1x1 A 2026_134_D.xls | 64 | 0.6335108 | 129.6003
3PBV 01_21_1x1 A 2026_134_D | 1x1 | 3 | Probe 3 | 3PBV 01_21_1x1 A 2026_134_D.xls | 65 | 0.6436579 | 131.5004
3PBV 01_21_1x1 A 2026_134_D | 1x1 | 3 | Probe 3 | 3PBV 01_21_1x1 A 2026_134_D.xls | 66 | 0.6537411 | 133.4609
3PBV 01_21_1x1 A 2026_134_D | 1x1 | 3 | Probe 3 | 3PBV 01_21_1x1 A 2026_134_D.xls | 67 | 0.6638777 | 135.3684
3PBV 01_21_1x1 A 2026_134_D | 1x1 | 3 | Probe 3 | 3PBV 01_21_1x1 A 2026_134_D.xls | 68 | 0.6740028 | 137.2775
3PBV 01_21_1x1 A 2026_134_D | 1x1 | 3 | Probe 3 | 3PBV 01_21_1x1 A 2026_134_D.xls | 69 | 0.6841604 | 139.3053
3PBV 01_21_1x1 A 2026_134_D | 1x1 | 3 | Probe 3 | 3PBV 01_21_1x1 A 2026_134_D.xls | 70 | 0.6942973 | 141.2869
3PBV 01_21_1x1 A 2026_134_D | 1x1 | 3 | Probe 3 | 3PBV 01_21_1x1 A 2026_134_D.xls | 71 | 0.70439 | 143.1695
3PBV 01_21_1x1 A 2026_134_D | 1x1 | 3 | Probe 3 | 3PBV 01_21_1x1 A 2026_134_D.xls | 72 | 0.7144303 | 145.096
3PBV 01_21_1x1 A 2026_134_D | 1x1 | 3 | Probe 3 | 3PBV 01_21_1x1 A 2026_134_D.xls | 73 | 0.7245126 | 147.0618
3PBV 01_21_1x1 A 2026_134_D | 1x1 | 3 | Probe 3 | 3PBV 01_21_1x1 A 2026_134_D.xls | 74 | 0.7346387 | 148.9455
3PBV 01_21_1x1 A 2026_134_D | 1x1 | 3 | Probe 3 | 3PBV 01_21_1x1 A 2026_134_D.xls | 75 | 0.744678 | 150.8809
3PBV 01_21_1x1 A 2026_134_D | 1x1 | 3 | Probe 3 | 3PBV 01_21_1x1 A 2026_134_D.xls | 76 | 0.7546964 | 152.7805
3PBV 01_21_1x1 A 2026_134_D | 1x1 | 3 | Probe 3 | 3PBV 01_21_1x1 A 2026_134_D.xls | 77 | 0.764854 | 154.7446
3PBV 01_21_1x1 A 2026_134_D | 1x1 | 3 | Probe 3 | 3PBV 01_21_1x1 A 2026_134_D.xls | 78 | 0.7748829 | 156.6822
3PBV 01_21_1x1 A 2026_134_D | 1x1 | 3 | Probe 3 | 3PBV 01_21_1x1 A 2026_134_D.xls | 79 | 0.7849661 | 158.5522
3PBV 01_21_1x1 A 2026_134_D | 1x1 | 3 | Probe 3 | 3PBV 01_21_1x1 A 2026_134_D.xls | 80 | 0.7950597 | 160.4827
3PBV 01_21_1x1 A 2026_134_D | 1x1 | 3 | Probe 3 | 3PBV 01_21_1x1 A 2026_134_D.xls | 81 | 0.8051849 | 162.3923
3PBV 01_21_1x1 A 2026_134_D | 1x1 | 3 | Probe 3 | 3PBV 01_21_1x1 A 2026_134_D.xls | 82 | 0.8152462 | 164.3224
3PBV 01_21_1x1 A 2026_134_D | 1x1 | 3 | Probe 3 | 3PBV 01_21_1x1 A 2026_134_D.xls | 83 | 0.8253608 | 166.2237
3PBV 01_21_1x1 A 2026_134_D | 1x1 | 3 | Probe 3 | 3PBV 01_21_1x1 A 2026_134_D.xls | 84 | 0.8355194 | 168.2412
3PBV 01_21_1x1 A 2026_134_D | 1x1 | 3 | Probe 3 | 3PBV 01_21_1x1 A 2026_134_D.xls | 85 | 0.8456016 | 170.157
3PBV 01_21_1x1 A 2026_134_D | 1x1 | 3 | Probe 3 | 3PBV 01_21_1x1 A 2026_134_D.xls | 86 | 0.8557594 | 172.1939
3PBV 01_21_1x1 A 2026_134_D | 1x1 | 3 | Probe 3 | 3PBV 01_21_1x1 A 2026_134_D.xls | 87 | 0.8658531 | 174.0685
3PBV 01_21_1x1 A 2026_134_D | 1x1 | 3 | Probe 3 | 3PBV 01_21_1x1 A 2026_134_D.xls | 88 | 0.8759354 | 176.0273
3PBV 01_21_1x1 A 2026_134_D | 1x1 | 3 | Probe 3 | 3PBV 01_21_1x1 A 2026_134_D.xls | 89 | 0.8860825 | 177.9393
3PBV 01_21_1x1 A 2026_134_D | 1x1 | 3 | Probe 3 | 3PBV 01_21_1x1 A 2026_134_D.xls | 90 | 0.8961228 | 179.8798
3PBV 01_21_1x1 A 2026_134_D | 1x1 | 3 | Probe 3 | 3PBV 01_21_1x1 A 2026_134_D.xls | 91 | 0.9061621 | 181.838
3PBV 01_21_1x1 A 2026_134_D | 1x1 | 3 | Probe 3 | 3PBV 01_21_1x1 A 2026_134_D.xls | 92 | 0.9162014 | 183.7092
3PBV 01_21_1x1 A 2026_134_D | 1x1 | 3 | Probe 3 | 3PBV 01_21_1x1 A 2026_134_D.xls | 93 | 0.9263485 | 185.6213
3PBV 01_21_1x1 A 2026_134_D | 1x1 | 3 | Probe 3 | 3PBV 01_21_1x1 A 2026_134_D.xls | 94 | 0.936507 | 187.6145
3PBV 01_21_1x1 A 2026_134_D | 1x1 | 3 | Probe 3 | 3PBV 01_21_1x1 A 2026_134_D.xls | 95 | 0.9466219 | 189.5739
3PBV 01_21_1x1 A 2026_134_D | 1x1 | 3 | Probe 3 | 3PBV 01_21_1x1 A 2026_134_D.xls | 96 | 0.9567366 | 191.4988
3PBV 01_21_1x1 A 2026_134_D | 1x1 | 3 | Probe 3 | 3PBV 01_21_1x1 A 2026_134_D.xls | 97 | 0.9667444 | 193.3851
3PBV 01_21_1x1 A 2026_134_D | 1x1 | 3 | Probe 3 | 3PBV 01_21_1x1 A 2026_134_D.xls | 98 | 0.9767942 | 195.2906
3PBV 01_21_1x1 A 2026_134_D | 1x1 | 3 | Probe 3 | 3PBV 01_21_1x1 A 2026_134_D.xls | 99 | 0.9868879 | 197.238
3PBV 01_21_1x1 A 2026_134_D | 1x1 | 3 | Probe 3 | 3PBV 01_21_1x1 A 2026_134_D.xls | 100 | 0.9969702 | 199.1784
3PBV 01_21_1x1 A 2026_134_D | 1x1 | 3 | Probe 3 | 3PBV 01_21_1x1 A 2026_134_D.xls | 101 | 1.007053 | 201.0276
3PBV 01_21_1x1 A 2026_134_D | 1x1 | 3 | Probe 3 | 3PBV 01_21_1x1 A 2026_134_D.xls | 102 | 1.017233 | 202.9476
3PBV 01_21_1x1 A 2026_134_D | 1x1 | 3 | Probe 3 | 3PBV 01_21_1x1 A 2026_134_D.xls | 103 | 1.027315 | 204.8413
3PBV 01_21_1x1 A 2026_134_D | 1x1 | 3 | Probe 3 | 3PBV 01_21_1x1 A 2026_134_D.xls | 104 | 1.037398 | 206.9058
3PBV 01_21_1x1 A 2026_134_D | 1x1 | 3 | Probe 3 | 3PBV 01_21_1x1 A 2026_134_D.xls | 105 | 1.047416 | 208.6965
3PBV 01_21_1x1 A 2026_134_D | 1x1 | 3 | Probe 3 | 3PBV 01_21_1x1 A 2026_134_D.xls | 106 | 1.05752 | 210.6389
3PBV 01_21_1x1 A 2026_134_D | 1x1 | 3 | Probe 3 | 3PBV 01_21_1x1 A 2026_134_D.xls | 107 | 1.0677 | 212.5668
3PBV 01_21_1x1 A 2026_134_D | 1x1 | 3 | Probe 3 | 3PBV 01_21_1x1 A 2026_134_D.xls | 108 | 1.077729 | 214.5267
3PBV 01_21_1x1 A 2026_134_D | 1x1 | 3 | Probe 3 | 3PBV 01_21_1x1 A 2026_134_D.xls | 109 | 1.087821 | 216.3949
3PBV 01_21_1x1 A 2026_134_D | 1x1 | 3 | Probe 3 | 3PBV 01_21_1x1 A 2026_134_D.xls | 110 | 1.097862 | 218.3122
3PBV 01_21_1x1 A 2026_134_D | 1x1 | 3 | Probe 3 | 3PBV 01_21_1x1 A 2026_134_D.xls | 111 | 1.107955 | 220.2572
3PBV 01_21_1x1 A 2026_134_D | 1x1 | 3 | Probe 3 | 3PBV 01_21_1x1 A 2026_134_D.xls | 112 | 1.11807 | 222.1082
3PBV 01_21_1x1 A 2026_134_D | 1x1 | 3 | Probe 3 | 3PBV 01_21_1x1 A 2026_134_D.xls | 113 | 1.128088 | 224.1665
3PBV 01_21_1x1 A 2026_134_D | 1x1 | 3 | Probe 3 | 3PBV 01_21_1x1 A 2026_134_D.xls | 114 | 1.138138 | 226.0197
3PBV 01_21_1x1 A 2026_134_D | 1x1 | 3 | Probe 3 | 3PBV 01_21_1x1 A 2026_134_D.xls | 115 | 1.148232 | 227.9661
3PBV 01_21_1x1 A 2026_134_D | 1x1 | 3 | Probe 3 | 3PBV 01_21_1x1 A 2026_134_D.xls | 116 | 1.158326 | 229.7791
3PBV 01_21_1x1 A 2026_134_D | 1x1 | 3 | Probe 3 | 3PBV 01_21_1x1 A 2026_134_D.xls | 117 | 1.168375 | 231.8059
3PBV 01_21_1x1 A 2026_134_D | 1x1 | 3 | Probe 3 | 3PBV 01_21_1x1 A 2026_134_D.xls | 118 | 1.178491 | 233.7602
3PBV 01_21_1x1 A 2026_134_D | 1x1 | 3 | Probe 3 | 3PBV 01_21_1x1 A 2026_134_D.xls | 119 | 1.188649 | 235.6901
3PBV 01_21_1x1 A 2026_134_D | 1x1 | 3 | Probe 3 | 3PBV 01_21_1x1 A 2026_134_D.xls | 120 | 1.198699 | 237.6045
3PBV 01_21_1x1 A 2026_134_D | 1x1 | 3 | Probe 3 | 3PBV 01_21_1x1 A 2026_134_D.xls | 121 | 1.20876 | 239.4834
3PBV 01_21_1x1 A 2026_134_D | 1x1 | 3 | Probe 3 | 3PBV 01_21_1x1 A 2026_134_D.xls | 122 | 1.218907 | 241.4892
3PBV 01_21_1x1 A 2026_134_D | 1x1 | 3 | Probe 3 | 3PBV 01_21_1x1 A 2026_134_D.xls | 123 | 1.228915 | 243.3428
3PBV 01_21_1x1 A 2026_134_D | 1x1 | 3 | Probe 3 | 3PBV 01_21_1x1 A 2026_134_D.xls | 124 | 1.238923 | 245.2032
3PBV 01_21_1x1 A 2026_134_D | 1x1 | 3 | Probe 3 | 3PBV 01_21_1x1 A 2026_134_D.xls | 125 | 1.249015 | 247.1123
3PBV 01_21_1x1 A 2026_134_D | 1x1 | 3 | Probe 3 | 3PBV 01_21_1x1 A 2026_134_D.xls | 126 | 1.259174 | 249.0596
3PBV 01_21_1x1 A 2026_134_D | 1x1 | 3 | Probe 3 | 3PBV 01_21_1x1 A 2026_134_D.xls | 127 | 1.269267 | 250.8803
3PBV 01_21_1x1 A 2026_134_D | 1x1 | 3 | Probe 3 | 3PBV 01_21_1x1 A 2026_134_D.xls | 128 | 1.279372 | 252.801
3PBV 01_21_1x1 A 2026_134_D | 1x1 | 3 | Probe 3 | 3PBV 01_21_1x1 A 2026_134_D.xls | 129 | 1.289486 | 254.6941
3PBV 01_21_1x1 A 2026_134_D | 1x1 | 3 | Probe 3 | 3PBV 01_21_1x1 A 2026_134_D.xls | 130 | 1.299633 | 256.6665
3PBV 01_21_1x1 A 2026_134_D | 1x1 | 3 | Probe 3 | 3PBV 01_21_1x1 A 2026_134_D.xls | 131 | 1.309759 | 258.7192
3PBV 01_21_1x1 A 2026_134_D | 1x1 | 3 | Probe 3 | 3PBV 01_21_1x1 A 2026_134_D.xls | 132 | 1.319873 | 260.6518
3PBV 01_21_1x1 A 2026_134_D | 1x1 | 3 | Probe 3 | 3PBV 01_21_1x1 A 2026_134_D.xls | 133 | 1.330032 | 262.5408
3PBV 01_21_1x1 A 2026_134_D | 1x1 | 3 | Probe 3 | 3PBV 01_21_1x1 A 2026_134_D.xls | 134 | 1.340189 | 264.4556
3PBV 01_21_1x1 A 2026_134_D | 1x1 | 3 | Probe 3 | 3PBV 01_21_1x1 A 2026_134_D.xls | 135 | 1.350304 | 266.4509
3PBV 01_21_1x1 A 2026_134_D | 1x1 | 3 | Probe 3 | 3PBV 01_21_1x1 A 2026_134_D.xls | 136 | 1.360365 | 268.2737
3PBV 01_21_1x1 A 2026_134_D | 1x1 | 3 | Probe 3 | 3PBV 01_21_1x1 A 2026_134_D.xls | 137 | 1.370426 | 270.2218
3PBV 01_21_1x1 A 2026_134_D | 1x1 | 3 | Probe 3 | 3PBV 01_21_1x1 A 2026_134_D.xls | 138 | 1.380552 | 272.0786
3PBV 01_21_1x1 A 2026_134_D | 1x1 | 3 | Probe 3 | 3PBV 01_21_1x1 A 2026_134_D.xls | 139 | 1.390571 | 274.0039
3PBV 01_21_1x1 A 2026_134_D | 1x1 | 3 | Probe 3 | 3PBV 01_21_1x1 A 2026_134_D.xls | 140 | 1.400653 | 275.9207
3PBV 01_21_1x1 A 2026_134_D | 1x1 | 3 | Probe 3 | 3PBV 01_21_1x1 A 2026_134_D.xls | 141 | 1.410757 | 277.7949
3PBV 01_21_1x1 A 2026_134_D | 1x1 | 3 | Probe 3 | 3PBV 01_21_1x1 A 2026_134_D.xls | 142 | 1.42084 | 279.7667
3PBV 01_21_1x1 A 2026_134_D | 1x1 | 3 | Probe 3 | 3PBV 01_21_1x1 A 2026_134_D.xls | 143 | 1.43089 | 281.6062
3PBV 01_21_1x1 A 2026_134_D | 1x1 | 3 | Probe 3 | 3PBV 01_21_1x1 A 2026_134_D.xls | 144 | 1.440995 | 283.5364
3PBV 01_21_1x1 A 2026_134_D | 1x1 | 3 | Probe 3 | 3PBV 01_21_1x1 A 2026_134_D.xls | 145 | 1.451131 | 285.4304
3PBV 01_21_1x1 A 2026_134_D | 1x1 | 3 | Probe 3 | 3PBV 01_21_1x1 A 2026_134_D.xls | 146 | 1.461192 | 287.3088
3PBV 01_21_1x1 A 2026_134_D | 1x1 | 3 | Probe 3 | 3PBV 01_21_1x1 A 2026_134_D.xls | 147 | 1.471222 | 289.167
3PBV 01_21_1x1 A 2026_134_D | 1x1 | 3 | Probe 3 | 3PBV 01_21_1x1 A 2026_134_D.xls | 148 | 1.481379 | 291.1285
3PBV 01_21_1x1 A 2026_134_D | 1x1 | 3 | Probe 3 | 3PBV 01_21_1x1 A 2026_134_D.xls | 149 | 1.491429 | 293.0753
3PBV 01_21_1x1 A 2026_134_D | 1x1 | 3 | Probe 3 | 3PBV 01_21_1x1 A 2026_134_D.xls | 150 | 1.501588 | 294.9573
3PBV 01_21_1x1 A 2026_134_D | 1x1 | 3 | Probe 3 | 3PBV 01_21_1x1 A 2026_134_D.xls | 151 | 1.511692 | 296.8711
3PBV 01_21_1x1 A 2026_134_D | 1x1 | 3 | Probe 3 | 3PBV 01_21_1x1 A 2026_134_D.xls | 152 | 1.52171 | 298.7377
3PBV 01_21_1x1 A 2026_134_D | 1x1 | 3 | Probe 3 | 3PBV 01_21_1x1 A 2026_134_D.xls | 153 | 1.531717 | 300.6873
3PBV 01_21_1x1 A 2026_134_D | 1x1 | 3 | Probe 3 | 3PBV 01_21_1x1 A 2026_134_D.xls | 154 | 1.541843 | 302.4979
3PBV 01_21_1x1 A 2026_134_D | 1x1 | 3 | Probe 3 | 3PBV 01_21_1x1 A 2026_134_D.xls | 155 | 1.551882 | 304.3861
3PBV 01_21_1x1 A 2026_134_D | 1x1 | 3 | Probe 3 | 3PBV 01_21_1x1 A 2026_134_D.xls | 156 | 1.561954 | 306.2104
3PBV 01_21_1x1 A 2026_134_D | 1x1 | 3 | Probe 3 | 3PBV 01_21_1x1 A 2026_134_D.xls | 157 | 1.572091 | 308.1985
3PBV 01_21_1x1 A 2026_134_D | 1x1 | 3 | Probe 3 | 3PBV 01_21_1x1 A 2026_134_D.xls | 158 | 1.582227 | 310.1309
3PBV 01_21_1x1 A 2026_134_D | 1x1 | 3 | Probe 3 | 3PBV 01_21_1x1 A 2026_134_D.xls | 159 | 1.592395 | 312.0436
3PBV 01_21_1x1 A 2026_134_D | 1x1 | 3 | Probe 3 | 3PBV 01_21_1x1 A 2026_134_D.xls | 160 | 1.602522 | 313.9458
3PBV 01_21_1x1 A 2026_134_D | 1x1 | 3 | Probe 3 | 3PBV 01_21_1x1 A 2026_134_D.xls | 161 | 1.612593 | 315.7961
3PBV 01_21_1x1 A 2026_134_D | 1x1 | 3 | Probe 3 | 3PBV 01_21_1x1 A 2026_134_D.xls | 162 | 1.622708 | 317.685
3PBV 01_21_1x1 A 2026_134_D | 1x1 | 3 | Probe 3 | 3PBV 01_21_1x1 A 2026_134_D.xls | 163 | 1.632748 | 319.5006
3PBV 01_21_1x1 A 2026_134_D | 1x1 | 3 | Probe 3 | 3PBV 01_21_1x1 A 2026_134_D.xls | 164 | 1.642841 | 321.4392
3PBV 01_21_1x1 A 2026_134_D | 1x1 | 3 | Probe 3 | 3PBV 01_21_1x1 A 2026_134_D.xls | 165 | 1.652946 | 323.226
3PBV 01_21_1x1 A 2026_134_D | 1x1 | 3 | Probe 3 | 3PBV 01_21_1x1 A 2026_134_D.xls | 166 | 1.663124 | 325.2216
3PBV 01_21_1x1 A 2026_134_D | 1x1 | 3 | Probe 3 | 3PBV 01_21_1x1 A 2026_134_D.xls | 167 | 1.673228 | 327.0806
3PBV 01_21_1x1 A 2026_134_D | 1x1 | 3 | Probe 3 | 3PBV 01_21_1x1 A 2026_134_D.xls | 168 | 1.683375 | 329.0139
3PBV 01_21_1x1 A 2026_134_D | 1x1 | 3 | Probe 3 | 3PBV 01_21_1x1 A 2026_134_D.xls | 169 | 1.693394 | 330.811
3PBV 01_21_1x1 A 2026_134_D | 1x1 | 3 | Probe 3 | 3PBV 01_21_1x1 A 2026_134_D.xls | 170 | 1.703498 | 332.6524
3PBV 01_21_1x1 A 2026_134_D | 1x1 | 3 | Probe 3 | 3PBV 01_21_1x1 A 2026_134_D.xls | 171 | 1.713517 | 334.5214
3PBV 01_21_1x1 A 2026_134_D | 1x1 | 3 | Probe 3 | 3PBV 01_21_1x1 A 2026_134_D.xls | 172 | 1.723578 | 329.8767
3PBV 01_21_1x1 A 2026_134_D | 1x1 | 3 | Probe 3 | 3PBV 01_21_1x1 A 2026_134_D.xls | 173 | 1.733714 | 331.3364
3PBV 01_21_1x1 A 2026_134_D | 1x1 | 3 | Probe 3 | 3PBV 01_21_1x1 A 2026_134_D.xls | 174 | 1.743721 | 332.9532
3PBV 01_21_1x1 A 2026_134_D | 1x1 | 3 | Probe 3 | 3PBV 01_21_1x1 A 2026_134_D.xls | 175 | 1.75375 | 334.686
3PBV 01_21_1x1 A 2026_134_D | 1x1 | 3 | Probe 3 | 3PBV 01_21_1x1 A 2026_134_D.xls | 176 | 1.763876 | 335.8788
3PBV 01_21_1x1 A 2026_134_D | 1x1 | 3 | Probe 3 | 3PBV 01_21_1x1 A 2026_134_D.xls | 177 | 1.774013 | 337.5536
3PBV 01_21_1x1 A 2026_134_D | 1x1 | 3 | Probe 3 | 3PBV 01_21_1x1 A 2026_134_D.xls | 178 | 1.784063 | 339.2835
3PBV 01_21_1x1 A 2026_134_D | 1x1 | 3 | Probe 3 | 3PBV 01_21_1x1 A 2026_134_D.xls | 179 | 1.794199 | 340.9713
3PBV 01_21_1x1 A 2026_134_D | 1x1 | 3 | Probe 3 | 3PBV 01_21_1x1 A 2026_134_D.xls | 180 | 1.804336 | 342.7953
3PBV 01_21_1x1 A 2026_134_D | 1x1 | 3 | Probe 3 | 3PBV 01_21_1x1 A 2026_134_D.xls | 181 | 1.814418 | 344.4979
3PBV 01_21_1x1 A 2026_134_D | 1x1 | 3 | Probe 3 | 3PBV 01_21_1x1 A 2026_134_D.xls | 182 | 1.824436 | 346.2536
3PBV 01_21_1x1 A 2026_134_D | 1x1 | 3 | Probe 3 | 3PBV 01_21_1x1 A 2026_134_D.xls | 183 | 1.834573 | 348.0123
3PBV 01_21_1x1 A 2026_134_D | 1x1 | 3 | Probe 3 | 3PBV 01_21_1x1 A 2026_134_D.xls | 184 | 1.844602 | 349.7963
3PBV 01_21_1x1 A 2026_134_D | 1x1 | 3 | Probe 3 | 3PBV 01_21_1x1 A 2026_134_D.xls | 185 | 1.854771 | 351.5627
3PBV 01_21_1x1 A 2026_134_D | 1x1 | 3 | Probe 3 | 3PBV 01_21_1x1 A 2026_134_D.xls | 186 | 1.864843 | 353.2213
3PBV 01_21_1x1 A 2026_134_D | 1x1 | 3 | Probe 3 | 3PBV 01_21_1x1 A 2026_134_D.xls | 187 | 1.87499 | 354.8887
3PBV 01_21_1x1 A 2026_134_D | 1x1 | 3 | Probe 3 | 3PBV 01_21_1x1 A 2026_134_D.xls | 188 | 1.885051 | 356.6596
3PBV 01_22_1x1 A 2026_134_D | 1x1 | 4 | Probe 1 | 3PBV 01_22_1x1 A 2026_134_D.xls | 1 | 0 | 11.95827
3PBV 01_22_1x1 A 2026_134_D | 1x1 | 4 | Probe 1 | 3PBV 01_22_1x1 A 2026_134_D.xls | 2 | 0.01010347 | 13.22824
3PBV 01_22_1x1 A 2026_134_D | 1x1 | 4 | Probe 1 | 3PBV 01_22_1x1 A 2026_134_D.xls | 3 | 0.02018667 | 14.90728
3PBV 01_22_1x1 A 2026_134_D | 1x1 | 4 | Probe 1 | 3PBV 01_22_1x1 A 2026_134_D.xls | 4 | 0.03032232 | 16.63992
3PBV 01_22_1x1 A 2026_134_D | 1x1 | 4 | Probe 1 | 3PBV 01_22_1x1 A 2026_134_D.xls | 5 | 0.04048086 | 18.34571
3PBV 01_22_1x1 A 2026_134_D | 1x1 | 4 | Probe 1 | 3PBV 01_22_1x1 A 2026_134_D.xls | 6 | 0.05058501 | 19.9463
3PBV 01_22_1x1 A 2026_134_D | 1x1 | 4 | Probe 1 | 3PBV 01_22_1x1 A 2026_134_D.xls | 7 | 0.06065676 | 21.64891
3PBV 01_22_1x1 A 2026_134_D | 1x1 | 4 | Probe 1 | 3PBV 01_22_1x1 A 2026_134_D.xls | 8 | 0.07073901 | 23.38947
3PBV 01_22_1x1 A 2026_134_D | 1x1 | 4 | Probe 1 | 3PBV 01_22_1x1 A 2026_134_D.xls | 9 | 0.08080027 | 25.11282
3PBV 01_22_1x1 A 2026_134_D | 1x1 | 4 | Probe 1 | 3PBV 01_22_1x1 A 2026_134_D.xls | 10 | 0.09092639 | 26.92944
3PBV 01_22_1x1 A 2026_134_D | 1x1 | 4 | Probe 1 | 3PBV 01_22_1x1 A 2026_134_D.xls | 11 | 0.1010411 | 28.62037
3PBV 01_22_1x1 A 2026_134_D | 1x1 | 4 | Probe 1 | 3PBV 01_22_1x1 A 2026_134_D.xls | 12 | 0.1111128 | 30.37523
3PBV 01_22_1x1 A 2026_134_D | 1x1 | 4 | Probe 1 | 3PBV 01_22_1x1 A 2026_134_D.xls | 13 | 0.1211531 | 32.0541
3PBV 01_22_1x1 A 2026_134_D | 1x1 | 4 | Probe 1 | 3PBV 01_22_1x1 A 2026_134_D.xls | 14 | 0.1312892 | 33.82927
3PBV 01_22_1x1 A 2026_134_D | 1x1 | 4 | Probe 1 | 3PBV 01_22_1x1 A 2026_134_D.xls | 15 | 0.141339 | 35.63482
3PBV 01_22_1x1 A 2026_134_D | 1x1 | 4 | Probe 1 | 3PBV 01_22_1x1 A 2026_134_D.xls | 16 | 0.1514975 | 37.42012
3PBV 01_22_1x1 A 2026_134_D | 1x1 | 4 | Probe 1 | 3PBV 01_22_1x1 A 2026_134_D.xls | 17 | 0.1616227 | 39.24599
3PBV 01_22_1x1 A 2026_134_D | 1x1 | 4 | Probe 1 | 3PBV 01_22_1x1 A 2026_134_D.xls | 18 | 0.1717803 | 41.13306
3PBV 01_22_1x1 A 2026_134_D | 1x1 | 4 | Probe 1 | 3PBV 01_22_1x1 A 2026_134_D.xls | 19 | 0.1818206 | 42.816
3PBV 01_22_1x1 A 2026_134_D | 1x1 | 4 | Probe 1 | 3PBV 01_22_1x1 A 2026_134_D.xls | 20 | 0.1919352 | 44.7805
3PBV 01_22_1x1 A 2026_134_D | 1x1 | 4 | Probe 1 | 3PBV 01_22_1x1 A 2026_134_D.xls | 21 | 0.2020928 | 46.5627
3PBV 01_22_1x1 A 2026_134_D | 1x1 | 4 | Probe 1 | 3PBV 01_22_1x1 A 2026_134_D.xls | 22 | 0.212197 | 48.37168
3PBV 01_22_1x1 A 2026_134_D | 1x1 | 4 | Probe 1 | 3PBV 01_22_1x1 A 2026_134_D.xls | 23 | 0.2223229 | 50.1344
3PBV 01_22_1x1 A 2026_134_D | 1x1 | 4 | Probe 1 | 3PBV 01_22_1x1 A 2026_134_D.xls | 24 | 0.2324595 | 51.92087
3PBV 01_22_1x1 A 2026_134_D | 1x1 | 4 | Probe 1 | 3PBV 01_22_1x1 A 2026_134_D.xls | 25 | 0.2424664 | 53.80465
3PBV 01_22_1x1 A 2026_134_D | 1x1 | 4 | Probe 1 | 3PBV 01_22_1x1 A 2026_134_D.xls | 26 | 0.2525706 | 55.66828
3PBV 01_22_1x1 A 2026_134_D | 1x1 | 4 | Probe 1 | 3PBV 01_22_1x1 A 2026_134_D.xls | 27 | 0.2627291 | 57.44844
3PBV 01_22_1x1 A 2026_134_D | 1x1 | 4 | Probe 1 | 3PBV 01_22_1x1 A 2026_134_D.xls | 28 | 0.272779 | 59.27817
3PBV 01_22_1x1 A 2026_134_D | 1x1 | 4 | Probe 1 | 3PBV 01_22_1x1 A 2026_134_D.xls | 29 | 0.2829804 | 61.15936
3PBV 01_22_1x1 A 2026_134_D | 1x1 | 4 | Probe 1 | 3PBV 01_22_1x1 A 2026_134_D.xls | 30 | 0.2931161 | 63.09957
3PBV 01_22_1x1 A 2026_134_D | 1x1 | 4 | Probe 1 | 3PBV 01_22_1x1 A 2026_134_D.xls | 31 | 0.3031771 | 65.11607
3PBV 01_22_1x1 A 2026_134_D | 1x1 | 4 | Probe 1 | 3PBV 01_22_1x1 A 2026_134_D.xls | 32 | 0.3132174 | 66.92015
3PBV 01_22_1x1 A 2026_134_D | 1x1 | 4 | Probe 1 | 3PBV 01_22_1x1 A 2026_134_D.xls | 33 | 0.3233216 | 68.78889
3PBV 01_22_1x1 A 2026_134_D | 1x1 | 4 | Probe 1 | 3PBV 01_22_1x1 A 2026_134_D.xls | 34 | 0.3334153 | 70.67841
3PBV 01_22_1x1 A 2026_134_D | 1x1 | 4 | Probe 1 | 3PBV 01_22_1x1 A 2026_134_D.xls | 35 | 0.343487 | 72.57747
3PBV 01_22_1x1 A 2026_134_D | 1x1 | 4 | Probe 1 | 3PBV 01_22_1x1 A 2026_134_D.xls | 36 | 0.3535693 | 74.39633
3PBV 01_22_1x1 A 2026_134_D | 1x1 | 4 | Probe 1 | 3PBV 01_22_1x1 A 2026_134_D.xls | 37 | 0.3625996 | 76.12364
3PBV 01_22_1x1 A 2026_134_D | 1x1 | 4 | Probe 1 | 3PBV 01_22_1x1 A 2026_134_D.xls | 38 | 0.3726609 | 77.95772
3PBV 01_22_1x1 A 2026_134_D | 1x1 | 4 | Probe 1 | 3PBV 01_22_1x1 A 2026_134_D.xls | 39 | 0.3827867 | 79.77204
3PBV 01_22_1x1 A 2026_134_D | 1x1 | 4 | Probe 1 | 3PBV 01_22_1x1 A 2026_134_D.xls | 40 | 0.3929548 | 81.79403
3PBV 01_22_1x1 A 2026_134_D | 1x1 | 4 | Probe 1 | 3PBV 01_22_1x1 A 2026_134_D.xls | 41 | 0.4030161 | 83.60532
3PBV 01_22_1x1 A 2026_134_D | 1x1 | 4 | Probe 1 | 3PBV 01_22_1x1 A 2026_134_D.xls | 42 | 0.4131317 | 85.43603
3PBV 01_22_1x1 A 2026_134_D | 1x1 | 4 | Probe 1 | 3PBV 01_22_1x1 A 2026_134_D.xls | 43 | 0.4232568 | 87.35346
3PBV 01_22_1x1 A 2026_134_D | 1x1 | 4 | Probe 1 | 3PBV 01_22_1x1 A 2026_134_D.xls | 44 | 0.4333076 | 89.15946
3PBV 01_22_1x1 A 2026_134_D | 1x1 | 4 | Probe 1 | 3PBV 01_22_1x1 A 2026_134_D.xls | 45 | 0.4434547 | 91.13682
3PBV 01_22_1x1 A 2026_134_D | 1x1 | 4 | Probe 1 | 3PBV 01_22_1x1 A 2026_134_D.xls | 46 | 0.4535694 | 92.9437
3PBV 01_22_1x1 A 2026_134_D | 1x1 | 4 | Probe 1 | 3PBV 01_22_1x1 A 2026_134_D.xls | 47 | 0.4636411 | 94.83077
3PBV 01_22_1x1 A 2026_134_D | 1x1 | 4 | Probe 1 | 3PBV 01_22_1x1 A 2026_134_D.xls | 48 | 0.4736705 | 96.67824
3PBV 01_22_1x1 A 2026_134_D | 1x1 | 4 | Probe 1 | 3PBV 01_22_1x1 A 2026_134_D.xls | 49 | 0.4838281 | 98.43483
3PBV 01_22_1x1 A 2026_134_D | 1x1 | 4 | Probe 1 | 3PBV 01_22_1x1 A 2026_134_D.xls | 50 | 0.4938569 | 100.4087
3PBV 01_22_1x1 A 2026_134_D | 1x1 | 4 | Probe 1 | 3PBV 01_22_1x1 A 2026_134_D.xls | 51 | 0.5039935 | 102.2712
3PBV 01_22_1x1 A 2026_134_D | 1x1 | 4 | Probe 1 | 3PBV 01_22_1x1 A 2026_134_D.xls | 52 | 0.5140653 | 104.1014
3PBV 01_22_1x1 A 2026_134_D | 1x1 | 4 | Probe 1 | 3PBV 01_22_1x1 A 2026_134_D.xls | 53 | 0.5240731 | 105.9406
3PBV 01_22_1x1 A 2026_134_D | 1x1 | 4 | Probe 1 | 3PBV 01_22_1x1 A 2026_134_D.xls | 54 | 0.5341449 | 107.7974
3PBV 01_22_1x1 A 2026_134_D | 1x1 | 4 | Probe 1 | 3PBV 01_22_1x1 A 2026_134_D.xls | 55 | 0.5442386 | 109.7553
3PBV 01_22_1x1 A 2026_134_D | 1x1 | 4 | Probe 1 | 3PBV 01_22_1x1 A 2026_134_D.xls | 56 | 0.5543748 | 111.6384
3PBV 01_22_1x1 A 2026_134_D | 1x1 | 4 | Probe 1 | 3PBV 01_22_1x1 A 2026_134_D.xls | 57 | 0.5645218 | 113.4759
3PBV 01_22_1x1 A 2026_134_D | 1x1 | 4 | Probe 1 | 3PBV 01_22_1x1 A 2026_134_D.xls | 58 | 0.5746689 | 115.3254
3PBV 01_22_1x1 A 2026_134_D | 1x1 | 4 | Probe 1 | 3PBV 01_22_1x1 A 2026_134_D.xls | 59 | 0.5848055 | 117.1449
3PBV 01_22_1x1 A 2026_134_D | 1x1 | 4 | Probe 1 | 3PBV 01_22_1x1 A 2026_134_D.xls | 60 | 0.5948449 | 119.1483
3PBV 01_22_1x1 A 2026_134_D | 1x1 | 4 | Probe 1 | 3PBV 01_22_1x1 A 2026_134_D.xls | 61 | 0.6049491 | 120.9634
3PBV 01_22_1x1 A 2026_134_D | 1x1 | 4 | Probe 1 | 3PBV 01_22_1x1 A 2026_134_D.xls | 62 | 0.6150637 | 122.8332
3PBV 01_22_1x1 A 2026_134_D | 1x1 | 4 | Probe 1 | 3PBV 01_22_1x1 A 2026_134_D.xls | 63 | 0.6251145 | 124.7029
3PBV 01_22_1x1 A 2026_134_D | 1x1 | 4 | Probe 1 | 3PBV 01_22_1x1 A 2026_134_D.xls | 64 | 0.635143 | 126.6481
3PBV 01_22_1x1 A 2026_134_D | 1x1 | 4 | Probe 1 | 3PBV 01_22_1x1 A 2026_134_D.xls | 65 | 0.6452796 | 128.6298
3PBV 01_22_1x1 A 2026_134_D | 1x1 | 4 | Probe 1 | 3PBV 01_22_1x1 A 2026_134_D.xls | 66 | 0.6553085 | 130.4171
3PBV 01_22_1x1 A 2026_134_D | 1x1 | 4 | Probe 1 | 3PBV 01_22_1x1 A 2026_134_D.xls | 67 | 0.6653488 | 132.3064
3PBV 01_22_1x1 A 2026_134_D | 1x1 | 4 | Probe 1 | 3PBV 01_22_1x1 A 2026_134_D.xls | 68 | 0.6754529 | 134.2015
3PBV 01_22_1x1 A 2026_134_D | 1x1 | 4 | Probe 1 | 3PBV 01_22_1x1 A 2026_134_D.xls | 69 | 0.6855457 | 136.0693
3PBV 01_22_1x1 A 2026_134_D | 1x1 | 4 | Probe 1 | 3PBV 01_22_1x1 A 2026_134_D.xls | 70 | 0.6956289 | 137.9405
3PBV 01_22_1x1 A 2026_134_D | 1x1 | 4 | Probe 1 | 3PBV 01_22_1x1 A 2026_134_D.xls | 71 | 0.705754 | 139.8548
3PBV 01_22_1x1 A 2026_134_D | 1x1 | 4 | Probe 1 | 3PBV 01_22_1x1 A 2026_134_D.xls | 72 | 0.7158692 | 141.7338
3PBV 01_22_1x1 A 2026_134_D | 1x1 | 4 | Probe 1 | 3PBV 01_22_1x1 A 2026_134_D.xls | 73 | 0.7259839 | 143.5911
3PBV 01_22_1x1 A 2026_134_D | 1x1 | 4 | Probe 1 | 3PBV 01_22_1x1 A 2026_134_D.xls | 74 | 0.7361634 | 145.3747
3PBV 01_22_1x1 A 2026_134_D | 1x1 | 4 | Probe 1 | 3PBV 01_22_1x1 A 2026_134_D.xls | 75 | 0.7463105 | 147.3313
3PBV 01_22_1x1 A 2026_134_D | 1x1 | 4 | Probe 1 | 3PBV 01_22_1x1 A 2026_134_D.xls | 76 | 0.7563927 | 149.133
3PBV 01_22_1x1 A 2026_134_D | 1x1 | 4 | Probe 1 | 3PBV 01_22_1x1 A 2026_134_D.xls | 77 | 0.7665083 | 151.009
3PBV 01_22_1x1 A 2026_134_D | 1x1 | 4 | Probe 1 | 3PBV 01_22_1x1 A 2026_134_D.xls | 78 | 0.7766125 | 152.9769
3PBV 01_22_1x1 A 2026_134_D | 1x1 | 4 | Probe 1 | 3PBV 01_22_1x1 A 2026_134_D.xls | 79 | 0.7867806 | 154.8541
3PBV 01_22_1x1 A 2026_134_D | 1x1 | 4 | Probe 1 | 3PBV 01_22_1x1 A 2026_134_D.xls | 80 | 0.7967885 | 156.8042
3PBV 01_22_1x1 A 2026_134_D | 1x1 | 4 | Probe 1 | 3PBV 01_22_1x1 A 2026_134_D.xls | 81 | 0.8069136 | 158.6463
3PBV 01_22_1x1 A 2026_134_D | 1x1 | 4 | Probe 1 | 3PBV 01_22_1x1 A 2026_134_D.xls | 82 | 0.8170826 | 160.5389
3PBV 01_22_1x1 A 2026_134_D | 1x1 | 4 | Probe 1 | 3PBV 01_22_1x1 A 2026_134_D.xls | 83 | 0.8271325 | 162.4328
3PBV 01_22_1x1 A 2026_134_D | 1x1 | 4 | Probe 1 | 3PBV 01_22_1x1 A 2026_134_D.xls | 84 | 0.8373015 | 164.2987
3PBV 01_22_1x1 A 2026_134_D | 1x1 | 4 | Probe 1 | 3PBV 01_22_1x1 A 2026_134_D.xls | 85 | 0.8474486 | 166.2551
3PBV 01_22_1x1 A 2026_134_D | 1x1 | 4 | Probe 1 | 3PBV 01_22_1x1 A 2026_134_D.xls | 86 | 0.8574994 | 168.0624
3PBV 01_22_1x1 A 2026_134_D | 1x1 | 4 | Probe 1 | 3PBV 01_22_1x1 A 2026_134_D.xls | 87 | 0.8676245 | 169.9691
3PBV 01_22_1x1 A 2026_134_D | 1x1 | 4 | Probe 1 | 3PBV 01_22_1x1 A 2026_134_D.xls | 88 | 0.8777287 | 171.8351
3PBV 01_22_1x1 A 2026_134_D | 1x1 | 4 | Probe 1 | 3PBV 01_22_1x1 A 2026_134_D.xls | 89 | 0.8878112 | 173.7393
3PBV 01_22_1x1 A 2026_134_D | 1x1 | 4 | Probe 1 | 3PBV 01_22_1x1 A 2026_134_D.xls | 90 | 0.8979802 | 175.6806
3PBV 01_22_1x1 A 2026_134_D | 1x1 | 4 | Probe 1 | 3PBV 01_22_1x1 A 2026_134_D.xls | 91 | 0.9081054 | 177.5152
3PBV 01_22_1x1 A 2026_134_D | 1x1 | 4 | Probe 1 | 3PBV 01_22_1x1 A 2026_134_D.xls | 92 | 0.9181886 | 179.4325
3PBV 01_22_1x1 A 2026_134_D | 1x1 | 4 | Probe 1 | 3PBV 01_22_1x1 A 2026_134_D.xls | 93 | 0.9281955 | 181.2028
3PBV 01_22_1x1 A 2026_134_D | 1x1 | 4 | Probe 1 | 3PBV 01_22_1x1 A 2026_134_D.xls | 94 | 0.9382892 | 183.1561
3PBV 01_22_1x1 A 2026_134_D | 1x1 | 4 | Probe 1 | 3PBV 01_22_1x1 A 2026_134_D.xls | 95 | 0.948297 | 185.0059
3PBV 01_22_1x1 A 2026_134_D | 1x1 | 4 | Probe 1 | 3PBV 01_22_1x1 A 2026_134_D.xls | 96 | 0.9584441 | 186.8477
3PBV 01_22_1x1 A 2026_134_D | 1x1 | 4 | Probe 1 | 3PBV 01_22_1x1 A 2026_134_D.xls | 97 | 0.9685264 | 188.655
3PBV 01_22_1x1 A 2026_134_D | 1x1 | 4 | Probe 1 | 3PBV 01_22_1x1 A 2026_134_D.xls | 98 | 0.9785342 | 190.56
3PBV 01_22_1x1 A 2026_134_D | 1x1 | 4 | Probe 1 | 3PBV 01_22_1x1 A 2026_134_D.xls | 99 | 0.9886489 | 192.4228
3PBV 01_22_1x1 A 2026_134_D | 1x1 | 4 | Probe 1 | 3PBV 01_22_1x1 A 2026_134_D.xls | 100 | 0.9986567 | 194.3312
3PBV 01_22_1x1 A 2026_134_D | 1x1 | 4 | Probe 1 | 3PBV 01_22_1x1 A 2026_134_D.xls | 101 | 1.008814 | 196.1677
3PBV 01_22_1x1 A 2026_134_D | 1x1 | 4 | Probe 1 | 3PBV 01_22_1x1 A 2026_134_D.xls | 102 | 1.018886 | 198.0091
3PBV 01_22_1x1 A 2026_134_D | 1x1 | 4 | Probe 1 | 3PBV 01_22_1x1 A 2026_134_D.xls | 103 | 1.029001 | 199.9076
3PBV 01_22_1x1 A 2026_134_D | 1x1 | 4 | Probe 1 | 3PBV 01_22_1x1 A 2026_134_D.xls | 104 | 1.039094 | 201.729
3PBV 01_22_1x1 A 2026_134_D | 1x1 | 4 | Probe 1 | 3PBV 01_22_1x1 A 2026_134_D.xls | 105 | 1.049145 | 203.6322
3PBV 01_22_1x1 A 2026_134_D | 1x1 | 4 | Probe 1 | 3PBV 01_22_1x1 A 2026_134_D.xls | 106 | 1.059281 | 205.4476
3PBV 01_22_1x1 A 2026_134_D | 1x1 | 4 | Probe 1 | 3PBV 01_22_1x1 A 2026_134_D.xls | 107 | 1.069418 | 207.302
3PBV 01_22_1x1 A 2026_134_D | 1x1 | 4 | Probe 1 | 3PBV 01_22_1x1 A 2026_134_D.xls | 108 | 1.079425 | 209.1781
3PBV 01_22_1x1 A 2026_134_D | 1x1 | 4 | Probe 1 | 3PBV 01_22_1x1 A 2026_134_D.xls | 109 | 1.089497 | 210.9906
3PBV 01_22_1x1 A 2026_134_D | 1x1 | 4 | Probe 1 | 3PBV 01_22_1x1 A 2026_134_D.xls | 110 | 1.099623 | 212.9808
3PBV 01_22_1x1 A 2026_134_D | 1x1 | 4 | Probe 1 | 3PBV 01_22_1x1 A 2026_134_D.xls | 111 | 1.109641 | 214.7414
3PBV 01_22_1x1 A 2026_134_D | 1x1 | 4 | Probe 1 | 3PBV 01_22_1x1 A 2026_134_D.xls | 112 | 1.119659 | 216.6192
3PBV 01_22_1x1 A 2026_134_D | 1x1 | 4 | Probe 1 | 3PBV 01_22_1x1 A 2026_134_D.xls | 113 | 1.129774 | 218.4947
3PBV 01_22_1x1 A 2026_134_D | 1x1 | 4 | Probe 1 | 3PBV 01_22_1x1 A 2026_134_D.xls | 114 | 1.139921 | 220.4464
3PBV 01_22_1x1 A 2026_134_D | 1x1 | 4 | Probe 1 | 3PBV 01_22_1x1 A 2026_134_D.xls | 115 | 1.149972 | 222.2754
3PBV 01_22_1x1 A 2026_134_D | 1x1 | 4 | Probe 1 | 3PBV 01_22_1x1 A 2026_134_D.xls | 116 | 1.160087 | 224.152
3PBV 01_22_1x1 A 2026_134_D | 1x1 | 4 | Probe 1 | 3PBV 01_22_1x1 A 2026_134_D.xls | 117 | 1.170094 | 225.936
3PBV 01_22_1x1 A 2026_134_D | 1x1 | 4 | Probe 1 | 3PBV 01_22_1x1 A 2026_134_D.xls | 118 | 1.18023 | 227.8483
3PBV 01_22_1x1 A 2026_134_D | 1x1 | 4 | Probe 1 | 3PBV 01_22_1x1 A 2026_134_D.xls | 119 | 1.190356 | 229.7017
3PBV 01_22_1x1 A 2026_134_D | 1x1 | 4 | Probe 1 | 3PBV 01_22_1x1 A 2026_134_D.xls | 120 | 1.200481 | 231.6694
3PBV 01_22_1x1 A 2026_134_D | 1x1 | 4 | Probe 1 | 3PBV 01_22_1x1 A 2026_134_D.xls | 121 | 1.21051 | 233.4405
3PBV 01_22_1x1 A 2026_134_D | 1x1 | 4 | Probe 1 | 3PBV 01_22_1x1 A 2026_134_D.xls | 122 | 1.220625 | 235.3174
3PBV 01_22_1x1 A 2026_134_D | 1x1 | 4 | Probe 1 | 3PBV 01_22_1x1 A 2026_134_D.xls | 123 | 1.230719 | 237.1402
3PBV 01_22_1x1 A 2026_134_D | 1x1 | 4 | Probe 1 | 3PBV 01_22_1x1 A 2026_134_D.xls | 124 | 1.24077 | 239.0239
3PBV 01_22_1x1 A 2026_134_D | 1x1 | 4 | Probe 1 | 3PBV 01_22_1x1 A 2026_134_D.xls | 125 | 1.250799 | 240.9399
3PBV 01_22_1x1 A 2026_134_D | 1x1 | 4 | Probe 1 | 3PBV 01_22_1x1 A 2026_134_D.xls | 126 | 1.260924 | 242.726
3PBV 01_22_1x1 A 2026_134_D | 1x1 | 4 | Probe 1 | 3PBV 01_22_1x1 A 2026_134_D.xls | 127 | 1.270964 | 244.5264
3PBV 01_22_1x1 A 2026_134_D | 1x1 | 4 | Probe 1 | 3PBV 01_22_1x1 A 2026_134_D.xls | 128 | 1.281036 | 246.4295
3PBV 01_22_1x1 A 2026_134_D | 1x1 | 4 | Probe 1 | 3PBV 01_22_1x1 A 2026_134_D.xls | 129 | 1.29115 | 248.3043
3PBV 01_22_1x1 A 2026_134_D | 1x1 | 4 | Probe 1 | 3PBV 01_22_1x1 A 2026_134_D.xls | 130 | 1.301266 | 250.2525
3PBV 01_22_1x1 A 2026_134_D | 1x1 | 4 | Probe 1 | 3PBV 01_22_1x1 A 2026_134_D.xls | 131 | 1.311337 | 252.0952
3PBV 01_22_1x1 A 2026_134_D | 1x1 | 4 | Probe 1 | 3PBV 01_22_1x1 A 2026_134_D.xls | 132 | 1.321442 | 253.8816
3PBV 01_22_1x1 A 2026_134_D | 1x1 | 4 | Probe 1 | 3PBV 01_22_1x1 A 2026_134_D.xls | 133 | 1.331599 | 255.8148
3PBV 01_22_1x1 A 2026_134_D | 1x1 | 4 | Probe 1 | 3PBV 01_22_1x1 A 2026_134_D.xls | 134 | 1.341682 | 257.6812
3PBV 01_22_1x1 A 2026_134_D | 1x1 | 4 | Probe 1 | 3PBV 01_22_1x1 A 2026_134_D.xls | 135 | 1.351818 | 259.5021
3PBV 01_22_1x1 A 2026_134_D | 1x1 | 4 | Probe 1 | 3PBV 01_22_1x1 A 2026_134_D.xls | 136 | 1.361955 | 261.3273
3PBV 01_22_1x1 A 2026_134_D | 1x1 | 4 | Probe 1 | 3PBV 01_22_1x1 A 2026_134_D.xls | 137 | 1.372048 | 263.147
3PBV 01_22_1x1 A 2026_134_D | 1x1 | 4 | Probe 1 | 3PBV 01_22_1x1 A 2026_134_D.xls | 138 | 1.382131 | 265.0591
3PBV 01_22_1x1 A 2026_134_D | 1x1 | 4 | Probe 1 | 3PBV 01_22_1x1 A 2026_134_D.xls | 139 | 1.392224 | 266.8977
3PBV 01_22_1x1 A 2026_134_D | 1x1 | 4 | Probe 1 | 3PBV 01_22_1x1 A 2026_134_D.xls | 140 | 1.402243 | 268.7475
3PBV 01_22_1x1 A 2026_134_D | 1x1 | 4 | Probe 1 | 3PBV 01_22_1x1 A 2026_134_D.xls | 141 | 1.412282 | 270.4615
3PBV 01_22_1x1 A 2026_134_D | 1x1 | 4 | Probe 1 | 3PBV 01_22_1x1 A 2026_134_D.xls | 142 | 1.422429 | 272.4394
3PBV 01_22_1x1 A 2026_134_D | 1x1 | 4 | Probe 1 | 3PBV 01_22_1x1 A 2026_134_D.xls | 143 | 1.432437 | 274.3329
3PBV 01_22_1x1 A 2026_134_D | 1x1 | 4 | Probe 1 | 3PBV 01_22_1x1 A 2026_134_D.xls | 144 | 1.442519 | 276.1305
3PBV 01_22_1x1 A 2026_134_D | 1x1 | 4 | Probe 1 | 3PBV 01_22_1x1 A 2026_134_D.xls | 145 | 1.452645 | 277.994
3PBV 01_22_1x1 A 2026_134_D | 1x1 | 4 | Probe 1 | 3PBV 01_22_1x1 A 2026_134_D.xls | 146 | 1.462664 | 279.7572
3PBV 01_22_1x1 A 2026_134_D | 1x1 | 4 | Probe 1 | 3PBV 01_22_1x1 A 2026_134_D.xls | 147 | 1.472703 | 281.6337
3PBV 01_22_1x1 A 2026_134_D | 1x1 | 4 | Probe 1 | 3PBV 01_22_1x1 A 2026_134_D.xls | 148 | 1.482797 | 283.4892
3PBV 01_22_1x1 A 2026_134_D | 1x1 | 4 | Probe 1 | 3PBV 01_22_1x1 A 2026_134_D.xls | 149 | 1.492922 | 285.3655
3PBV 01_22_1x1 A 2026_134_D | 1x1 | 4 | Probe 1 | 3PBV 01_22_1x1 A 2026_134_D.xls | 150 | 1.502993 | 287.3086
3PBV 01_22_1x1 A 2026_134_D | 1x1 | 4 | Probe 1 | 3PBV 01_22_1x1 A 2026_134_D.xls | 151 | 1.51313 | 289.0482
3PBV 01_22_1x1 A 2026_134_D | 1x1 | 4 | Probe 1 | 3PBV 01_22_1x1 A 2026_134_D.xls | 152 | 1.523234 | 290.8898
3PBV 01_22_1x1 A 2026_134_D | 1x1 | 4 | Probe 1 | 3PBV 01_22_1x1 A 2026_134_D.xls | 153 | 1.533338 | 292.7786
3PBV 01_22_1x1 A 2026_134_D | 1x1 | 4 | Probe 1 | 3PBV 01_22_1x1 A 2026_134_D.xls | 154 | 1.543496 | 294.5902
3PBV 01_22_1x1 A 2026_134_D | 1x1 | 4 | Probe 1 | 3PBV 01_22_1x1 A 2026_134_D.xls | 155 | 1.553622 | 296.5328
3PBV 01_22_1x1 A 2026_134_D | 1x1 | 4 | Probe 1 | 3PBV 01_22_1x1 A 2026_134_D.xls | 156 | 1.563769 | 298.3323
3PBV 01_22_1x1 A 2026_134_D | 1x1 | 4 | Probe 1 | 3PBV 01_22_1x1 A 2026_134_D.xls | 157 | 1.573798 | 300.1095
3PBV 01_22_1x1 A 2026_134_D | 1x1 | 4 | Probe 1 | 3PBV 01_22_1x1 A 2026_134_D.xls | 158 | 1.583913 | 301.9469
3PBV 01_22_1x1 A 2026_134_D | 1x1 | 4 | Probe 1 | 3PBV 01_22_1x1 A 2026_134_D.xls | 159 | 1.593931 | 303.7674
3PBV 01_22_1x1 A 2026_134_D | 1x1 | 4 | Probe 1 | 3PBV 01_22_1x1 A 2026_134_D.xls | 160 | 1.603982 | 305.7064
3PBV 01_22_1x1 A 2026_134_D | 1x1 | 4 | Probe 1 | 3PBV 01_22_1x1 A 2026_134_D.xls | 161 | 1.61416 | 307.48
3PBV 01_22_1x1 A 2026_134_D | 1x1 | 4 | Probe 1 | 3PBV 01_22_1x1 A 2026_134_D.xls | 162 | 1.624308 | 309.3202
3PBV 01_22_1x1 A 2026_134_D | 1x1 | 4 | Probe 1 | 3PBV 01_22_1x1 A 2026_134_D.xls | 163 | 1.63439 | 311.205
3PBV 01_22_1x1 A 2026_134_D | 1x1 | 4 | Probe 1 | 3PBV 01_22_1x1 A 2026_134_D.xls | 164 | 1.644484 | 313.0252
3PBV 01_22_1x1 A 2026_134_D | 1x1 | 4 | Probe 1 | 3PBV 01_22_1x1 A 2026_134_D.xls | 165 | 1.654578 | 314.8691
3PBV 01_22_1x1 A 2026_134_D | 1x1 | 4 | Probe 1 | 3PBV 01_22_1x1 A 2026_134_D.xls | 166 | 1.664617 | 316.6277
3PBV 01_22_1x1 A 2026_134_D | 1x1 | 4 | Probe 1 | 3PBV 01_22_1x1 A 2026_134_D.xls | 167 | 1.674775 | 318.4295
3PBV 01_22_1x1 A 2026_134_D | 1x1 | 4 | Probe 1 | 3PBV 01_22_1x1 A 2026_134_D.xls | 168 | 1.684868 | 320.2726
3PBV 01_22_1x1 A 2026_134_D | 1x1 | 4 | Probe 1 | 3PBV 01_22_1x1 A 2026_134_D.xls | 169 | 1.694952 | 322.0201
3PBV 01_22_1x1 A 2026_134_D | 1x1 | 4 | Probe 1 | 3PBV 01_22_1x1 A 2026_134_D.xls | 170 | 1.705001 | 323.9685
3PBV 01_22_1x1 A 2026_134_D | 1x1 | 4 | Probe 1 | 3PBV 01_22_1x1 A 2026_134_D.xls | 171 | 1.715138 | 325.7107
3PBV 01_22_1x1 A 2026_134_D | 1x1 | 4 | Probe 1 | 3PBV 01_22_1x1 A 2026_134_D.xls | 172 | 1.725156 | 327.5174
3PBV 01_22_1x1 A 2026_134_D | 1x1 | 4 | Probe 1 | 3PBV 01_22_1x1 A 2026_134_D.xls | 173 | 1.735185 | 329.2854
3PBV 01_22_1x1 A 2026_134_D | 1x1 | 4 | Probe 1 | 3PBV 01_22_1x1 A 2026_134_D.xls | 174 | 1.745289 | 331.0581
3PBV 01_22_1x1 A 2026_134_D | 1x1 | 4 | Probe 1 | 3PBV 01_22_1x1 A 2026_134_D.xls | 175 | 1.755436 | 332.9387
3PBV 01_22_1x1 A 2026_134_D | 1x1 | 4 | Probe 1 | 3PBV 01_22_1x1 A 2026_134_D.xls | 176 | 1.765498 | 334.7481
3PBV 01_22_1x1 A 2026_134_D | 1x1 | 4 | Probe 1 | 3PBV 01_22_1x1 A 2026_134_D.xls | 177 | 1.775591 | 336.5577
3PBV 01_22_1x1 A 2026_134_D | 1x1 | 4 | Probe 1 | 3PBV 01_22_1x1 A 2026_134_D.xls | 178 | 1.785759 | 338.348
3PBV 01_22_1x1 A 2026_134_D | 1x1 | 4 | Probe 1 | 3PBV 01_22_1x1 A 2026_134_D.xls | 179 | 1.795874 | 340.1116
3PBV 01_22_1x1 A 2026_134_D | 1x1 | 4 | Probe 1 | 3PBV 01_22_1x1 A 2026_134_D.xls | 180 | 1.806 | 341.9961
3PBV 01_22_1x1 A 2026_134_D | 1x1 | 4 | Probe 1 | 3PBV 01_22_1x1 A 2026_134_D.xls | 181 | 1.816104 | 343.8476
3PBV 01_22_1x1 A 2026_134_D | 1x1 | 4 | Probe 1 | 3PBV 01_22_1x1 A 2026_134_D.xls | 182 | 1.826144 | 345.5768
3PBV 01_22_1x1 A 2026_134_D | 1x1 | 4 | Probe 1 | 3PBV 01_22_1x1 A 2026_134_D.xls | 183 | 1.83627 | 347.3651
3PBV 01_22_1x1 A 2026_134_D | 1x1 | 4 | Probe 1 | 3PBV 01_22_1x1 A 2026_134_D.xls | 184 | 1.846374 | 349.127
3PBV 01_22_1x1 A 2026_134_D | 1x1 | 4 | Probe 1 | 3PBV 01_22_1x1 A 2026_134_D.xls | 185 | 1.856424 | 350.9652
3PBV 01_22_1x1 A 2026_134_D | 1x1 | 4 | Probe 1 | 3PBV 01_22_1x1 A 2026_134_D.xls | 186 | 1.866485 | 352.7868
3PBV 01_22_1x1 A 2026_134_D | 1x1 | 4 | Probe 1 | 3PBV 01_22_1x1 A 2026_134_D.xls | 187 | 1.876632 | 354.5415
3PBV 01_22_1x1 A 2026_134_D | 1x1 | 4 | Probe 1 | 3PBV 01_22_1x1 A 2026_134_D.xls | 188 | 1.886672 | 356.274
3PBV 01_22_1x1 A 2026_134_D | 1x1 | 4 | Probe 1 | 3PBV 01_22_1x1 A 2026_134_D.xls | 189 | 1.896712 | 358.011
3PBV 01_22_1x1 A 2026_134_D | 1x1 | 4 | Probe 1 | 3PBV 01_22_1x1 A 2026_134_D.xls | 190 | 1.906816 | 359.7798
3PBV 01_22_1x1 A 2026_134_D | 1x1 | 4 | Probe 1 | 3PBV 01_22_1x1 A 2026_134_D.xls | 191 | 1.916941 | 361.6658
3PBV 01_22_1x1 A 2026_134_D | 1x1 | 4 | Probe 1 | 3PBV 01_22_1x1 A 2026_134_D.xls | 192 | 1.926982 | 363.3692
3PBV 01_22_1x1 A 2026_134_D | 1x1 | 4 | Probe 1 | 3PBV 01_22_1x1 A 2026_134_D.xls | 193 | 1.937096 | 365.1555
3PBV 01_22_1x1 A 2026_134_D | 1x1 | 4 | Probe 1 | 3PBV 01_22_1x1 A 2026_134_D.xls | 194 | 1.947233 | 366.9946
3PBV 01_22_1x1 A 2026_134_D | 1x1 | 4 | Probe 1 | 3PBV 01_22_1x1 A 2026_134_D.xls | 195 | 1.957315 | 358.8867
3PBV 01_22_1x1 A 2026_134_D | 1x1 | 4 | Probe 1 | 3PBV 01_22_1x1 A 2026_134_D.xls | 196 | 1.967441 | 359.6233
3PBV 01_22_1x1 A 2026_134_D | 1x1 | 4 | Probe 1 | 3PBV 01_22_1x1 A 2026_134_D.xls | 197 | 1.977609 | 360.9443
3PBV 01_22_1x1 A 2026_134_D | 1x1 | 4 | Probe 1 | 3PBV 01_22_1x1 A 2026_134_D.xls | 198 | 1.987725 | 361.9893
3PBV 01_22_1x1 A 2026_134_D | 1x1 | 4 | Probe 1 | 3PBV 01_22_1x1 A 2026_134_D.xls | 199 | 1.997839 | 362.1433
3PBV 01_22_1x1 A 2026_134_D | 1x1 | 4 | Probe 1 | 3PBV 01_22_1x1 A 2026_134_D.xls | 200 | 2.007922 | 363.0946
3PBV 01_22_1x1 A 2026_134_D | 1x1 | 4 | Probe 1 | 3PBV 01_22_1x1 A 2026_134_D.xls | 201 | 2.01794 | 364.2333
3PBV 01_22_1x1 A 2026_134_D | 1x1 | 4 | Probe 1 | 3PBV 01_22_1x1 A 2026_134_D.xls | 202 | 2.02798 | 364.9254
3PBV 01_22_1x1 A 2026_134_D | 1x1 | 4 | Probe 1 | 3PBV 01_22_1x1 A 2026_134_D.xls | 203 | 2.038084 | 365.9972
3PBV 01_22_1x1 A 2026_134_D | 1x1 | 4 | Probe 1 | 3PBV 01_22_1x1 A 2026_134_D.xls | 204 | 2.048102 | 367.2401
3PBV 01_22_1x1 A 2026_134_D | 1x1 | 4 | Probe 1 | 3PBV 01_22_1x1 A 2026_134_D.xls | 205 | 2.058185 | 368.2554
3PBV 01_22_1x1 A 2026_134_D | 1x1 | 4 | Probe 1 | 3PBV 01_22_1x1 A 2026_134_D.xls | 206 | 2.068321 | 369.511
3PBV 01_22_1x1 A 2026_134_D | 1x1 | 4 | Probe 1 | 3PBV 01_22_1x1 A 2026_134_D.xls | 207 | 2.078447 | 370.5988
3PBV 01_22_1x1 A 2026_134_D | 1x1 | 5 | Probe 2 | 3PBV 01_22_1x1 A 2026_134_D.xls | 1 | 0 | 10.46649
3PBV 01_22_1x1 A 2026_134_D | 1x1 | 5 | Probe 2 | 3PBV 01_22_1x1 A 2026_134_D.xls | 2 | 0.0100286 | 11.7662
3PBV 01_22_1x1 A 2026_134_D | 1x1 | 5 | Probe 2 | 3PBV 01_22_1x1 A 2026_134_D.xls | 3 | 0.0201757 | 13.29646
3PBV 01_22_1x1 A 2026_134_D | 1x1 | 5 | Probe 2 | 3PBV 01_22_1x1 A 2026_134_D.xls | 4 | 0.03020453 | 14.897
3PBV 01_22_1x1 A 2026_134_D | 1x1 | 5 | Probe 2 | 3PBV 01_22_1x1 A 2026_134_D.xls | 5 | 0.0403192 | 16.43167
3PBV 01_22_1x1 A 2026_134_D | 1x1 | 5 | Probe 2 | 3PBV 01_22_1x1 A 2026_134_D.xls | 6 | 0.05032706 | 17.98833
3PBV 01_22_1x1 A 2026_134_D | 1x1 | 5 | Probe 2 | 3PBV 01_22_1x1 A 2026_134_D.xls | 7 | 0.06042075 | 19.6074
3PBV 01_22_1x1 A 2026_134_D | 1x1 | 5 | Probe 2 | 3PBV 01_22_1x1 A 2026_134_D.xls | 8 | 0.07057834 | 21.15632
3PBV 01_22_1x1 A 2026_134_D | 1x1 | 5 | Probe 2 | 3PBV 01_22_1x1 A 2026_134_D.xls | 9 | 0.08070431 | 22.90601
3PBV 01_22_1x1 A 2026_134_D | 1x1 | 5 | Probe 2 | 3PBV 01_22_1x1 A 2026_134_D.xls | 10 | 0.09078655 | 24.62349
3PBV 01_22_1x1 A 2026_134_D | 1x1 | 5 | Probe 2 | 3PBV 01_22_1x1 A 2026_134_D.xls | 11 | 0.1009012 | 26.30945
3PBV 01_22_1x1 A 2026_134_D | 1x1 | 5 | Probe 2 | 3PBV 01_22_1x1 A 2026_134_D.xls | 12 | 0.1109625 | 28.01261
3PBV 01_22_1x1 A 2026_134_D | 1x1 | 5 | Probe 2 | 3PBV 01_22_1x1 A 2026_134_D.xls | 13 | 0.1210238 | 29.61222
3PBV 01_22_1x1 A 2026_134_D | 1x1 | 5 | Probe 2 | 3PBV 01_22_1x1 A 2026_134_D.xls | 14 | 0.1311499 | 31.40083
3PBV 01_22_1x1 A 2026_134_D | 1x1 | 5 | Probe 2 | 3PBV 01_22_1x1 A 2026_134_D.xls | 15 | 0.1413074 | 33.10344
3PBV 01_22_1x1 A 2026_134_D | 1x1 | 5 | Probe 2 | 3PBV 01_22_1x1 A 2026_134_D.xls | 16 | 0.1513792 | 34.876
3PBV 01_22_1x1 A 2026_134_D | 1x1 | 5 | Probe 2 | 3PBV 01_22_1x1 A 2026_134_D.xls | 17 | 0.1614299 | 36.60268
3PBV 01_22_1x1 A 2026_134_D | 1x1 | 5 | Probe 2 | 3PBV 01_22_1x1 A 2026_134_D.xls | 18 | 0.1715656 | 38.30701
3PBV 01_22_1x1 A 2026_134_D | 1x1 | 5 | Probe 2 | 3PBV 01_22_1x1 A 2026_134_D.xls | 19 | 0.1817241 | 40.16311
3PBV 01_22_1x1 A 2026_134_D | 1x1 | 5 | Probe 2 | 3PBV 01_22_1x1 A 2026_134_D.xls | 20 | 0.1917529 | 41.85171
3PBV 01_22_1x1 A 2026_134_D | 1x1 | 5 | Probe 2 | 3PBV 01_22_1x1 A 2026_134_D.xls | 21 | 0.2018466 | 43.67326
3PBV 01_22_1x1 A 2026_134_D | 1x1 | 5 | Probe 2 | 3PBV 01_22_1x1 A 2026_134_D.xls | 22 | 0.2119823 | 45.41633
3PBV 01_22_1x1 A 2026_134_D | 1x1 | 5 | Probe 2 | 3PBV 01_22_1x1 A 2026_134_D.xls | 23 | 0.2220865 | 47.24343
3PBV 01_22_1x1 A 2026_134_D | 1x1 | 5 | Probe 2 | 3PBV 01_22_1x1 A 2026_134_D.xls | 24 | 0.2322011 | 48.99443
3PBV 01_22_1x1 A 2026_134_D | 1x1 | 5 | Probe 2 | 3PBV 01_22_1x1 A 2026_134_D.xls | 25 | 0.2423058 | 50.77532
3PBV 01_22_1x1 A 2026_134_D | 1x1 | 5 | Probe 2 | 3PBV 01_22_1x1 A 2026_134_D.xls | 26 | 0.2524205 | 52.54646
3PBV 01_22_1x1 A 2026_134_D | 1x1 | 5 | Probe 2 | 3PBV 01_22_1x1 A 2026_134_D.xls | 27 | 0.2625571 | 54.25572
3PBV 01_22_1x1 A 2026_134_D | 1x1 | 5 | Probe 2 | 3PBV 01_22_1x1 A 2026_134_D.xls | 28 | 0.2726718 | 56.25903
3PBV 01_22_1x1 A 2026_134_D | 1x1 | 5 | Probe 2 | 3PBV 01_22_1x1 A 2026_134_D.xls | 29 | 0.2826901 | 58.01009
3PBV 01_22_1x1 A 2026_134_D | 1x1 | 5 | Probe 2 | 3PBV 01_22_1x1 A 2026_134_D.xls | 30 | 0.2928582 | 59.7958
3PBV 01_22_1x1 A 2026_134_D | 1x1 | 5 | Probe 2 | 3PBV 01_22_1x1 A 2026_134_D.xls | 31 | 0.3029738 | 61.59061
3PBV 01_22_1x1 A 2026_134_D | 1x1 | 5 | Probe 2 | 3PBV 01_22_1x1 A 2026_134_D.xls | 32 | 0.3130237 | 63.4011
3PBV 01_22_1x1 A 2026_134_D | 1x1 | 5 | Probe 2 | 3PBV 01_22_1x1 A 2026_134_D.xls | 33 | 0.3230749 | 65.20385
3PBV 01_22_1x1 A 2026_134_D | 1x1 | 5 | Probe 2 | 3PBV 01_22_1x1 A 2026_134_D.xls | 34 | 0.3332325 | 66.95461
3PBV 01_22_1x1 A 2026_134_D | 1x1 | 5 | Probe 2 | 3PBV 01_22_1x1 A 2026_134_D.xls | 35 | 0.3433901 | 68.82124
3PBV 01_22_1x1 A 2026_134_D | 1x1 | 5 | Probe 2 | 3PBV 01_22_1x1 A 2026_134_D.xls | 36 | 0.3510996 | 70.16882
3PBV 01_22_1x1 A 2026_134_D | 1x1 | 5 | Probe 2 | 3PBV 01_22_1x1 A 2026_134_D.xls | 37 | 0.3612143 | 72.03415
3PBV 01_22_1x1 A 2026_134_D | 1x1 | 5 | Probe 2 | 3PBV 01_22_1x1 A 2026_134_D.xls | 38 | 0.3712221 | 73.8356
3PBV 01_22_1x1 A 2026_134_D | 1x1 | 5 | Probe 2 | 3PBV 01_22_1x1 A 2026_134_D.xls | 39 | 0.3813912 | 75.55927
3PBV 01_22_1x1 A 2026_134_D | 1x1 | 5 | Probe 2 | 3PBV 01_22_1x1 A 2026_134_D.xls | 40 | 0.3914839 | 77.34602
3PBV 01_22_1x1 A 2026_134_D | 1x1 | 5 | Probe 2 | 3PBV 01_22_1x1 A 2026_134_D.xls | 41 | 0.4014918 | 79.16011
3PBV 01_22_1x1 A 2026_134_D | 1x1 | 5 | Probe 2 | 3PBV 01_22_1x1 A 2026_134_D.xls | 42 | 0.4115527 | 80.96721
3PBV 01_22_1x1 A 2026_134_D | 1x1 | 5 | Probe 2 | 3PBV 01_22_1x1 A 2026_134_D.xls | 43 | 0.4217108 | 82.75818
3PBV 01_22_1x1 A 2026_134_D | 1x1 | 5 | Probe 2 | 3PBV 01_22_1x1 A 2026_134_D.xls | 44 | 0.4318474 | 84.52826
3PBV 01_22_1x1 A 2026_134_D | 1x1 | 5 | Probe 2 | 3PBV 01_22_1x1 A 2026_134_D.xls | 45 | 0.4419191 | 86.34377
3PBV 01_22_1x1 A 2026_134_D | 1x1 | 5 | Probe 2 | 3PBV 01_22_1x1 A 2026_134_D.xls | 46 | 0.4520558 | 88.20316
3PBV 01_22_1x1 A 2026_134_D | 1x1 | 5 | Probe 2 | 3PBV 01_22_1x1 A 2026_134_D.xls | 47 | 0.4621485 | 90.02226
3PBV 01_22_1x1 A 2026_134_D | 1x1 | 5 | Probe 2 | 3PBV 01_22_1x1 A 2026_134_D.xls | 48 | 0.4722202 | 91.79743
3PBV 01_22_1x1 A 2026_134_D | 1x1 | 5 | Probe 2 | 3PBV 01_22_1x1 A 2026_134_D.xls | 49 | 0.4823568 | 93.55778
3PBV 01_22_1x1 A 2026_134_D | 1x1 | 5 | Probe 2 | 3PBV 01_22_1x1 A 2026_134_D.xls | 50 | 0.4924722 | 95.36695
3PBV 01_22_1x1 A 2026_134_D | 1x1 | 5 | Probe 2 | 3PBV 01_22_1x1 A 2026_134_D.xls | 51 | 0.502565 | 97.24821
3PBV 01_22_1x1 A 2026_134_D | 1x1 | 5 | Probe 2 | 3PBV 01_22_1x1 A 2026_134_D.xls | 52 | 0.5125833 | 98.98626
3PBV 01_22_1x1 A 2026_134_D | 1x1 | 5 | Probe 2 | 3PBV 01_22_1x1 A 2026_134_D.xls | 53 | 0.5227094 | 100.7588
3PBV 01_22_1x1 A 2026_134_D | 1x1 | 5 | Probe 2 | 3PBV 01_22_1x1 A 2026_134_D.xls | 54 | 0.5327383 | 102.5742
3PBV 01_22_1x1 A 2026_134_D | 1x1 | 5 | Probe 2 | 3PBV 01_22_1x1 A 2026_134_D.xls | 55 | 0.5429063 | 104.3916
3PBV 01_22_1x1 A 2026_134_D | 1x1 | 5 | Probe 2 | 3PBV 01_22_1x1 A 2026_134_D.xls | 56 | 0.5530105 | 106.1772
3PBV 01_22_1x1 A 2026_134_D | 1x1 | 5 | Probe 2 | 3PBV 01_22_1x1 A 2026_134_D.xls | 57 | 0.5631261 | 107.9388
3PBV 01_22_1x1 A 2026_134_D | 1x1 | 5 | Probe 2 | 3PBV 01_22_1x1 A 2026_134_D.xls | 58 | 0.5732189 | 109.7391
3PBV 01_22_1x1 A 2026_134_D | 1x1 | 5 | Probe 2 | 3PBV 01_22_1x1 A 2026_134_D.xls | 59 | 0.5833021 | 111.4757
3PBV 01_22_1x1 A 2026_134_D | 1x1 | 5 | Probe 2 | 3PBV 01_22_1x1 A 2026_134_D.xls | 60 | 0.5934807 | 113.3656
3PBV 01_22_1x1 A 2026_134_D | 1x1 | 5 | Probe 2 | 3PBV 01_22_1x1 A 2026_134_D.xls | 61 | 0.6036068 | 115.1632
3PBV 01_22_1x1 A 2026_134_D | 1x1 | 5 | Probe 2 | 3PBV 01_22_1x1 A 2026_134_D.xls | 62 | 0.6137644 | 116.9169
3PBV 01_22_1x1 A 2026_134_D | 1x1 | 5 | Probe 2 | 3PBV 01_22_1x1 A 2026_134_D.xls | 63 | 0.6238905 | 118.6479
3PBV 01_22_1x1 A 2026_134_D | 1x1 | 5 | Probe 2 | 3PBV 01_22_1x1 A 2026_134_D.xls | 64 | 0.6339089 | 120.5878
3PBV 01_22_1x1 A 2026_134_D | 1x1 | 5 | Probe 2 | 3PBV 01_22_1x1 A 2026_134_D.xls | 65 | 0.6440445 | 122.5156
3PBV 01_22_1x1 A 2026_134_D | 1x1 | 5 | Probe 2 | 3PBV 01_22_1x1 A 2026_134_D.xls | 66 | 0.6541601 | 124.2861
3PBV 01_22_1x1 A 2026_134_D | 1x1 | 5 | Probe 2 | 3PBV 01_22_1x1 A 2026_134_D.xls | 67 | 0.6641887 | 126.0953
3PBV 01_22_1x1 A 2026_134_D | 1x1 | 5 | Probe 2 | 3PBV 01_22_1x1 A 2026_134_D.xls | 68 | 0.674228 | 127.9221
3PBV 01_22_1x1 A 2026_134_D | 1x1 | 5 | Probe 2 | 3PBV 01_22_1x1 A 2026_134_D.xls | 69 | 0.6843646 | 129.7287
3PBV 01_22_1x1 A 2026_134_D | 1x1 | 5 | Probe 2 | 3PBV 01_22_1x1 A 2026_134_D.xls | 70 | 0.6945336 | 131.5146
3PBV 01_22_1x1 A 2026_134_D | 1x1 | 5 | Probe 2 | 3PBV 01_22_1x1 A 2026_134_D.xls | 71 | 0.7046054 | 133.2566
3PBV 01_22_1x1 A 2026_134_D | 1x1 | 5 | Probe 2 | 3PBV 01_22_1x1 A 2026_134_D.xls | 72 | 0.7146991 | 135.0598
3PBV 01_22_1x1 A 2026_134_D | 1x1 | 5 | Probe 2 | 3PBV 01_22_1x1 A 2026_134_D.xls | 73 | 0.7247708 | 136.9028
3PBV 01_22_1x1 A 2026_134_D | 1x1 | 5 | Probe 2 | 3PBV 01_22_1x1 A 2026_134_D.xls | 74 | 0.734875 | 138.679
3PBV 01_22_1x1 A 2026_134_D | 1x1 | 5 | Probe 2 | 3PBV 01_22_1x1 A 2026_134_D.xls | 75 | 0.744979 | 140.4247
3PBV 01_22_1x1 A 2026_134_D | 1x1 | 5 | Probe 2 | 3PBV 01_22_1x1 A 2026_134_D.xls | 76 | 0.7551471 | 142.1989
3PBV 01_22_1x1 A 2026_134_D | 1x1 | 5 | Probe 2 | 3PBV 01_22_1x1 A 2026_134_D.xls | 77 | 0.7652408 | 144.049
3PBV 01_22_1x1 A 2026_134_D | 1x1 | 5 | Probe 2 | 3PBV 01_22_1x1 A 2026_134_D.xls | 78 | 0.7754098 | 145.8723
3PBV 01_22_1x1 A 2026_134_D | 1x1 | 5 | Probe 2 | 3PBV 01_22_1x1 A 2026_134_D.xls | 79 | 0.7855455 | 147.6947
3PBV 01_22_1x1 A 2026_134_D | 1x1 | 5 | Probe 2 | 3PBV 01_22_1x1 A 2026_134_D.xls | 80 | 0.7956182 | 149.4465
3PBV 01_22_1x1 A 2026_134_D | 1x1 | 5 | Probe 2 | 3PBV 01_22_1x1 A 2026_134_D.xls | 81 | 0.8057758 | 151.1888
3PBV 01_22_1x1 A 2026_134_D | 1x1 | 5 | Probe 2 | 3PBV 01_22_1x1 A 2026_134_D.xls | 82 | 0.815837 | 153.0057
3PBV 01_22_1x1 A 2026_134_D | 1x1 | 5 | Probe 2 | 3PBV 01_22_1x1 A 2026_134_D.xls | 83 | 0.8260056 | 154.8938
3PBV 01_22_1x1 A 2026_134_D | 1x1 | 5 | Probe 2 | 3PBV 01_22_1x1 A 2026_134_D.xls | 84 | 0.8360125 | 156.6413
3PBV 01_22_1x1 A 2026_134_D | 1x1 | 5 | Probe 2 | 3PBV 01_22_1x1 A 2026_134_D.xls | 85 | 0.8461491 | 158.5056
3PBV 01_22_1x1 A 2026_134_D | 1x1 | 5 | Probe 2 | 3PBV 01_22_1x1 A 2026_134_D.xls | 86 | 0.856157 | 160.3059
3PBV 01_22_1x1 A 2026_134_D | 1x1 | 5 | Probe 2 | 3PBV 01_22_1x1 A 2026_134_D.xls | 87 | 0.8662183 | 162.1519
3PBV 01_22_1x1 A 2026_134_D | 1x1 | 5 | Probe 2 | 3PBV 01_22_1x1 A 2026_134_D.xls | 88 | 0.8763863 | 163.9155
3PBV 01_22_1x1 A 2026_134_D | 1x1 | 5 | Probe 2 | 3PBV 01_22_1x1 A 2026_134_D.xls | 89 | 0.8865229 | 165.7979
3PBV 01_22_1x1 A 2026_134_D | 1x1 | 5 | Probe 2 | 3PBV 01_22_1x1 A 2026_134_D.xls | 90 | 0.8965518 | 167.5094
3PBV 01_22_1x1 A 2026_134_D | 1x1 | 5 | Probe 2 | 3PBV 01_22_1x1 A 2026_134_D.xls | 91 | 0.9067096 | 169.3299
3PBV 01_22_1x1 A 2026_134_D | 1x1 | 5 | Probe 2 | 3PBV 01_22_1x1 A 2026_134_D.xls | 92 | 0.9168033 | 171.1882
3PBV 01_22_1x1 A 2026_134_D | 1x1 | 5 | Probe 2 | 3PBV 01_22_1x1 A 2026_134_D.xls | 93 | 0.9268855 | 172.9305
3PBV 01_22_1x1 A 2026_134_D | 1x1 | 5 | Probe 2 | 3PBV 01_22_1x1 A 2026_134_D.xls | 94 | 0.9370546 | 174.7273
3PBV 01_22_1x1 A 2026_134_D | 1x1 | 5 | Probe 2 | 3PBV 01_22_1x1 A 2026_134_D.xls | 95 | 0.9471588 | 176.4746
3PBV 01_22_1x1 A 2026_134_D | 1x1 | 5 | Probe 2 | 3PBV 01_22_1x1 A 2026_134_D.xls | 96 | 0.9572515 | 178.2411
3PBV 01_22_1x1 A 2026_134_D | 1x1 | 5 | Probe 2 | 3PBV 01_22_1x1 A 2026_134_D.xls | 97 | 0.96741 | 180.0716
3PBV 01_22_1x1 A 2026_134_D | 1x1 | 5 | Probe 2 | 3PBV 01_22_1x1 A 2026_134_D.xls | 98 | 0.9775247 | 181.817
3PBV 01_22_1x1 A 2026_134_D | 1x1 | 5 | Probe 2 | 3PBV 01_22_1x1 A 2026_134_D.xls | 99 | 0.9876499 | 183.591
3PBV 01_22_1x1 A 2026_134_D | 1x1 | 5 | Probe 2 | 3PBV 01_22_1x1 A 2026_134_D.xls | 100 | 0.9976796 | 185.389
3PBV 01_22_1x1 A 2026_134_D | 1x1 | 5 | Probe 2 | 3PBV 01_22_1x1 A 2026_134_D.xls | 101 | 1.007772 | 187.1693
3PBV 01_22_1x1 A 2026_134_D | 1x1 | 5 | Probe 2 | 3PBV 01_22_1x1 A 2026_134_D.xls | 102 | 1.017813 | 189.021
3PBV 01_22_1x1 A 2026_134_D | 1x1 | 5 | Probe 2 | 3PBV 01_22_1x1 A 2026_134_D.xls | 103 | 1.027917 | 190.8288
3PBV 01_22_1x1 A 2026_134_D | 1x1 | 5 | Probe 2 | 3PBV 01_22_1x1 A 2026_134_D.xls | 104 | 1.038052 | 192.6114
3PBV 01_22_1x1 A 2026_134_D | 1x1 | 5 | Probe 2 | 3PBV 01_22_1x1 A 2026_134_D.xls | 105 | 1.048211 | 194.3626
3PBV 01_22_1x1 A 2026_134_D | 1x1 | 5 | Probe 2 | 3PBV 01_22_1x1 A 2026_134_D.xls | 106 | 1.058304 | 196.2007
3PBV 01_22_1x1 A 2026_134_D | 1x1 | 5 | Probe 2 | 3PBV 01_22_1x1 A 2026_134_D.xls | 107 | 1.06843 | 197.963
3PBV 01_22_1x1 A 2026_134_D | 1x1 | 5 | Probe 2 | 3PBV 01_22_1x1 A 2026_134_D.xls | 108 | 1.078512 | 199.7057
3PBV 01_22_1x1 A 2026_134_D | 1x1 | 5 | Probe 2 | 3PBV 01_22_1x1 A 2026_134_D.xls | 109 | 1.088563 | 201.539
3PBV 01_22_1x1 A 2026_134_D | 1x1 | 5 | Probe 2 | 3PBV 01_22_1x1 A 2026_134_D.xls | 110 | 1.098688 | 203.3561
3PBV 01_22_1x1 A 2026_134_D | 1x1 | 5 | Probe 2 | 3PBV 01_22_1x1 A 2026_134_D.xls | 111 | 1.108804 | 205.1317
3PBV 01_22_1x1 A 2026_134_D | 1x1 | 5 | Probe 2 | 3PBV 01_22_1x1 A 2026_134_D.xls | 112 | 1.118843 | 206.8638
3PBV 01_22_1x1 A 2026_134_D | 1x1 | 5 | Probe 2 | 3PBV 01_22_1x1 A 2026_134_D.xls | 113 | 1.128925 | 208.5681
3PBV 01_22_1x1 A 2026_134_D | 1x1 | 5 | Probe 2 | 3PBV 01_22_1x1 A 2026_134_D.xls | 114 | 1.13903 | 210.4072
3PBV 01_22_1x1 A 2026_134_D | 1x1 | 5 | Probe 2 | 3PBV 01_22_1x1 A 2026_134_D.xls | 115 | 1.149037 | 212.2456
3PBV 01_22_1x1 A 2026_134_D | 1x1 | 5 | Probe 2 | 3PBV 01_22_1x1 A 2026_134_D.xls | 116 | 1.159066 | 213.9784
3PBV 01_22_1x1 A 2026_134_D | 1x1 | 5 | Probe 2 | 3PBV 01_22_1x1 A 2026_134_D.xls | 117 | 1.16916 | 215.7275
3PBV 01_22_1x1 A 2026_134_D | 1x1 | 5 | Probe 2 | 3PBV 01_22_1x1 A 2026_134_D.xls | 118 | 1.179296 | 217.559
3PBV 01_22_1x1 A 2026_134_D | 1x1 | 5 | Probe 2 | 3PBV 01_22_1x1 A 2026_134_D.xls | 119 | 1.1894 | 219.3802
3PBV 01_22_1x1 A 2026_134_D | 1x1 | 5 | Probe 2 | 3PBV 01_22_1x1 A 2026_134_D.xls | 120 | 1.199526 | 221.2076
3PBV 01_22_1x1 A 2026_134_D | 1x1 | 5 | Probe 2 | 3PBV 01_22_1x1 A 2026_134_D.xls | 121 | 1.209641 | 222.9391
3PBV 01_22_1x1 A 2026_134_D | 1x1 | 5 | Probe 2 | 3PBV 01_22_1x1 A 2026_134_D.xls | 122 | 1.219799 | 224.672
3PBV 01_22_1x1 A 2026_134_D | 1x1 | 5 | Probe 2 | 3PBV 01_22_1x1 A 2026_134_D.xls | 123 | 1.229956 | 226.3602
3PBV 01_22_1x1 A 2026_134_D | 1x1 | 5 | Probe 2 | 3PBV 01_22_1x1 A 2026_134_D.xls | 124 | 1.240028 | 228.267
3PBV 01_22_1x1 A 2026_134_D | 1x1 | 5 | Probe 2 | 3PBV 01_22_1x1 A 2026_134_D.xls | 125 | 1.250036 | 229.9923
3PBV 01_22_1x1 A 2026_134_D | 1x1 | 5 | Probe 2 | 3PBV 01_22_1x1 A 2026_134_D.xls | 126 | 1.260194 | 231.6949
3PBV 01_22_1x1 A 2026_134_D | 1x1 | 5 | Probe 2 | 3PBV 01_22_1x1 A 2026_134_D.xls | 127 | 1.270308 | 233.4693
3PBV 01_22_1x1 A 2026_134_D | 1x1 | 5 | Probe 2 | 3PBV 01_22_1x1 A 2026_134_D.xls | 128 | 1.280337 | 235.1888
3PBV 01_22_1x1 A 2026_134_D | 1x1 | 5 | Probe 2 | 3PBV 01_22_1x1 A 2026_134_D.xls | 129 | 1.290367 | 237.0407
3PBV 01_22_1x1 A 2026_134_D | 1x1 | 5 | Probe 2 | 3PBV 01_22_1x1 A 2026_134_D.xls | 130 | 1.300492 | 238.7383
3PBV 01_22_1x1 A 2026_134_D | 1x1 | 5 | Probe 2 | 3PBV 01_22_1x1 A 2026_134_D.xls | 131 | 1.310543 | 240.5544
3PBV 01_22_1x1 A 2026_134_D | 1x1 | 5 | Probe 2 | 3PBV 01_22_1x1 A 2026_134_D.xls | 132 | 1.320625 | 242.3272
3PBV 01_22_1x1 A 2026_134_D | 1x1 | 5 | Probe 2 | 3PBV 01_22_1x1 A 2026_134_D.xls | 133 | 1.33073 | 244.0681
3PBV 01_22_1x1 A 2026_134_D | 1x1 | 5 | Probe 2 | 3PBV 01_22_1x1 A 2026_134_D.xls | 134 | 1.340812 | 245.8836
3PBV 01_22_1x1 A 2026_134_D | 1x1 | 5 | Probe 2 | 3PBV 01_22_1x1 A 2026_134_D.xls | 135 | 1.350906 | 247.5867
3PBV 01_22_1x1 A 2026_134_D | 1x1 | 5 | Probe 2 | 3PBV 01_22_1x1 A 2026_134_D.xls | 136 | 1.36101 | 249.2704
3PBV 01_22_1x1 A 2026_134_D | 1x1 | 5 | Probe 2 | 3PBV 01_22_1x1 A 2026_134_D.xls | 137 | 1.371157 | 251.1261
3PBV 01_22_1x1 A 2026_134_D | 1x1 | 5 | Probe 2 | 3PBV 01_22_1x1 A 2026_134_D.xls | 138 | 1.38125 | 252.9328
3PBV 01_22_1x1 A 2026_134_D | 1x1 | 5 | Probe 2 | 3PBV 01_22_1x1 A 2026_134_D.xls | 139 | 1.391408 | 254.7497
3PBV 01_22_1x1 A 2026_134_D | 1x1 | 5 | Probe 2 | 3PBV 01_22_1x1 A 2026_134_D.xls | 140 | 1.401544 | 256.5014
3PBV 01_22_1x1 A 2026_134_D | 1x1 | 5 | Probe 2 | 3PBV 01_22_1x1 A 2026_134_D.xls | 141 | 1.411595 | 258.2159
3PBV 01_22_1x1 A 2026_134_D | 1x1 | 5 | Probe 2 | 3PBV 01_22_1x1 A 2026_134_D.xls | 142 | 1.42172 | 259.9526
3PBV 01_22_1x1 A 2026_134_D | 1x1 | 5 | Probe 2 | 3PBV 01_22_1x1 A 2026_134_D.xls | 143 | 1.431771 | 261.7824
3PBV 01_22_1x1 A 2026_134_D | 1x1 | 5 | Probe 2 | 3PBV 01_22_1x1 A 2026_134_D.xls | 144 | 1.441822 | 263.4271
3PBV 01_22_1x1 A 2026_134_D | 1x1 | 5 | Probe 2 | 3PBV 01_22_1x1 A 2026_134_D.xls | 145 | 1.45185 | 265.1619
3PBV 01_22_1x1 A 2026_134_D | 1x1 | 5 | Probe 2 | 3PBV 01_22_1x1 A 2026_134_D.xls | 146 | 1.461998 | 267.0243
3PBV 01_22_1x1 A 2026_134_D | 1x1 | 5 | Probe 2 | 3PBV 01_22_1x1 A 2026_134_D.xls | 147 | 1.472016 | 268.7865
3PBV 01_22_1x1 A 2026_134_D | 1x1 | 5 | Probe 2 | 3PBV 01_22_1x1 A 2026_134_D.xls | 148 | 1.482109 | 270.5802
3PBV 01_22_1x1 A 2026_134_D | 1x1 | 5 | Probe 2 | 3PBV 01_22_1x1 A 2026_134_D.xls | 149 | 1.492256 | 272.2638
3PBV 01_22_1x1 A 2026_134_D | 1x1 | 5 | Probe 2 | 3PBV 01_22_1x1 A 2026_134_D.xls | 150 | 1.502392 | 274.0351
3PBV 01_22_1x1 A 2026_134_D | 1x1 | 5 | Probe 2 | 3PBV 01_22_1x1 A 2026_134_D.xls | 151 | 1.512443 | 275.7681
3PBV 01_22_1x1 A 2026_134_D | 1x1 | 5 | Probe 2 | 3PBV 01_22_1x1 A 2026_134_D.xls | 152 | 1.522547 | 277.5817
3PBV 01_22_1x1 A 2026_134_D | 1x1 | 5 | Probe 2 | 3PBV 01_22_1x1 A 2026_134_D.xls | 153 | 1.532651 | 279.3041
3PBV 01_22_1x1 A 2026_134_D | 1x1 | 5 | Probe 2 | 3PBV 01_22_1x1 A 2026_134_D.xls | 154 | 1.542701 | 281.0621
3PBV 01_22_1x1 A 2026_134_D | 1x1 | 5 | Probe 2 | 3PBV 01_22_1x1 A 2026_134_D.xls | 155 | 1.552848 | 282.828
3PBV 01_22_1x1 A 2026_134_D | 1x1 | 5 | Probe 2 | 3PBV 01_22_1x1 A 2026_134_D.xls | 156 | 1.562974 | 284.5245
3PBV 01_22_1x1 A 2026_134_D | 1x1 | 5 | Probe 2 | 3PBV 01_22_1x1 A 2026_134_D.xls | 157 | 1.573046 | 286.2752
3PBV 01_22_1x1 A 2026_134_D | 1x1 | 5 | Probe 2 | 3PBV 01_22_1x1 A 2026_134_D.xls | 158 | 1.583097 | 287.9756
3PBV 01_22_1x1 A 2026_134_D | 1x1 | 5 | Probe 2 | 3PBV 01_22_1x1 A 2026_134_D.xls | 159 | 1.59319 | 289.7344
3PBV 01_22_1x1 A 2026_134_D | 1x1 | 5 | Probe 2 | 3PBV 01_22_1x1 A 2026_134_D.xls | 160 | 1.603348 | 290.4633
3PBV 01_22_1x1 A 2026_134_D | 1x1 | 5 | Probe 2 | 3PBV 01_22_1x1 A 2026_134_D.xls | 161 | 1.613356 | 283.0395
3PBV 01_22_1x1 A 2026_134_D | 1x1 | 5 | Probe 2 | 3PBV 01_22_1x1 A 2026_134_D.xls | 162 | 1.623481 | 281.4337
3PBV 01_22_1x1 A 2026_134_D | 1x1 | 5 | Probe 2 | 3PBV 01_22_1x1 A 2026_134_D.xls | 163 | 1.633511 | 282.1367
3PBV 01_22_1x1 A 2026_134_D | 1x1 | 5 | Probe 2 | 3PBV 01_22_1x1 A 2026_134_D.xls | 164 | 1.643582 | 282.494
3PBV 01_22_1x1 A 2026_134_D | 1x1 | 5 | Probe 2 | 3PBV 01_22_1x1 A 2026_134_D.xls | 165 | 1.653729 | 283.2948
3PBV 01_22_1x1 A 2026_134_D | 1x1 | 5 | Probe 2 | 3PBV 01_22_1x1 A 2026_134_D.xls | 166 | 1.663866 | 279.193
3PBV 01_22_1x1 A 2026_134_D | 1x1 | 5 | Probe 2 | 3PBV 01_22_1x1 A 2026_134_D.xls | 167 | 1.673959 | 274.9881
3PBV 01_22_1x1 A 2026_134_D | 1x1 | 5 | Probe 2 | 3PBV 01_22_1x1 A 2026_134_D.xls | 168 | 1.684031 | 272.4356
3PBV 01_22_1x1 A 2026_134_D | 1x1 | 5 | Probe 2 | 3PBV 01_22_1x1 A 2026_134_D.xls | 169 | 1.694146 | 268.4498
3PBV 01_22_1x1 A 2026_134_D | 1x1 | 5 | Probe 2 | 3PBV 01_22_1x1 A 2026_134_D.xls | 170 | 1.704196 | 256.4345
3PBV 01_22_1x1 A 2026_134_D | 1x1 | 5 | Probe 2 | 3PBV 01_22_1x1 A 2026_134_D.xls | 171 | 1.714289 | 248.3983
3PBV 01_22_1x1 A 2026_134_D | 1x1 | 5 | Probe 2 | 3PBV 01_22_1x1 A 2026_134_D.xls | 172 | 1.724297 | 242.4419
3PBV 01_22_1x1 A 2026_134_D | 1x1 | 5 | Probe 2 | 3PBV 01_22_1x1 A 2026_134_D.xls | 173 | 1.734337 | 235.536
3PBV 01_22_1x1 A 2026_134_D | 1x1 | 5 | Probe 2 | 3PBV 01_22_1x1 A 2026_134_D.xls | 174 | 1.74442 | 220.5898
3PBV 01_22_1x1 A 2026_134_D | 1x1 | 5 | Probe 2 | 3PBV 01_22_1x1 A 2026_134_D.xls | 175 | 1.754556 | 210.3615
3PBV 01_22_1x1 A 2026_134_D | 1x1 | 5 | Probe 2 | 3PBV 01_22_1x1 A 2026_134_D.xls | 176 | 1.764563 | 203.9063
3PBV 01_22_1x1 A 2026_134_D | 1x1 | 6 | Probe 3 | 3PBV 01_22_1x1 A 2026_134_D.xls | 1 | 0 | 11.38393
3PBV 01_22_1x1 A 2026_134_D | 1x1 | 6 | Probe 3 | 3PBV 01_22_1x1 A 2026_134_D.xls | 2 | 0.01016831 | 12.61391
3PBV 01_22_1x1 A 2026_134_D | 1x1 | 6 | Probe 3 | 3PBV 01_22_1x1 A 2026_134_D.xls | 3 | 0.02026105 | 14.14996
3PBV 01_22_1x1 A 2026_134_D | 1x1 | 6 | Probe 3 | 3PBV 01_22_1x1 A 2026_134_D.xls | 4 | 0.0302794 | 15.65257
3PBV 01_22_1x1 A 2026_134_D | 1x1 | 6 | Probe 3 | 3PBV 01_22_1x1 A 2026_134_D.xls | 5 | 0.04038358 | 17.16389
3PBV 01_22_1x1 A 2026_134_D | 1x1 | 6 | Probe 3 | 3PBV 01_22_1x1 A 2026_134_D.xls | 6 | 0.05046678 | 18.69024
3PBV 01_22_1x1 A 2026_134_D | 1x1 | 6 | Probe 3 | 3PBV 01_22_1x1 A 2026_134_D.xls | 7 | 0.06049602 | 20.11632
3PBV 01_22_1x1 A 2026_134_D | 1x1 | 6 | Probe 3 | 3PBV 01_22_1x1 A 2026_134_D.xls | 8 | 0.07061069 | 21.76545
3PBV 01_22_1x1 A 2026_134_D | 1x1 | 6 | Probe 3 | 3PBV 01_22_1x1 A 2026_134_D.xls | 9 | 0.08061759 | 23.39679
3PBV 01_22_1x1 A 2026_134_D | 1x1 | 6 | Probe 3 | 3PBV 01_22_1x1 A 2026_134_D.xls | 10 | 0.0907542 | 25.2249
3PBV 01_22_1x1 A 2026_134_D | 1x1 | 6 | Probe 3 | 3PBV 01_22_1x1 A 2026_134_D.xls | 11 | 0.1008689 | 26.89557
3PBV 01_22_1x1 A 2026_134_D | 1x1 | 6 | Probe 3 | 3PBV 01_22_1x1 A 2026_134_D.xls | 12 | 0.1108872 | 28.65235
3PBV 01_22_1x1 A 2026_134_D | 1x1 | 6 | Probe 3 | 3PBV 01_22_1x1 A 2026_134_D.xls | 13 | 0.1209275 | 30.4199
3PBV 01_22_1x1 A 2026_134_D | 1x1 | 6 | Probe 3 | 3PBV 01_22_1x1 A 2026_134_D.xls | 14 | 0.1310851 | 32.18603
3PBV 01_22_1x1 A 2026_134_D | 1x1 | 6 | Probe 3 | 3PBV 01_22_1x1 A 2026_134_D.xls | 15 | 0.1412427 | 33.99335
3PBV 01_22_1x1 A 2026_134_D | 1x1 | 6 | Probe 3 | 3PBV 01_22_1x1 A 2026_134_D.xls | 16 | 0.1512719 | 35.70937
3PBV 01_22_1x1 A 2026_134_D | 1x1 | 6 | Probe 3 | 3PBV 01_22_1x1 A 2026_134_D.xls | 17 | 0.161419 | 37.59939
3PBV 01_22_1x1 A 2026_134_D | 1x1 | 6 | Probe 3 | 3PBV 01_22_1x1 A 2026_134_D.xls | 18 | 0.1715232 | 39.38753
3PBV 01_22_1x1 A 2026_134_D | 1x1 | 6 | Probe 3 | 3PBV 01_22_1x1 A 2026_134_D.xls | 19 | 0.1815845 | 41.11282
3PBV 01_22_1x1 A 2026_134_D | 1x1 | 6 | Probe 3 | 3PBV 01_22_1x1 A 2026_134_D.xls | 20 | 0.1917316 | 43.02134
3PBV 01_22_1x1 A 2026_134_D | 1x1 | 6 | Probe 3 | 3PBV 01_22_1x1 A 2026_134_D.xls | 21 | 0.2018996 | 44.77408
3PBV 01_22_1x1 A 2026_134_D | 1x1 | 6 | Probe 3 | 3PBV 01_22_1x1 A 2026_134_D.xls | 22 | 0.211918 | 46.6263
3PBV 01_22_1x1 A 2026_134_D | 1x1 | 6 | Probe 3 | 3PBV 01_22_1x1 A 2026_134_D.xls | 23 | 0.2219793 | 48.43194
3PBV 01_22_1x1 A 2026_134_D | 1x1 | 6 | Probe 3 | 3PBV 01_22_1x1 A 2026_134_D.xls | 24 | 0.2321268 | 50.18111
3PBV 01_22_1x1 A 2026_134_D | 1x1 | 6 | Probe 3 | 3PBV 01_22_1x1 A 2026_134_D.xls | 25 | 0.2422739 | 52.08445
3PBV 01_22_1x1 A 2026_134_D | 1x1 | 6 | Probe 3 | 3PBV 01_22_1x1 A 2026_134_D.xls | 26 | 0.2522913 | 53.86223
3PBV 01_22_1x1 A 2026_134_D | 1x1 | 6 | Probe 3 | 3PBV 01_22_1x1 A 2026_134_D.xls | 27 | 0.262385 | 55.69761
3PBV 01_22_1x1 A 2026_134_D | 1x1 | 6 | Probe 3 | 3PBV 01_22_1x1 A 2026_134_D.xls | 28 | 0.2725111 | 57.50735
3PBV 01_22_1x1 A 2026_134_D | 1x1 | 6 | Probe 3 | 3PBV 01_22_1x1 A 2026_134_D.xls | 29 | 0.2825829 | 59.49467
3PBV 01_22_1x1 A 2026_134_D | 1x1 | 6 | Probe 3 | 3PBV 01_22_1x1 A 2026_134_D.xls | 30 | 0.292708 | 61.47016
3PBV 01_22_1x1 A 2026_134_D | 1x1 | 6 | Probe 3 | 3PBV 01_22_1x1 A 2026_134_D.xls | 31 | 0.3028666 | 63.31031
3PBV 01_22_1x1 A 2026_134_D | 1x1 | 6 | Probe 3 | 3PBV 01_22_1x1 A 2026_134_D.xls | 32 | 0.3130245 | 65.20616
3PBV 01_22_1x1 A 2026_134_D | 1x1 | 6 | Probe 3 | 3PBV 01_22_1x1 A 2026_134_D.xls | 33 | 0.3231496 | 67.02303
3PBV 01_22_1x1 A 2026_134_D | 1x1 | 6 | Probe 3 | 3PBV 01_22_1x1 A 2026_134_D.xls | 34 | 0.3332643 | 69.00222
3PBV 01_22_1x1 A 2026_134_D | 1x1 | 6 | Probe 3 | 3PBV 01_22_1x1 A 2026_134_D.xls | 35 | 0.3433046 | 70.90604
3PBV 01_22_1x1 A 2026_134_D | 1x1 | 6 | Probe 3 | 3PBV 01_22_1x1 A 2026_134_D.xls | 36 | 0.3534192 | 72.70615
3PBV 01_22_1x1 A 2026_134_D | 1x1 | 6 | Probe 3 | 3PBV 01_22_1x1 A 2026_134_D.xls | 37 | 0.3587131 | 73.68596
3PBV 01_22_1x1 A 2026_134_D | 1x1 | 6 | Probe 3 | 3PBV 01_22_1x1 A 2026_134_D.xls | 38 | 0.3687419 | 75.49549
3PBV 01_22_1x1 A 2026_134_D | 1x1 | 6 | Probe 3 | 3PBV 01_22_1x1 A 2026_134_D.xls | 39 | 0.3788671 | 77.43962
3PBV 01_22_1x1 A 2026_134_D | 1x1 | 6 | Probe 3 | 3PBV 01_22_1x1 A 2026_134_D.xls | 40 | 0.3888959 | 79.34767
3PBV 01_22_1x1 A 2026_134_D | 1x1 | 6 | Probe 3 | 3PBV 01_22_1x1 A 2026_134_D.xls | 41 | 0.3989788 | 81.13251
3PBV 01_22_1x1 A 2026_134_D | 1x1 | 6 | Probe 3 | 3PBV 01_22_1x1 A 2026_134_D.xls | 42 | 0.4091049 | 83.01062
3PBV 01_22_1x1 A 2026_134_D | 1x1 | 6 | Probe 3 | 3PBV 01_22_1x1 A 2026_134_D.xls | 43 | 0.4191233 | 84.78543
3PBV 01_22_1x1 A 2026_134_D | 1x1 | 6 | Probe 3 | 3PBV 01_22_1x1 A 2026_134_D.xls | 44 | 0.4291521 | 86.749
3PBV 01_22_1x1 A 2026_134_D | 1x1 | 6 | Probe 3 | 3PBV 01_22_1x1 A 2026_134_D.xls | 45 | 0.4392563 | 88.51998
3PBV 01_22_1x1 A 2026_134_D | 1x1 | 6 | Probe 3 | 3PBV 01_22_1x1 A 2026_134_D.xls | 46 | 0.4493605 | 90.353
3PBV 01_22_1x1 A 2026_134_D | 1x1 | 6 | Probe 3 | 3PBV 01_22_1x1 A 2026_134_D.xls | 47 | 0.4594532 | 92.25931
3PBV 01_22_1x1 A 2026_134_D | 1x1 | 6 | Probe 3 | 3PBV 01_22_1x1 A 2026_134_D.xls | 48 | 0.4695793 | 94.09522
3PBV 01_22_1x1 A 2026_134_D | 1x1 | 6 | Probe 3 | 3PBV 01_22_1x1 A 2026_134_D.xls | 49 | 0.4797047 | 96.10902
3PBV 01_22_1x1 A 2026_134_D | 1x1 | 6 | Probe 3 | 3PBV 01_22_1x1 A 2026_134_D.xls | 50 | 0.4898089 | 97.91473
3PBV 01_22_1x1 A 2026_134_D | 1x1 | 6 | Probe 3 | 3PBV 01_22_1x1 A 2026_134_D.xls | 51 | 0.499935 | 99.76006
3PBV 01_22_1x1 A 2026_134_D | 1x1 | 6 | Probe 3 | 3PBV 01_22_1x1 A 2026_134_D.xls | 52 | 0.5100602 | 101.6553
3PBV 01_22_1x1 A 2026_134_D | 1x1 | 6 | Probe 3 | 3PBV 01_22_1x1 A 2026_134_D.xls | 53 | 0.520068 | 103.5145
3PBV 01_22_1x1 A 2026_134_D | 1x1 | 6 | Probe 3 | 3PBV 01_22_1x1 A 2026_134_D.xls | 54 | 0.5300864 | 105.4693
3PBV 01_22_1x1 A 2026_134_D | 1x1 | 6 | Probe 3 | 3PBV 01_22_1x1 A 2026_134_D.xls | 55 | 0.5402116 | 107.2553
3PBV 01_22_1x1 A 2026_134_D | 1x1 | 6 | Probe 3 | 3PBV 01_22_1x1 A 2026_134_D.xls | 56 | 0.5502299 | 109.0635
3PBV 01_22_1x1 A 2026_134_D | 1x1 | 6 | Probe 3 | 3PBV 01_22_1x1 A 2026_134_D.xls | 57 | 0.5602692 | 111.0041
3PBV 01_22_1x1 A 2026_134_D | 1x1 | 6 | Probe 3 | 3PBV 01_22_1x1 A 2026_134_D.xls | 58 | 0.5704277 | 112.8755
3PBV 01_22_1x1 A 2026_134_D | 1x1 | 6 | Probe 3 | 3PBV 01_22_1x1 A 2026_134_D.xls | 59 | 0.5804346 | 114.8148
3PBV 01_22_1x1 A 2026_134_D | 1x1 | 6 | Probe 3 | 3PBV 01_22_1x1 A 2026_134_D.xls | 60 | 0.5905282 | 116.6323
3PBV 01_22_1x1 A 2026_134_D | 1x1 | 6 | Probe 3 | 3PBV 01_22_1x1 A 2026_134_D.xls | 61 | 0.6006 | 118.5152
3PBV 01_22_1x1 A 2026_134_D | 1x1 | 6 | Probe 3 | 3PBV 01_22_1x1 A 2026_134_D.xls | 62 | 0.6107147 | 120.3381
3PBV 01_22_1x1 A 2026_134_D | 1x1 | 6 | Probe 3 | 3PBV 01_22_1x1 A 2026_134_D.xls | 63 | 0.6207654 | 122.2163
3PBV 01_22_1x1 A 2026_134_D | 1x1 | 6 | Probe 3 | 3PBV 01_22_1x1 A 2026_134_D.xls | 64 | 0.6308696 | 124.0814
3PBV 01_22_1x1 A 2026_134_D | 1x1 | 6 | Probe 3 | 3PBV 01_22_1x1 A 2026_134_D.xls | 65 | 0.6410062 | 125.9394
3PBV 01_22_1x1 A 2026_134_D | 1x1 | 6 | Probe 3 | 3PBV 01_22_1x1 A 2026_134_D.xls | 66 | 0.6510784 | 127.7816
3PBV 01_22_1x1 A 2026_134_D | 1x1 | 6 | Probe 3 | 3PBV 01_22_1x1 A 2026_134_D.xls | 67 | 0.6611282 | 129.5773
3PBV 01_22_1x1 A 2026_134_D | 1x1 | 6 | Probe 3 | 3PBV 01_22_1x1 A 2026_134_D.xls | 68 | 0.6712543 | 131.5556
3PBV 01_22_1x1 A 2026_134_D | 1x1 | 6 | Probe 3 | 3PBV 01_22_1x1 A 2026_134_D.xls | 69 | 0.6813156 | 133.4335
3PBV 01_22_1x1 A 2026_134_D | 1x1 | 6 | Probe 3 | 3PBV 01_22_1x1 A 2026_134_D.xls | 70 | 0.6914513 | 135.2775
3PBV 01_22_1x1 A 2026_134_D | 1x1 | 6 | Probe 3 | 3PBV 01_22_1x1 A 2026_134_D.xls | 71 | 0.7015345 | 137.0534
3PBV 01_22_1x1 A 2026_134_D | 1x1 | 6 | Probe 3 | 3PBV 01_22_1x1 A 2026_134_D.xls | 72 | 0.7115414 | 138.8712
3PBV 01_22_1x1 A 2026_134_D | 1x1 | 6 | Probe 3 | 3PBV 01_22_1x1 A 2026_134_D.xls | 73 | 0.7216246 | 140.8229
3PBV 01_22_1x1 A 2026_134_D | 1x1 | 6 | Probe 3 | 3PBV 01_22_1x1 A 2026_134_D.xls | 74 | 0.7317283 | 142.6603
3PBV 01_22_1x1 A 2026_134_D | 1x1 | 6 | Probe 3 | 3PBV 01_22_1x1 A 2026_134_D.xls | 75 | 0.7418868 | 144.5707
3PBV 01_22_1x1 A 2026_134_D | 1x1 | 6 | Probe 3 | 3PBV 01_22_1x1 A 2026_134_D.xls | 76 | 0.751991 | 146.4275
3PBV 01_22_1x1 A 2026_134_D | 1x1 | 6 | Probe 3 | 3PBV 01_22_1x1 A 2026_134_D.xls | 77 | 0.7621266 | 148.348
3PBV 01_22_1x1 A 2026_134_D | 1x1 | 6 | Probe 3 | 3PBV 01_22_1x1 A 2026_134_D.xls | 78 | 0.7722308 | 150.2467
3PBV 01_22_1x1 A 2026_134_D | 1x1 | 6 | Probe 3 | 3PBV 01_22_1x1 A 2026_134_D.xls | 79 | 0.7822492 | 152.1066
3PBV 01_22_1x1 A 2026_134_D | 1x1 | 6 | Probe 3 | 3PBV 01_22_1x1 A 2026_134_D.xls | 80 | 0.7923962 | 153.9416
3PBV 01_22_1x1 A 2026_134_D | 1x1 | 6 | Probe 3 | 3PBV 01_22_1x1 A 2026_134_D.xls | 81 | 0.8025004 | 155.7928
3PBV 01_22_1x1 A 2026_134_D | 1x1 | 6 | Probe 3 | 3PBV 01_22_1x1 A 2026_134_D.xls | 82 | 0.8125617 | 157.7019
3PBV 01_22_1x1 A 2026_134_D | 1x1 | 6 | Probe 3 | 3PBV 01_22_1x1 A 2026_134_D.xls | 83 | 0.8225905 | 159.6356
3PBV 01_22_1x1 A 2026_134_D | 1x1 | 6 | Probe 3 | 3PBV 01_22_1x1 A 2026_134_D.xls | 84 | 0.8327376 | 161.4704
3PBV 01_22_1x1 A 2026_134_D | 1x1 | 6 | Probe 3 | 3PBV 01_22_1x1 A 2026_134_D.xls | 85 | 0.8428208 | 163.2711
3PBV 01_22_1x1 A 2026_134_D | 1x1 | 6 | Probe 3 | 3PBV 01_22_1x1 A 2026_134_D.xls | 86 | 0.8528277 | 165.0865
3PBV 01_22_1x1 A 2026_134_D | 1x1 | 6 | Probe 3 | 3PBV 01_22_1x1 A 2026_134_D.xls | 87 | 0.8629538 | 167.0838
3PBV 01_22_1x1 A 2026_134_D | 1x1 | 6 | Probe 3 | 3PBV 01_22_1x1 A 2026_134_D.xls | 88 | 0.8730685 | 168.9534
3PBV 01_22_1x1 A 2026_134_D | 1x1 | 6 | Probe 3 | 3PBV 01_22_1x1 A 2026_134_D.xls | 89 | 0.8830869 | 170.7698
3PBV 01_22_1x1 A 2026_134_D | 1x1 | 6 | Probe 3 | 3PBV 01_22_1x1 A 2026_134_D.xls | 90 | 0.8932015 | 172.5774
3PBV 01_22_1x1 A 2026_134_D | 1x1 | 6 | Probe 3 | 3PBV 01_22_1x1 A 2026_134_D.xls | 91 | 0.9033486 | 174.3985
3PBV 01_22_1x1 A 2026_134_D | 1x1 | 6 | Probe 3 | 3PBV 01_22_1x1 A 2026_134_D.xls | 92 | 0.9134318 | 176.2431
3PBV 01_22_1x1 A 2026_134_D | 1x1 | 6 | Probe 3 | 3PBV 01_22_1x1 A 2026_134_D.xls | 93 | 0.9234492 | 178.1038
3PBV 01_22_1x1 A 2026_134_D | 1x1 | 6 | Probe 3 | 3PBV 01_22_1x1 A 2026_134_D.xls | 94 | 0.9335648 | 179.9238
3PBV 01_22_1x1 A 2026_134_D | 1x1 | 6 | Probe 3 | 3PBV 01_22_1x1 A 2026_134_D.xls | 95 | 0.9436471 | 181.7581
3PBV 01_22_1x1 A 2026_134_D | 1x1 | 6 | Probe 3 | 3PBV 01_22_1x1 A 2026_134_D.xls | 96 | 0.9537837 | 183.6349
3PBV 01_22_1x1 A 2026_134_D | 1x1 | 6 | Probe 3 | 3PBV 01_22_1x1 A 2026_134_D.xls | 97 | 0.9638774 | 185.5326
3PBV 01_22_1x1 A 2026_134_D | 1x1 | 6 | Probe 3 | 3PBV 01_22_1x1 A 2026_134_D.xls | 98 | 0.9739167 | 187.3391
3PBV 01_22_1x1 A 2026_134_D | 1x1 | 6 | Probe 3 | 3PBV 01_22_1x1 A 2026_134_D.xls | 99 | 0.9840748 | 189.2146
3PBV 01_22_1x1 A 2026_134_D | 1x1 | 6 | Probe 3 | 3PBV 01_22_1x1 A 2026_134_D.xls | 100 | 0.9941999 | 191.1151
3PBV 01_22_1x1 A 2026_134_D | 1x1 | 6 | Probe 3 | 3PBV 01_22_1x1 A 2026_134_D.xls | 101 | 1.00424 | 192.9626
3PBV 01_22_1x1 A 2026_134_D | 1x1 | 6 | Probe 3 | 3PBV 01_22_1x1 A 2026_134_D.xls | 102 | 1.014344 | 194.7929
3PBV 01_22_1x1 A 2026_134_D | 1x1 | 6 | Probe 3 | 3PBV 01_22_1x1 A 2026_134_D.xls | 103 | 1.024459 | 196.621
3PBV 01_22_1x1 A 2026_134_D | 1x1 | 6 | Probe 3 | 3PBV 01_22_1x1 A 2026_134_D.xls | 104 | 1.034596 | 198.4675
3PBV 01_22_1x1 A 2026_134_D | 1x1 | 6 | Probe 3 | 3PBV 01_22_1x1 A 2026_134_D.xls | 105 | 1.044635 | 200.3313
3PBV 01_22_1x1 A 2026_134_D | 1x1 | 6 | Probe 3 | 3PBV 01_22_1x1 A 2026_134_D.xls | 106 | 1.054717 | 202.2142
3PBV 01_22_1x1 A 2026_134_D | 1x1 | 6 | Probe 3 | 3PBV 01_22_1x1 A 2026_134_D.xls | 107 | 1.064811 | 204.1146
3PBV 01_22_1x1 A 2026_134_D | 1x1 | 6 | Probe 3 | 3PBV 01_22_1x1 A 2026_134_D.xls | 108 | 1.074905 | 205.8824
3PBV 01_22_1x1 A 2026_134_D | 1x1 | 6 | Probe 3 | 3PBV 01_22_1x1 A 2026_134_D.xls | 109 | 1.085052 | 207.7322
3PBV 01_22_1x1 A 2026_134_D | 1x1 | 6 | Probe 3 | 3PBV 01_22_1x1 A 2026_134_D.xls | 110 | 1.095209 | 209.552
3PBV 01_22_1x1 A 2026_134_D | 1x1 | 6 | Probe 3 | 3PBV 01_22_1x1 A 2026_134_D.xls | 111 | 1.105293 | 211.4784
3PBV 01_22_1x1 A 2026_134_D | 1x1 | 6 | Probe 3 | 3PBV 01_22_1x1 A 2026_134_D.xls | 112 | 1.11531 | 213.3122
3PBV 01_22_1x1 A 2026_134_D | 1x1 | 6 | Probe 3 | 3PBV 01_22_1x1 A 2026_134_D.xls | 113 | 1.125404 | 215.1285
3PBV 01_22_1x1 A 2026_134_D | 1x1 | 6 | Probe 3 | 3PBV 01_22_1x1 A 2026_134_D.xls | 114 | 1.135454 | 216.9199
3PBV 01_22_1x1 A 2026_134_D | 1x1 | 6 | Probe 3 | 3PBV 01_22_1x1 A 2026_134_D.xls | 115 | 1.145612 | 218.7592
3PBV 01_22_1x1 A 2026_134_D | 1x1 | 6 | Probe 3 | 3PBV 01_22_1x1 A 2026_134_D.xls | 116 | 1.155706 | 220.7073
3PBV 01_22_1x1 A 2026_134_D | 1x1 | 6 | Probe 3 | 3PBV 01_22_1x1 A 2026_134_D.xls | 117 | 1.165735 | 222.4637
3PBV 01_22_1x1 A 2026_134_D | 1x1 | 6 | Probe 3 | 3PBV 01_22_1x1 A 2026_134_D.xls | 118 | 1.175785 | 224.3268
3PBV 01_22_1x1 A 2026_134_D | 1x1 | 6 | Probe 3 | 3PBV 01_22_1x1 A 2026_134_D.xls | 119 | 1.1859 | 226.1227
3PBV 01_22_1x1 A 2026_134_D | 1x1 | 6 | Probe 3 | 3PBV 01_22_1x1 A 2026_134_D.xls | 120 | 1.195907 | 227.978
3PBV 01_22_1x1 A 2026_134_D | 1x1 | 6 | Probe 3 | 3PBV 01_22_1x1 A 2026_134_D.xls | 121 | 1.206001 | 229.788
3PBV 01_22_1x1 A 2026_134_D | 1x1 | 6 | Probe 3 | 3PBV 01_22_1x1 A 2026_134_D.xls | 122 | 1.216062 | 231.6467
3PBV 01_22_1x1 A 2026_134_D | 1x1 | 6 | Probe 3 | 3PBV 01_22_1x1 A 2026_134_D.xls | 123 | 1.226177 | 233.4433
3PBV 01_22_1x1 A 2026_134_D | 1x1 | 6 | Probe 3 | 3PBV 01_22_1x1 A 2026_134_D.xls | 124 | 1.23626 | 235.2115
3PBV 01_22_1x1 A 2026_134_D | 1x1 | 6 | Probe 3 | 3PBV 01_22_1x1 A 2026_134_D.xls | 125 | 1.246395 | 237.0417
3PBV 01_22_1x1 A 2026_134_D | 1x1 | 6 | Probe 3 | 3PBV 01_22_1x1 A 2026_134_D.xls | 126 | 1.256532 | 239.0077
3PBV 01_22_1x1 A 2026_134_D | 1x1 | 6 | Probe 3 | 3PBV 01_22_1x1 A 2026_134_D.xls | 127 | 1.266604 | 240.7844
3PBV 01_22_1x1 A 2026_134_D | 1x1 | 6 | Probe 3 | 3PBV 01_22_1x1 A 2026_134_D.xls | 128 | 1.276634 | 242.5921
3PBV 01_22_1x1 A 2026_134_D | 1x1 | 6 | Probe 3 | 3PBV 01_22_1x1 A 2026_134_D.xls | 129 | 1.286759 | 244.463
3PBV 01_22_1x1 A 2026_134_D | 1x1 | 6 | Probe 3 | 3PBV 01_22_1x1 A 2026_134_D.xls | 130 | 1.296809 | 246.2646
3PBV 01_22_1x1 A 2026_134_D | 1x1 | 6 | Probe 3 | 3PBV 01_22_1x1 A 2026_134_D.xls | 131 | 1.306957 | 248.1644
3PBV 01_22_1x1 A 2026_134_D | 1x1 | 6 | Probe 3 | 3PBV 01_22_1x1 A 2026_134_D.xls | 132 | 1.317039 | 249.9614
3PBV 01_22_1x1 A 2026_134_D | 1x1 | 6 | Probe 3 | 3PBV 01_22_1x1 A 2026_134_D.xls | 133 | 1.327196 | 251.7296
3PBV 01_22_1x1 A 2026_134_D | 1x1 | 6 | Probe 3 | 3PBV 01_22_1x1 A 2026_134_D.xls | 134 | 1.337269 | 253.4983
3PBV 01_22_1x1 A 2026_134_D | 1x1 | 6 | Probe 3 | 3PBV 01_22_1x1 A 2026_134_D.xls | 135 | 1.347405 | 255.3917
3PBV 01_22_1x1 A 2026_134_D | 1x1 | 6 | Probe 3 | 3PBV 01_22_1x1 A 2026_134_D.xls | 136 | 1.357509 | 257.2962
3PBV 01_22_1x1 A 2026_134_D | 1x1 | 6 | Probe 3 | 3PBV 01_22_1x1 A 2026_134_D.xls | 137 | 1.367635 | 259.0321
3PBV 01_22_1x1 A 2026_134_D | 1x1 | 6 | Probe 3 | 3PBV 01_22_1x1 A 2026_134_D.xls | 138 | 1.377793 | 260.8081
3PBV 01_22_1x1 A 2026_134_D | 1x1 | 6 | Probe 3 | 3PBV 01_22_1x1 A 2026_134_D.xls | 139 | 1.38795 | 262.6645
3PBV 01_22_1x1 A 2026_134_D | 1x1 | 6 | Probe 3 | 3PBV 01_22_1x1 A 2026_134_D.xls | 140 | 1.397969 | 264.4383
3PBV 01_22_1x1 A 2026_134_D | 1x1 | 6 | Probe 3 | 3PBV 01_22_1x1 A 2026_134_D.xls | 141 | 1.408073 | 266.3665
3PBV 01_22_1x1 A 2026_134_D | 1x1 | 6 | Probe 3 | 3PBV 01_22_1x1 A 2026_134_D.xls | 142 | 1.418198 | 268.0553
3PBV 01_22_1x1 A 2026_134_D | 1x1 | 6 | Probe 3 | 3PBV 01_22_1x1 A 2026_134_D.xls | 143 | 1.42826 | 269.8464
3PBV 01_22_1x1 A 2026_134_D | 1x1 | 6 | Probe 3 | 3PBV 01_22_1x1 A 2026_134_D.xls | 144 | 1.438439 | 271.7191
3PBV 01_22_1x1 A 2026_134_D | 1x1 | 6 | Probe 3 | 3PBV 01_22_1x1 A 2026_134_D.xls | 145 | 1.448554 | 273.5807
3PBV 01_22_1x1 A 2026_134_D | 1x1 | 6 | Probe 3 | 3PBV 01_22_1x1 A 2026_134_D.xls | 146 | 1.458615 | 275.4501
3PBV 01_22_1x1 A 2026_134_D | 1x1 | 6 | Probe 3 | 3PBV 01_22_1x1 A 2026_134_D.xls | 147 | 1.468644 | 277.182
3PBV 01_22_1x1 A 2026_134_D | 1x1 | 6 | Probe 3 | 3PBV 01_22_1x1 A 2026_134_D.xls | 148 | 1.478738 | 278.9819
3PBV 01_22_1x1 A 2026_134_D | 1x1 | 6 | Probe 3 | 3PBV 01_22_1x1 A 2026_134_D.xls | 149 | 1.488863 | 280.8276
3PBV 01_22_1x1 A 2026_134_D | 1x1 | 6 | Probe 3 | 3PBV 01_22_1x1 A 2026_134_D.xls | 150 | 1.498892 | 282.5963
3PBV 01_22_1x1 A 2026_134_D | 1x1 | 6 | Probe 3 | 3PBV 01_22_1x1 A 2026_134_D.xls | 151 | 1.509039 | 284.4912
3PBV 01_22_1x1 A 2026_134_D | 1x1 | 6 | Probe 3 | 3PBV 01_22_1x1 A 2026_134_D.xls | 152 | 1.519175 | 286.2637
3PBV 01_22_1x1 A 2026_134_D | 1x1 | 6 | Probe 3 | 3PBV 01_22_1x1 A 2026_134_D.xls | 153 | 1.52929 | 287.9873
3PBV 01_22_1x1 A 2026_134_D | 1x1 | 6 | Probe 3 | 3PBV 01_22_1x1 A 2026_134_D.xls | 154 | 1.539298 | 289.7388
3PBV 01_22_1x1 A 2026_134_D | 1x1 | 6 | Probe 3 | 3PBV 01_22_1x1 A 2026_134_D.xls | 155 | 1.549423 | 284.1469
3PBV 01_22_1x1 A 2026_134_D | 1x1 | 6 | Probe 3 | 3PBV 01_22_1x1 A 2026_134_D.xls | 156 | 1.559527 | 285.4138
3PBV 01_22_1x1 A 2026_134_D | 1x1 | 6 | Probe 3 | 3PBV 01_22_1x1 A 2026_134_D.xls | 157 | 1.56961 | 286.9443
3PBV 01_22_1x1 A 2026_134_D | 1x1 | 6 | Probe 3 | 3PBV 01_22_1x1 A 2026_134_D.xls | 158 | 1.579726 | 288.1259
3PBV 01_22_1x1 A 2026_134_D | 1x1 | 6 | Probe 3 | 3PBV 01_22_1x1 A 2026_134_D.xls | 159 | 1.589743 | 288.2088
3PBV 01_22_1x1 A 2026_134_D | 1x1 | 6 | Probe 3 | 3PBV 01_22_1x1 A 2026_134_D.xls | 160 | 1.599751 | 288.9985
3PBV 01_22_1x1 A 2026_134_D | 1x1 | 6 | Probe 3 | 3PBV 01_22_1x1 A 2026_134_D.xls | 161 | 1.609877 | 290.2292
3PBV 01_22_1x1 A 2026_134_D | 1x1 | 6 | Probe 3 | 3PBV 01_22_1x1 A 2026_134_D.xls | 162 | 1.619884 | 226.3878
3PBV 01_22_1x1 A 2026_134_D | 1x1 | 6 | Probe 3 | 3PBV 01_22_1x1 A 2026_134_D.xls | 163 | 1.629967 | 216.5756
3PBV 01_22_1x1 A 2026_134_D | 1x1 | 6 | Probe 3 | 3PBV 01_22_1x1 A 2026_134_D.xls | 164 | 1.640071 | 216.6071
3PBV 01_22_1x1 A 2026_134_D | 1x1 | 6 | Probe 3 | 3PBV 01_22_1x1 A 2026_134_D.xls | 165 | 1.6501 | 217.2249
3PBV 01_22_1x1 A 2026_134_D | 1x1 | 6 | Probe 3 | 3PBV 01_22_1x1 A 2026_134_D.xls | 166 | 1.660128 | 217.9486
3PBV 01_22_1x1 A 2026_134_D | 1x1 | 6 | Probe 3 | 3PBV 01_22_1x1 A 2026_134_D.xls | 167 | 1.670212 | 218.7806
3PBV 01_22_1x1 A 2026_134_D | 1x1 | 6 | Probe 3 | 3PBV 01_22_1x1 A 2026_134_D.xls | 168 | 1.680359 | 219.6939
3PBV 01_22_1x1 A 2026_134_D | 1x1 | 6 | Probe 3 | 3PBV 01_22_1x1 A 2026_134_D.xls | 169 | 1.690452 | 220.7097
3PBV 01_22_1x1 A 2026_134_D | 1x1 | 6 | Probe 3 | 3PBV 01_22_1x1 A 2026_134_D.xls | 170 | 1.70061 | 221.7124
3PBV 01_22_1x1 A 2026_134_D | 1x1 | 6 | Probe 3 | 3PBV 01_22_1x1 A 2026_134_D.xls | 171 | 1.710735 | 222.6499
3PBV 01_22_1x1 A 2026_134_D | 1x1 | 6 | Probe 3 | 3PBV 01_22_1x1 A 2026_134_D.xls | 172 | 1.720839 | 223.682
3PBV 01_22_1x1 A 2026_134_D | 1x1 | 6 | Probe 3 | 3PBV 01_22_1x1 A 2026_134_D.xls | 173 | 1.730997 | 224.7109
3PBV 01_22_1x1 A 2026_134_D | 1x1 | 6 | Probe 3 | 3PBV 01_22_1x1 A 2026_134_D.xls | 174 | 1.74108 | 225.7613
3PBV 01_22_1x1 A 2026_134_D | 1x1 | 6 | Probe 3 | 3PBV 01_22_1x1 A 2026_134_D.xls | 175 | 1.751088 | 226.8443
3PBV 01_22_1x1 A 2026_134_D | 1x1 | 6 | Probe 3 | 3PBV 01_22_1x1 A 2026_134_D.xls | 176 | 1.761235 | 227.8478
3PBV 01_22_1x1 A 2026_134_D | 1x1 | 6 | Probe 3 | 3PBV 01_22_1x1 A 2026_134_D.xls | 177 | 1.771349 | 228.8799
3PBV 01_22_1x1 A 2026_134_D | 1x1 | 6 | Probe 3 | 3PBV 01_22_1x1 A 2026_134_D.xls | 178 | 1.781378 | 229.7132
3PBV 01_22_1x1 A 2026_134_D | 1x1 | 6 | Probe 3 | 3PBV 01_22_1x1 A 2026_134_D.xls | 179 | 1.791386 | 230.6155
3PBV 01_22_1x1 A 2026_134_D | 1x1 | 6 | Probe 3 | 3PBV 01_22_1x1 A 2026_134_D.xls | 180 | 1.801415 | 231.1871
3PBV 01_22_1x1 A 2026_134_D | 1x1 | 6 | Probe 3 | 3PBV 01_22_1x1 A 2026_134_D.xls | 181 | 1.811423 | 231.9602
3PBV 01_22_1x1 A 2026_134_D | 1x1 | 6 | Probe 3 | 3PBV 01_22_1x1 A 2026_134_D.xls | 182 | 1.821516 | 232.8595
3PBV 01_22_1x1 A 2026_134_D | 1x1 | 6 | Probe 3 | 3PBV 01_22_1x1 A 2026_134_D.xls | 183 | 1.831609 | 233.7121
3PBV 01_22_1x1 A 2026_134_D | 1x1 | 6 | Probe 3 | 3PBV 01_22_1x1 A 2026_134_D.xls | 184 | 1.841713 | 234.6692
3PBV 01_22_1x1 A 2026_134_D | 1x1 | 6 | Probe 3 | 3PBV 01_22_1x1 A 2026_134_D.xls | 185 | 1.851785 | 235.5999
3PBV 01_22_1x1 A 2026_134_D | 1x1 | 6 | Probe 3 | 3PBV 01_22_1x1 A 2026_134_D.xls | 186 | 1.861889 | 236.5154
3PBV 01_22_1x1 A 2026_134_D | 1x1 | 6 | Probe 3 | 3PBV 01_22_1x1 A 2026_134_D.xls | 187 | 1.872058 | 237.4171
3PBV 01_22_1x1 A 2026_134_D | 1x1 | 6 | Probe 3 | 3PBV 01_22_1x1 A 2026_134_D.xls | 188 | 1.882098 | 238.4307
3PBV 01_22_1x1 A 2026_134_D | 1x1 | 6 | Probe 3 | 3PBV 01_22_1x1 A 2026_134_D.xls | 189 | 1.892126 | 239.4372
3PBV 01_22_1x1 A 2026_134_D | 1x1 | 6 | Probe 3 | 3PBV 01_22_1x1 A 2026_134_D.xls | 190 | 1.902242 | 240.3092
3PBV 01_22_1x1 A 2026_134_D | 1x1 | 6 | Probe 3 | 3PBV 01_22_1x1 A 2026_134_D.xls | 191 | 1.912303 | 241.2126
3PBV 01_22_1x1 A 2026_134_D | 1x1 | 6 | Probe 3 | 3PBV 01_22_1x1 A 2026_134_D.xls | 192 | 1.922428 | 242.186
3PBV 01_22_1x1 A 2026_134_D | 1x1 | 6 | Probe 3 | 3PBV 01_22_1x1 A 2026_134_D.xls | 193 | 1.932511 | 242.985
3PBV 01_22_1x1 A 2026_134_D | 1x1 | 6 | Probe 3 | 3PBV 01_22_1x1 A 2026_134_D.xls | 194 | 1.942529 | 243.8894
3PBV 01_22_1x1 A 2026_134_D | 1x1 | 6 | Probe 3 | 3PBV 01_22_1x1 A 2026_134_D.xls | 195 | 1.952547 | 244.7325
3PBV 01_22_1x1 A 2026_134_D | 1x1 | 6 | Probe 3 | 3PBV 01_22_1x1 A 2026_134_D.xls | 196 | 1.962566 | 245.6196
3PBV 01_22_1x1 A 2026_134_D | 1x1 | 6 | Probe 3 | 3PBV 01_22_1x1 A 2026_134_D.xls | 197 | 1.972713 | 246.5091
3PBV 01_22_1x1 A 2026_134_D | 1x1 | 6 | Probe 3 | 3PBV 01_22_1x1 A 2026_134_D.xls | 198 | 1.982828 | 247.4592
3PBV 01_23_H_1x1 A 2026_134_D | 1x1 | 7 | Probe 1 | 3PBV 01_23_H_1x1 A 2026_134_D.xls | 1 | 0 | 12.5763
3PBV 01_23_H_1x1 A 2026_134_D | 1x1 | 7 | Probe 1 | 3PBV 01_23_H_1x1 A 2026_134_D.xls | 2 | 0.01003957 | 13.59367
3PBV 01_23_H_1x1 A 2026_134_D | 1x1 | 7 | Probe 1 | 3PBV 01_23_H_1x1 A 2026_134_D.xls | 3 | 0.02017522 | 15.04878
3PBV 01_23_H_1x1 A 2026_134_D | 1x1 | 7 | Probe 1 | 3PBV 01_23_H_1x1 A 2026_134_D.xls | 4 | 0.03025842 | 16.37683
3PBV 01_23_H_1x1 A 2026_134_D | 1x1 | 7 | Probe 1 | 3PBV 01_23_H_1x1 A 2026_134_D.xls | 5 | 0.040416 | 17.77176
3PBV 01_23_H_1x1 A 2026_134_D | 1x1 | 7 | Probe 1 | 3PBV 01_23_H_1x1 A 2026_134_D.xls | 6 | 0.05056343 | 19.1721
3PBV 01_23_H_1x1 A 2026_134_D | 1x1 | 7 | Probe 1 | 3PBV 01_23_H_1x1 A 2026_134_D.xls | 7 | 0.06063518 | 20.60304
3PBV 01_23_H_1x1 A 2026_134_D | 1x1 | 7 | Probe 1 | 3PBV 01_23_H_1x1 A 2026_134_D.xls | 8 | 0.07064304 | 22.06465
3PBV 01_23_H_1x1 A 2026_134_D | 1x1 | 7 | Probe 1 | 3PBV 01_23_H_1x1 A 2026_134_D.xls | 9 | 0.08071479 | 23.55506
3PBV 01_23_H_1x1 A 2026_134_D | 1x1 | 7 | Probe 1 | 3PBV 01_23_H_1x1 A 2026_134_D.xls | 10 | 0.09073314 | 25.17128
3PBV 01_23_H_1x1 A 2026_134_D | 1x1 | 7 | Probe 1 | 3PBV 01_23_H_1x1 A 2026_134_D.xls | 11 | 0.100762 | 26.73673
3PBV 01_23_H_1x1 A 2026_134_D | 1x1 | 7 | Probe 1 | 3PBV 01_23_H_1x1 A 2026_134_D.xls | 12 | 0.1108871 | 28.40086
3PBV 01_23_H_1x1 A 2026_134_D | 1x1 | 7 | Probe 1 | 3PBV 01_23_H_1x1 A 2026_134_D.xls | 13 | 0.1209055 | 30.12102
3PBV 01_23_H_1x1 A 2026_134_D | 1x1 | 7 | Probe 1 | 3PBV 01_23_H_1x1 A 2026_134_D.xls | 14 | 0.130988 | 31.6776
3PBV 01_23_H_1x1 A 2026_134_D | 1x1 | 7 | Probe 1 | 3PBV 01_23_H_1x1 A 2026_134_D.xls | 15 | 0.1411141 | 33.26164
3PBV 01_23_H_1x1 A 2026_134_D | 1x1 | 7 | Probe 1 | 3PBV 01_23_H_1x1 A 2026_134_D.xls | 16 | 0.1512612 | 35.08148
3PBV 01_23_H_1x1 A 2026_134_D | 1x1 | 7 | Probe 1 | 3PBV 01_23_H_1x1 A 2026_134_D.xls | 17 | 0.16129 | 36.81601
3PBV 01_23_H_1x1 A 2026_134_D | 1x1 | 7 | Probe 1 | 3PBV 01_23_H_1x1 A 2026_134_D.xls | 18 | 0.1713722 | 38.54383
3PBV 01_23_H_1x1 A 2026_134_D | 1x1 | 7 | Probe 1 | 3PBV 01_23_H_1x1 A 2026_134_D.xls | 19 | 0.1814879 | 40.32821
3PBV 01_23_H_1x1 A 2026_134_D | 1x1 | 7 | Probe 1 | 3PBV 01_23_H_1x1 A 2026_134_D.xls | 20 | 0.1915596 | 41.97928
3PBV 01_23_H_1x1 A 2026_134_D | 1x1 | 7 | Probe 1 | 3PBV 01_23_H_1x1 A 2026_134_D.xls | 21 | 0.2015675 | 43.7163
3PBV 01_23_H_1x1 A 2026_134_D | 1x1 | 7 | Probe 1 | 3PBV 01_23_H_1x1 A 2026_134_D.xls | 22 | 0.2117141 | 45.44975
3PBV 01_23_H_1x1 A 2026_134_D | 1x1 | 7 | Probe 1 | 3PBV 01_23_H_1x1 A 2026_134_D.xls | 23 | 0.2217973 | 47.30631
3PBV 01_23_H_1x1 A 2026_134_D | 1x1 | 7 | Probe 1 | 3PBV 01_23_H_1x1 A 2026_134_D.xls | 24 | 0.2318147 | 49.09393
3PBV 01_23_H_1x1 A 2026_134_D | 1x1 | 7 | Probe 1 | 3PBV 01_23_H_1x1 A 2026_134_D.xls | 25 | 0.2418979 | 50.8561
3PBV 01_23_H_1x1 A 2026_134_D | 1x1 | 7 | Probe 1 | 3PBV 01_23_H_1x1 A 2026_134_D.xls | 26 | 0.2519162 | 52.52827
3PBV 01_23_H_1x1 A 2026_134_D | 1x1 | 7 | Probe 1 | 3PBV 01_23_H_1x1 A 2026_134_D.xls | 27 | 0.2620957 | 54.37902
3PBV 01_23_H_1x1 A 2026_134_D | 1x1 | 7 | Probe 1 | 3PBV 01_23_H_1x1 A 2026_134_D.xls | 28 | 0.2721885 | 56.16734
3PBV 01_23_H_1x1 A 2026_134_D | 1x1 | 7 | Probe 1 | 3PBV 01_23_H_1x1 A 2026_134_D.xls | 29 | 0.2822173 | 58.00146
3PBV 01_23_H_1x1 A 2026_134_D | 1x1 | 7 | Probe 1 | 3PBV 01_23_H_1x1 A 2026_134_D.xls | 30 | 0.2923005 | 59.84067
3PBV 01_23_H_1x1 A 2026_134_D | 1x1 | 7 | Probe 1 | 3PBV 01_23_H_1x1 A 2026_134_D.xls | 31 | 0.302415 | 61.57744
3PBV 01_23_H_1x1 A 2026_134_D | 1x1 | 7 | Probe 1 | 3PBV 01_23_H_1x1 A 2026_134_D.xls | 32 | 0.3125726 | 63.33748
3PBV 01_23_H_1x1 A 2026_134_D | 1x1 | 7 | Probe 1 | 3PBV 01_23_H_1x1 A 2026_134_D.xls | 33 | 0.3226338 | 65.17647
3PBV 01_23_H_1x1 A 2026_134_D | 1x1 | 7 | Probe 1 | 3PBV 01_23_H_1x1 A 2026_134_D.xls | 34 | 0.3327275 | 67.11815
3PBV 01_23_H_1x1 A 2026_134_D | 1x1 | 7 | Probe 1 | 3PBV 01_23_H_1x1 A 2026_134_D.xls | 35 | 0.3428317 | 69.09384
3PBV 01_23_H_1x1 A 2026_134_D | 1x1 | 7 | Probe 1 | 3PBV 01_23_H_1x1 A 2026_134_D.xls | 36 | 0.3529249 | 70.86977
3PBV 01_23_H_1x1 A 2026_134_D | 1x1 | 7 | Probe 1 | 3PBV 01_23_H_1x1 A 2026_134_D.xls | 37 | 0.363051 | 72.66498
3PBV 01_23_H_1x1 A 2026_134_D | 1x1 | 7 | Probe 1 | 3PBV 01_23_H_1x1 A 2026_134_D.xls | 38 | 0.3732191 | 74.53264
3PBV 01_23_H_1x1 A 2026_134_D | 1x1 | 7 | Probe 1 | 3PBV 01_23_H_1x1 A 2026_134_D.xls | 39 | 0.3768917 | 75.25947
3PBV 01_23_H_1x1 A 2026_134_D | 1x1 | 7 | Probe 1 | 3PBV 01_23_H_1x1 A 2026_134_D.xls | 40 | 0.3870388 | 77.0629
3PBV 01_23_H_1x1 A 2026_134_D | 1x1 | 7 | Probe 1 | 3PBV 01_23_H_1x1 A 2026_134_D.xls | 41 | 0.3971535 | 78.9033
3PBV 01_23_H_1x1 A 2026_134_D | 1x1 | 7 | Probe 1 | 3PBV 01_23_H_1x1 A 2026_134_D.xls | 42 | 0.4072901 | 80.75923
3PBV 01_23_H_1x1 A 2026_134_D | 1x1 | 7 | Probe 1 | 3PBV 01_23_H_1x1 A 2026_134_D.xls | 43 | 0.4173943 | 82.57206
3PBV 01_23_H_1x1 A 2026_134_D | 1x1 | 7 | Probe 1 | 3PBV 01_23_H_1x1 A 2026_134_D.xls | 44 | 0.4274126 | 84.49005
3PBV 01_23_H_1x1 A 2026_134_D | 1x1 | 7 | Probe 1 | 3PBV 01_23_H_1x1 A 2026_134_D.xls | 45 | 0.4375702 | 86.34606
3PBV 01_23_H_1x1 A 2026_134_D | 1x1 | 7 | Probe 1 | 3PBV 01_23_H_1x1 A 2026_134_D.xls | 46 | 0.4476744 | 88.28208
3PBV 01_23_H_1x1 A 2026_134_D | 1x1 | 7 | Probe 1 | 3PBV 01_23_H_1x1 A 2026_134_D.xls | 47 | 0.4577566 | 90.04685
3PBV 01_23_H_1x1 A 2026_134_D | 1x1 | 7 | Probe 1 | 3PBV 01_23_H_1x1 A 2026_134_D.xls | 48 | 0.4677966 | 91.88259
3PBV 01_23_H_1x1 A 2026_134_D | 1x1 | 7 | Probe 1 | 3PBV 01_23_H_1x1 A 2026_134_D.xls | 49 | 0.4779542 | 93.76047
3PBV 01_23_H_1x1 A 2026_134_D | 1x1 | 7 | Probe 1 | 3PBV 01_23_H_1x1 A 2026_134_D.xls | 50 | 0.4880908 | 95.62508
3PBV 01_23_H_1x1 A 2026_134_D | 1x1 | 7 | Probe 1 | 3PBV 01_23_H_1x1 A 2026_134_D.xls | 51 | 0.4982055 | 97.49416
3PBV 01_23_H_1x1 A 2026_134_D | 1x1 | 7 | Probe 1 | 3PBV 01_23_H_1x1 A 2026_134_D.xls | 52 | 0.5082563 | 99.34766
3PBV 01_23_H_1x1 A 2026_134_D | 1x1 | 7 | Probe 1 | 3PBV 01_23_H_1x1 A 2026_134_D.xls | 53 | 0.5183499 | 101.1963
3PBV 01_23_H_1x1 A 2026_134_D | 1x1 | 7 | Probe 1 | 3PBV 01_23_H_1x1 A 2026_134_D.xls | 54 | 0.5284112 | 103.0063
3PBV 01_23_H_1x1 A 2026_134_D | 1x1 | 7 | Probe 1 | 3PBV 01_23_H_1x1 A 2026_134_D.xls | 55 | 0.5385259 | 104.868
3PBV 01_23_H_1x1 A 2026_134_D | 1x1 | 7 | Probe 1 | 3PBV 01_23_H_1x1 A 2026_134_D.xls | 56 | 0.5486618 | 106.8506
3PBV 01_23_H_1x1 A 2026_134_D | 1x1 | 7 | Probe 1 | 3PBV 01_23_H_1x1 A 2026_134_D.xls | 57 | 0.5587555 | 108.809
3PBV 01_23_H_1x1 A 2026_134_D | 1x1 | 7 | Probe 1 | 3PBV 01_23_H_1x1 A 2026_134_D.xls | 58 | 0.5687634 | 110.584
3PBV 01_23_H_1x1 A 2026_134_D | 1x1 | 7 | Probe 1 | 3PBV 01_23_H_1x1 A 2026_134_D.xls | 59 | 0.578899 | 112.4232
3PBV 01_23_H_1x1 A 2026_134_D | 1x1 | 7 | Probe 1 | 3PBV 01_23_H_1x1 A 2026_134_D.xls | 60 | 0.5889498 | 114.2919
3PBV 01_23_H_1x1 A 2026_134_D | 1x1 | 7 | Probe 1 | 3PBV 01_23_H_1x1 A 2026_134_D.xls | 61 | 0.5989786 | 116.1775
3PBV 01_23_H_1x1 A 2026_134_D | 1x1 | 7 | Probe 1 | 3PBV 01_23_H_1x1 A 2026_134_D.xls | 62 | 0.6090294 | 118.0438
3PBV 01_23_H_1x1 A 2026_134_D | 1x1 | 7 | Probe 1 | 3PBV 01_23_H_1x1 A 2026_134_D.xls | 63 | 0.6190583 | 119.9287
3PBV 01_23_H_1x1 A 2026_134_D | 1x1 | 7 | Probe 1 | 3PBV 01_23_H_1x1 A 2026_134_D.xls | 64 | 0.6290978 | 121.7049
3PBV 01_23_H_1x1 A 2026_134_D | 1x1 | 7 | Probe 1 | 3PBV 01_23_H_1x1 A 2026_134_D.xls | 65 | 0.6392339 | 123.6227
3PBV 01_23_H_1x1 A 2026_134_D | 1x1 | 7 | Probe 1 | 3PBV 01_23_H_1x1 A 2026_134_D.xls | 66 | 0.6493925 | 125.5847
3PBV 01_23_H_1x1 A 2026_134_D | 1x1 | 7 | Probe 1 | 3PBV 01_23_H_1x1 A 2026_134_D.xls | 67 | 0.6594852 | 127.5089
3PBV 01_23_H_1x1 A 2026_134_D | 1x1 | 7 | Probe 1 | 3PBV 01_23_H_1x1 A 2026_134_D.xls | 68 | 0.6696218 | 129.3412
3PBV 01_23_H_1x1 A 2026_134_D | 1x1 | 7 | Probe 1 | 3PBV 01_23_H_1x1 A 2026_134_D.xls | 69 | 0.679726 | 131.228
3PBV 01_23_H_1x1 A 2026_134_D | 1x1 | 7 | Probe 1 | 3PBV 01_23_H_1x1 A 2026_134_D.xls | 70 | 0.6897768 | 133.1368
3PBV 01_23_H_1x1 A 2026_134_D | 1x1 | 7 | Probe 1 | 3PBV 01_23_H_1x1 A 2026_134_D.xls | 71 | 0.6998695 | 134.9863
3PBV 01_23_H_1x1 A 2026_134_D | 1x1 | 7 | Probe 1 | 3PBV 01_23_H_1x1 A 2026_134_D.xls | 72 | 0.7099737 | 136.883
3PBV 01_23_H_1x1 A 2026_134_D | 1x1 | 7 | Probe 1 | 3PBV 01_23_H_1x1 A 2026_134_D.xls | 73 | 0.7200778 | 138.7739
3PBV 01_23_H_1x1 A 2026_134_D | 1x1 | 7 | Probe 1 | 3PBV 01_23_H_1x1 A 2026_134_D.xls | 74 | 0.7300857 | 140.619
3PBV 01_23_H_1x1 A 2026_134_D | 1x1 | 7 | Probe 1 | 3PBV 01_23_H_1x1 A 2026_134_D.xls | 75 | 0.7402003 | 142.5343
3PBV 01_23_H_1x1 A 2026_134_D | 1x1 | 7 | Probe 1 | 3PBV 01_23_H_1x1 A 2026_134_D.xls | 76 | 0.7502835 | 144.4052
3PBV 01_23_H_1x1 A 2026_134_D | 1x1 | 7 | Probe 1 | 3PBV 01_23_H_1x1 A 2026_134_D.xls | 77 | 0.7603019 | 146.2465
3PBV 01_23_H_1x1 A 2026_134_D | 1x1 | 7 | Probe 1 | 3PBV 01_23_H_1x1 A 2026_134_D.xls | 78 | 0.7704375 | 148.2429
3PBV 01_23_H_1x1 A 2026_134_D | 1x1 | 7 | Probe 1 | 3PBV 01_23_H_1x1 A 2026_134_D.xls | 79 | 0.7805532 | 150.1252
3PBV 01_23_H_1x1 A 2026_134_D | 1x1 | 7 | Probe 1 | 3PBV 01_23_H_1x1 A 2026_134_D.xls | 80 | 0.790582 | 151.906
3PBV 01_23_H_1x1 A 2026_134_D | 1x1 | 7 | Probe 1 | 3PBV 01_23_H_1x1 A 2026_134_D.xls | 81 | 0.800697 | 153.8438
3PBV 01_23_H_1x1 A 2026_134_D | 1x1 | 7 | Probe 1 | 3PBV 01_23_H_1x1 A 2026_134_D.xls | 82 | 0.8108546 | 155.6984
3PBV 01_23_H_1x1 A 2026_134_D | 1x1 | 7 | Probe 1 | 3PBV 01_23_H_1x1 A 2026_134_D.xls | 83 | 0.8209482 | 157.5436
3PBV 01_23_H_1x1 A 2026_134_D | 1x1 | 7 | Probe 1 | 3PBV 01_23_H_1x1 A 2026_134_D.xls | 84 | 0.8310953 | 159.4114
3PBV 01_23_H_1x1 A 2026_134_D | 1x1 | 7 | Probe 1 | 3PBV 01_23_H_1x1 A 2026_134_D.xls | 85 | 0.8411995 | 161.2307
3PBV 01_23_H_1x1 A 2026_134_D | 1x1 | 7 | Probe 1 | 3PBV 01_23_H_1x1 A 2026_134_D.xls | 86 | 0.8512818 | 163.1327
3PBV 01_23_H_1x1 A 2026_134_D | 1x1 | 7 | Probe 1 | 3PBV 01_23_H_1x1 A 2026_134_D.xls | 87 | 0.8614508 | 165.0342
3PBV 01_23_H_1x1 A 2026_134_D | 1x1 | 7 | Probe 1 | 3PBV 01_23_H_1x1 A 2026_134_D.xls | 88 | 0.8715225 | 166.958
3PBV 01_23_H_1x1 A 2026_134_D | 1x1 | 7 | Probe 1 | 3PBV 01_23_H_1x1 A 2026_134_D.xls | 89 | 0.8816046 | 168.8078
3PBV 01_23_H_1x1 A 2026_134_D | 1x1 | 7 | Probe 1 | 3PBV 01_23_H_1x1 A 2026_134_D.xls | 90 | 0.8917307 | 170.6768
3PBV 01_23_H_1x1 A 2026_134_D | 1x1 | 7 | Probe 1 | 3PBV 01_23_H_1x1 A 2026_134_D.xls | 91 | 0.9018673 | 172.5688
3PBV 01_23_H_1x1 A 2026_134_D | 1x1 | 7 | Probe 1 | 3PBV 01_23_H_1x1 A 2026_134_D.xls | 92 | 0.9119171 | 174.4038
3PBV 01_23_H_1x1 A 2026_134_D | 1x1 | 7 | Probe 1 | 3PBV 01_23_H_1x1 A 2026_134_D.xls | 93 | 0.9220003 | 176.2939
3PBV 01_23_H_1x1 A 2026_134_D | 1x1 | 7 | Probe 1 | 3PBV 01_23_H_1x1 A 2026_134_D.xls | 94 | 0.932093 | 178.1303
3PBV 01_23_H_1x1 A 2026_134_D | 1x1 | 7 | Probe 1 | 3PBV 01_23_H_1x1 A 2026_134_D.xls | 95 | 0.9422725 | 179.9985
3PBV 01_23_H_1x1 A 2026_134_D | 1x1 | 7 | Probe 1 | 3PBV 01_23_H_1x1 A 2026_134_D.xls | 96 | 0.9524416 | 181.9376
3PBV 01_23_H_1x1 A 2026_134_D | 1x1 | 7 | Probe 1 | 3PBV 01_23_H_1x1 A 2026_134_D.xls | 97 | 0.962535 | 183.8519
3PBV 01_23_H_1x1 A 2026_134_D | 1x1 | 7 | Probe 1 | 3PBV 01_23_H_1x1 A 2026_134_D.xls | 98 | 0.9726497 | 185.6185
3PBV 01_23_H_1x1 A 2026_134_D | 1x1 | 7 | Probe 1 | 3PBV 01_23_H_1x1 A 2026_134_D.xls | 99 | 0.9827319 | 187.6182
3PBV 01_23_H_1x1 A 2026_134_D | 1x1 | 7 | Probe 1 | 3PBV 01_23_H_1x1 A 2026_134_D.xls | 100 | 0.992901 | 189.4337
3PBV 01_23_H_1x1 A 2026_134_D | 1x1 | 7 | Probe 1 | 3PBV 01_23_H_1x1 A 2026_134_D.xls | 101 | 1.003038 | 191.2675
3PBV 01_23_H_1x1 A 2026_134_D | 1x1 | 7 | Probe 1 | 3PBV 01_23_H_1x1 A 2026_134_D.xls | 102 | 1.01313 | 193.1788
3PBV 01_23_H_1x1 A 2026_134_D | 1x1 | 7 | Probe 1 | 3PBV 01_23_H_1x1 A 2026_134_D.xls | 103 | 1.023138 | 195.0138
3PBV 01_23_H_1x1 A 2026_134_D | 1x1 | 7 | Probe 1 | 3PBV 01_23_H_1x1 A 2026_134_D.xls | 104 | 1.033275 | 196.8564
3PBV 01_23_H_1x1 A 2026_134_D | 1x1 | 7 | Probe 1 | 3PBV 01_23_H_1x1 A 2026_134_D.xls | 105 | 1.043432 | 198.756
3PBV 01_23_H_1x1 A 2026_134_D | 1x1 | 7 | Probe 1 | 3PBV 01_23_H_1x1 A 2026_134_D.xls | 106 | 1.053579 | 200.5645
3PBV 01_23_H_1x1 A 2026_134_D | 1x1 | 7 | Probe 1 | 3PBV 01_23_H_1x1 A 2026_134_D.xls | 107 | 1.063705 | 202.5099
3PBV 01_23_H_1x1 A 2026_134_D | 1x1 | 7 | Probe 1 | 3PBV 01_23_H_1x1 A 2026_134_D.xls | 108 | 1.073734 | 204.3364
3PBV 01_23_H_1x1 A 2026_134_D | 1x1 | 7 | Probe 1 | 3PBV 01_23_H_1x1 A 2026_134_D.xls | 109 | 1.083763 | 206.2207
3PBV 01_23_H_1x1 A 2026_134_D | 1x1 | 7 | Probe 1 | 3PBV 01_23_H_1x1 A 2026_134_D.xls | 110 | 1.093921 | 208.1632
3PBV 01_23_H_1x1 A 2026_134_D | 1x1 | 7 | Probe 1 | 3PBV 01_23_H_1x1 A 2026_134_D.xls | 111 | 1.104089 | 209.928
3PBV 01_23_H_1x1 A 2026_134_D | 1x1 | 7 | Probe 1 | 3PBV 01_23_H_1x1 A 2026_134_D.xls | 112 | 1.114151 | 211.8274
3PBV 01_23_H_1x1 A 2026_134_D | 1x1 | 7 | Probe 1 | 3PBV 01_23_H_1x1 A 2026_134_D.xls | 113 | 1.124244 | 213.6845
3PBV 01_23_H_1x1 A 2026_134_D | 1x1 | 7 | Probe 1 | 3PBV 01_23_H_1x1 A 2026_134_D.xls | 114 | 1.134348 | 215.5562
3PBV 01_23_H_1x1 A 2026_134_D | 1x1 | 7 | Probe 1 | 3PBV 01_23_H_1x1 A 2026_134_D.xls | 115 | 1.14443 | 217.3557
3PBV 01_23_H_1x1 A 2026_134_D | 1x1 | 7 | Probe 1 | 3PBV 01_23_H_1x1 A 2026_134_D.xls | 116 | 1.154546 | 219.1615
3PBV 01_23_H_1x1 A 2026_134_D | 1x1 | 7 | Probe 1 | 3PBV 01_23_H_1x1 A 2026_134_D.xls | 117 | 1.164704 | 221.0047
3PBV 01_23_H_1x1 A 2026_134_D | 1x1 | 7 | Probe 1 | 3PBV 01_23_H_1x1 A 2026_134_D.xls | 118 | 1.174786 | 222.8823
3PBV 01_23_H_1x1 A 2026_134_D | 1x1 | 7 | Probe 1 | 3PBV 01_23_H_1x1 A 2026_134_D.xls | 119 | 1.184826 | 224.7473
3PBV 01_23_H_1x1 A 2026_134_D | 1x1 | 7 | Probe 1 | 3PBV 01_23_H_1x1 A 2026_134_D.xls | 120 | 1.194963 | 226.5898
3PBV 01_23_H_1x1 A 2026_134_D | 1x1 | 7 | Probe 1 | 3PBV 01_23_H_1x1 A 2026_134_D.xls | 121 | 1.20498 | 228.4649
3PBV 01_23_H_1x1 A 2026_134_D | 1x1 | 7 | Probe 1 | 3PBV 01_23_H_1x1 A 2026_134_D.xls | 122 | 1.215138 | 230.2242
3PBV 01_23_H_1x1 A 2026_134_D | 1x1 | 7 | Probe 1 | 3PBV 01_23_H_1x1 A 2026_134_D.xls | 123 | 1.2252 | 232.1684
3PBV 01_23_H_1x1 A 2026_134_D | 1x1 | 7 | Probe 1 | 3PBV 01_23_H_1x1 A 2026_134_D.xls | 124 | 1.235208 | 233.9518
3PBV 01_23_H_1x1 A 2026_134_D | 1x1 | 7 | Probe 1 | 3PBV 01_23_H_1x1 A 2026_134_D.xls | 125 | 1.245257 | 235.7283
3PBV 01_23_H_1x1 A 2026_134_D | 1x1 | 7 | Probe 1 | 3PBV 01_23_H_1x1 A 2026_134_D.xls | 126 | 1.255383 | 237.6617
3PBV 01_23_H_1x1 A 2026_134_D | 1x1 | 7 | Probe 1 | 3PBV 01_23_H_1x1 A 2026_134_D.xls | 127 | 1.265519 | 239.4383
3PBV 01_23_H_1x1 A 2026_134_D | 1x1 | 7 | Probe 1 | 3PBV 01_23_H_1x1 A 2026_134_D.xls | 128 | 1.275613 | 241.2557
3PBV 01_23_H_1x1 A 2026_134_D | 1x1 | 7 | Probe 1 | 3PBV 01_23_H_1x1 A 2026_134_D.xls | 129 | 1.285621 | 243.1654
3PBV 01_23_H_1x1 A 2026_134_D | 1x1 | 7 | Probe 1 | 3PBV 01_23_H_1x1 A 2026_134_D.xls | 130 | 1.295747 | 244.9712
3PBV 01_23_H_1x1 A 2026_134_D | 1x1 | 7 | Probe 1 | 3PBV 01_23_H_1x1 A 2026_134_D.xls | 131 | 1.305786 | 246.8521
3PBV 01_23_H_1x1 A 2026_134_D | 1x1 | 7 | Probe 1 | 3PBV 01_23_H_1x1 A 2026_134_D.xls | 132 | 1.315911 | 248.6198
3PBV 01_23_H_1x1 A 2026_134_D | 1x1 | 7 | Probe 1 | 3PBV 01_23_H_1x1 A 2026_134_D.xls | 133 | 1.326015 | 250.4021
3PBV 01_23_H_1x1 A 2026_134_D | 1x1 | 7 | Probe 1 | 3PBV 01_23_H_1x1 A 2026_134_D.xls | 134 | 1.336076 | 252.3579
3PBV 01_23_H_1x1 A 2026_134_D | 1x1 | 7 | Probe 1 | 3PBV 01_23_H_1x1 A 2026_134_D.xls | 135 | 1.346127 | 254.1371
3PBV 01_23_H_1x1 A 2026_134_D | 1x1 | 7 | Probe 1 | 3PBV 01_23_H_1x1 A 2026_134_D.xls | 136 | 1.356231 | 256.019
3PBV 01_23_H_1x1 A 2026_134_D | 1x1 | 7 | Probe 1 | 3PBV 01_23_H_1x1 A 2026_134_D.xls | 137 | 1.366271 | 257.8871
3PBV 01_23_H_1x1 A 2026_134_D | 1x1 | 7 | Probe 1 | 3PBV 01_23_H_1x1 A 2026_134_D.xls | 138 | 1.376322 | 259.5825
3PBV 01_23_H_1x1 A 2026_134_D | 1x1 | 7 | Probe 1 | 3PBV 01_23_H_1x1 A 2026_134_D.xls | 139 | 1.386393 | 261.4264
3PBV 01_23_H_1x1 A 2026_134_D | 1x1 | 7 | Probe 1 | 3PBV 01_23_H_1x1 A 2026_134_D.xls | 140 | 1.396541 | 263.3708
3PBV 01_23_H_1x1 A 2026_134_D | 1x1 | 7 | Probe 1 | 3PBV 01_23_H_1x1 A 2026_134_D.xls | 141 | 1.40672 | 265.154
3PBV 01_23_H_1x1 A 2026_134_D | 1x1 | 7 | Probe 1 | 3PBV 01_23_H_1x1 A 2026_134_D.xls | 142 | 1.416867 | 267.0031
3PBV 01_23_H_1x1 A 2026_134_D | 1x1 | 7 | Probe 1 | 3PBV 01_23_H_1x1 A 2026_134_D.xls | 143 | 1.427014 | 268.7924
3PBV 01_23_H_1x1 A 2026_134_D | 1x1 | 7 | Probe 1 | 3PBV 01_23_H_1x1 A 2026_134_D.xls | 144 | 1.437096 | 270.5504
3PBV 01_23_H_1x1 A 2026_134_D | 1x1 | 7 | Probe 1 | 3PBV 01_23_H_1x1 A 2026_134_D.xls | 145 | 1.447137 | 272.4035
3PBV 01_23_H_1x1 A 2026_134_D | 1x1 | 7 | Probe 1 | 3PBV 01_23_H_1x1 A 2026_134_D.xls | 146 | 1.457262 | 274.2001
3PBV 01_23_H_1x1 A 2026_134_D | 1x1 | 7 | Probe 1 | 3PBV 01_23_H_1x1 A 2026_134_D.xls | 147 | 1.467345 | 276.0193
3PBV 01_23_H_1x1 A 2026_134_D | 1x1 | 7 | Probe 1 | 3PBV 01_23_H_1x1 A 2026_134_D.xls | 148 | 1.477459 | 277.8518
3PBV 01_23_H_1x1 A 2026_134_D | 1x1 | 7 | Probe 1 | 3PBV 01_23_H_1x1 A 2026_134_D.xls | 149 | 1.487564 | 279.5915
3PBV 01_23_H_1x1 A 2026_134_D | 1x1 | 7 | Probe 1 | 3PBV 01_23_H_1x1 A 2026_134_D.xls | 150 | 1.497721 | 281.4401
3PBV 01_23_H_1x1 A 2026_134_D | 1x1 | 7 | Probe 1 | 3PBV 01_23_H_1x1 A 2026_134_D.xls | 151 | 1.50774 | 283.231
3PBV 01_23_H_1x1 A 2026_134_D | 1x1 | 7 | Probe 1 | 3PBV 01_23_H_1x1 A 2026_134_D.xls | 152 | 1.517866 | 285.1438
3PBV 01_23_H_1x1 A 2026_134_D | 1x1 | 7 | Probe 1 | 3PBV 01_23_H_1x1 A 2026_134_D.xls | 153 | 1.527873 | 286.9802
3PBV 01_23_H_1x1 A 2026_134_D | 1x1 | 7 | Probe 1 | 3PBV 01_23_H_1x1 A 2026_134_D.xls | 154 | 1.537977 | 288.6949
3PBV 01_23_H_1x1 A 2026_134_D | 1x1 | 7 | Probe 1 | 3PBV 01_23_H_1x1 A 2026_134_D.xls | 155 | 1.548081 | 290.4636
3PBV 01_23_H_1x1 A 2026_134_D | 1x1 | 7 | Probe 1 | 3PBV 01_23_H_1x1 A 2026_134_D.xls | 156 | 1.558088 | 292.308
3PBV 01_23_H_1x1 A 2026_134_D | 1x1 | 7 | Probe 1 | 3PBV 01_23_H_1x1 A 2026_134_D.xls | 157 | 1.568107 | 294.1117
3PBV 01_23_H_1x1 A 2026_134_D | 1x1 | 7 | Probe 1 | 3PBV 01_23_H_1x1 A 2026_134_D.xls | 158 | 1.578243 | 295.9249
3PBV 01_23_H_1x1 A 2026_134_D | 1x1 | 7 | Probe 1 | 3PBV 01_23_H_1x1 A 2026_134_D.xls | 159 | 1.588337 | 297.6962
3PBV 01_23_H_1x1 A 2026_134_D | 1x1 | 7 | Probe 1 | 3PBV 01_23_H_1x1 A 2026_134_D.xls | 160 | 1.598452 | 299.4203
3PBV 01_23_H_1x1 A 2026_134_D | 1x1 | 7 | Probe 1 | 3PBV 01_23_H_1x1 A 2026_134_D.xls | 161 | 1.608599 | 301.3071
3PBV 01_23_H_1x1 A 2026_134_D | 1x1 | 7 | Probe 1 | 3PBV 01_23_H_1x1 A 2026_134_D.xls | 162 | 1.618725 | 303.0676
3PBV 01_23_H_1x1 A 2026_134_D | 1x1 | 7 | Probe 1 | 3PBV 01_23_H_1x1 A 2026_134_D.xls | 163 | 1.628828 | 304.9329
3PBV 01_23_H_1x1 A 2026_134_D | 1x1 | 7 | Probe 1 | 3PBV 01_23_H_1x1 A 2026_134_D.xls | 164 | 1.638976 | 306.7351
3PBV 01_23_H_1x1 A 2026_134_D | 1x1 | 7 | Probe 1 | 3PBV 01_23_H_1x1 A 2026_134_D.xls | 165 | 1.649102 | 308.5525
3PBV 01_23_H_1x1 A 2026_134_D | 1x1 | 7 | Probe 1 | 3PBV 01_23_H_1x1 A 2026_134_D.xls | 166 | 1.659259 | 310.2733
3PBV 01_23_H_1x1 A 2026_134_D | 1x1 | 7 | Probe 1 | 3PBV 01_23_H_1x1 A 2026_134_D.xls | 167 | 1.669374 | 312.1689
3PBV 01_23_H_1x1 A 2026_134_D | 1x1 | 7 | Probe 1 | 3PBV 01_23_H_1x1 A 2026_134_D.xls | 168 | 1.679531 | 313.8588
3PBV 01_23_H_1x1 A 2026_134_D | 1x1 | 7 | Probe 1 | 3PBV 01_23_H_1x1 A 2026_134_D.xls | 169 | 1.689539 | 315.6873
3PBV 01_23_H_1x1 A 2026_134_D | 1x1 | 7 | Probe 1 | 3PBV 01_23_H_1x1 A 2026_134_D.xls | 170 | 1.699568 | 317.4003
3PBV 01_23_H_1x1 A 2026_134_D | 1x1 | 7 | Probe 1 | 3PBV 01_23_H_1x1 A 2026_134_D.xls | 171 | 1.709576 | 319.1013
3PBV 01_23_H_1x1 A 2026_134_D | 1x1 | 7 | Probe 1 | 3PBV 01_23_H_1x1 A 2026_134_D.xls | 172 | 1.719594 | 320.9017
3PBV 01_23_H_1x1 A 2026_134_D | 1x1 | 7 | Probe 1 | 3PBV 01_23_H_1x1 A 2026_134_D.xls | 173 | 1.729676 | 308.6678
3PBV 01_23_H_1x1 A 2026_134_D | 1x1 | 7 | Probe 1 | 3PBV 01_23_H_1x1 A 2026_134_D.xls | 174 | 1.739792 | 301.3738
3PBV 01_23_H_1x1 A 2026_134_D | 1x1 | 7 | Probe 1 | 3PBV 01_23_H_1x1 A 2026_134_D.xls | 175 | 1.749864 | 300.7015
3PBV 01_23_H_1x1 A 2026_134_D | 1x1 | 7 | Probe 1 | 3PBV 01_23_H_1x1 A 2026_134_D.xls | 176 | 1.759956 | 293.1039
3PBV 01_23_H_1x1 A 2026_134_D | 1x1 | 7 | Probe 1 | 3PBV 01_23_H_1x1 A 2026_134_D.xls | 177 | 1.770072 | 259.9911
3PBV 01_23_H_1x1 A 2026_134_D | 1x1 | 7 | Probe 1 | 3PBV 01_23_H_1x1 A 2026_134_D.xls | 178 | 1.780197 | 248.2002
3PBV 01_23_H_1x1 A 2026_134_D | 1x1 | 7 | Probe 1 | 3PBV 01_23_H_1x1 A 2026_134_D.xls | 179 | 1.790259 | 237.0072
3PBV 01_23_H_1x1 A 2026_134_D | 1x1 | 7 | Probe 1 | 3PBV 01_23_H_1x1 A 2026_134_D.xls | 180 | 1.800287 | 231.5736
3PBV 01_23_H_1x1 A 2026_134_D | 1x1 | 7 | Probe 1 | 3PBV 01_23_H_1x1 A 2026_134_D.xls | 181 | 1.810435 | 228.0935
3PBV 01_23_H_1x1 A 2026_134_D | 1x1 | 7 | Probe 1 | 3PBV 01_23_H_1x1 A 2026_134_D.xls | 182 | 1.820604 | 225.4173
3PBV 01_23_H_1x1 A 2026_134_D | 1x1 | 7 | Probe 1 | 3PBV 01_23_H_1x1 A 2026_134_D.xls | 183 | 1.822579 | 225.0275
3PBV 01_23_H_1x1 A 2026_134_D | 1x1 | 8 | Probe 2 | 3PBV 01_23_H_1x1 A 2026_134_D.xls | 1 | 0 | 12.70597
3PBV 01_23_H_1x1 A 2026_134_D | 1x1 | 8 | Probe 2 | 3PBV 01_23_H_1x1 A 2026_134_D.xls | 2 | 0.01013584 | 14.14612
3PBV 01_23_H_1x1 A 2026_134_D | 1x1 | 8 | Probe 2 | 3PBV 01_23_H_1x1 A 2026_134_D.xls | 3 | 0.02027244 | 15.9811
3PBV 01_23_H_1x1 A 2026_134_D | 1x1 | 8 | Probe 2 | 3PBV 01_23_H_1x1 A 2026_134_D.xls | 4 | 0.03033371 | 17.78173
3PBV 01_23_H_1x1 A 2026_134_D | 1x1 | 8 | Probe 2 | 3PBV 01_23_H_1x1 A 2026_134_D.xls | 5 | 0.04035205 | 19.60039
3PBV 01_23_H_1x1 A 2026_134_D | 1x1 | 8 | Probe 2 | 3PBV 01_23_H_1x1 A 2026_134_D.xls | 6 | 0.05042381 | 21.31429
3PBV 01_23_H_1x1 A 2026_134_D | 1x1 | 8 | Probe 2 | 3PBV 01_23_H_1x1 A 2026_134_D.xls | 7 | 0.06049556 | 23.12545
3PBV 01_23_H_1x1 A 2026_134_D | 1x1 | 8 | Probe 2 | 3PBV 01_23_H_1x1 A 2026_134_D.xls | 8 | 0.07066364 | 24.92491
3PBV 01_23_H_1x1 A 2026_134_D | 1x1 | 8 | Probe 2 | 3PBV 01_23_H_1x1 A 2026_134_D.xls | 9 | 0.08076782 | 26.7951
3PBV 01_23_H_1x1 A 2026_134_D | 1x1 | 8 | Probe 2 | 3PBV 01_23_H_1x1 A 2026_134_D.xls | 10 | 0.09092642 | 28.71858
3PBV 01_23_H_1x1 A 2026_134_D | 1x1 | 8 | Probe 2 | 3PBV 01_23_H_1x1 A 2026_134_D.xls | 11 | 0.1010621 | 30.49723
3PBV 01_23_H_1x1 A 2026_134_D | 1x1 | 8 | Probe 2 | 3PBV 01_23_H_1x1 A 2026_134_D.xls | 12 | 0.1110804 | 32.27659
3PBV 01_23_H_1x1 A 2026_134_D | 1x1 | 8 | Probe 2 | 3PBV 01_23_H_1x1 A 2026_134_D.xls | 13 | 0.1212065 | 34.15705
3PBV 01_23_H_1x1 A 2026_134_D | 1x1 | 8 | Probe 2 | 3PBV 01_23_H_1x1 A 2026_134_D.xls | 14 | 0.1313317 | 35.97991
3PBV 01_23_H_1x1 A 2026_134_D | 1x1 | 8 | Probe 2 | 3PBV 01_23_H_1x1 A 2026_134_D.xls | 15 | 0.1414035 | 37.84676
3PBV 01_23_H_1x1 A 2026_134_D | 1x1 | 8 | Probe 2 | 3PBV 01_23_H_1x1 A 2026_134_D.xls | 16 | 0.1514218 | 39.73532
3PBV 01_23_H_1x1 A 2026_134_D | 1x1 | 8 | Probe 2 | 3PBV 01_23_H_1x1 A 2026_134_D.xls | 17 | 0.1615479 | 41.531
3PBV 01_23_H_1x1 A 2026_134_D | 1x1 | 8 | Probe 2 | 3PBV 01_23_H_1x1 A 2026_134_D.xls | 18 | 0.1715981 | 43.45172
3PBV 01_23_H_1x1 A 2026_134_D | 1x1 | 8 | Probe 2 | 3PBV 01_23_H_1x1 A 2026_134_D.xls | 19 | 0.1816165 | 45.30409
3PBV 01_23_H_1x1 A 2026_134_D | 1x1 | 8 | Probe 2 | 3PBV 01_23_H_1x1 A 2026_134_D.xls | 20 | 0.1917207 | 47.26345
3PBV 01_23_H_1x1 A 2026_134_D | 1x1 | 8 | Probe 2 | 3PBV 01_23_H_1x1 A 2026_134_D.xls | 21 | 0.2018458 | 49.14448
3PBV 01_23_H_1x1 A 2026_134_D | 1x1 | 8 | Probe 2 | 3PBV 01_23_H_1x1 A 2026_134_D.xls | 22 | 0.2118966 | 50.99936
3PBV 01_23_H_1x1 A 2026_134_D | 1x1 | 8 | Probe 2 | 3PBV 01_23_H_1x1 A 2026_134_D.xls | 23 | 0.2219903 | 52.81405
3PBV 01_23_H_1x1 A 2026_134_D | 1x1 | 8 | Probe 2 | 3PBV 01_23_H_1x1 A 2026_134_D.xls | 24 | 0.2319972 | 54.70141
3PBV 01_23_H_1x1 A 2026_134_D | 1x1 | 8 | Probe 2 | 3PBV 01_23_H_1x1 A 2026_134_D.xls | 25 | 0.2421338 | 56.61412
3PBV 01_23_H_1x1 A 2026_134_D | 1x1 | 8 | Probe 2 | 3PBV 01_23_H_1x1 A 2026_134_D.xls | 26 | 0.2522704 | 58.54428
3PBV 01_23_H_1x1 A 2026_134_D | 1x1 | 8 | Probe 2 | 3PBV 01_23_H_1x1 A 2026_134_D.xls | 27 | 0.2624175 | 60.42528
3PBV 01_23_H_1x1 A 2026_134_D | 1x1 | 8 | Probe 2 | 3PBV 01_23_H_1x1 A 2026_134_D.xls | 28 | 0.2725217 | 62.25246
3PBV 01_23_H_1x1 A 2026_134_D | 1x1 | 8 | Probe 2 | 3PBV 01_23_H_1x1 A 2026_134_D.xls | 29 | 0.2826154 | 64.23214
3PBV 01_23_H_1x1 A 2026_134_D | 1x1 | 8 | Probe 2 | 3PBV 01_23_H_1x1 A 2026_134_D.xls | 30 | 0.2926976 | 66.19847
3PBV 01_23_H_1x1 A 2026_134_D | 1x1 | 8 | Probe 2 | 3PBV 01_23_H_1x1 A 2026_134_D.xls | 31 | 0.3027055 | 68.26784
3PBV 01_23_H_1x1 A 2026_134_D | 1x1 | 8 | Probe 2 | 3PBV 01_23_H_1x1 A 2026_134_D.xls | 32 | 0.3127238 | 70.15263
3PBV 01_23_H_1x1 A 2026_134_D | 1x1 | 8 | Probe 2 | 3PBV 01_23_H_1x1 A 2026_134_D.xls | 33 | 0.3228595 | 71.95596
3PBV 01_23_H_1x1 A 2026_134_D | 1x1 | 8 | Probe 2 | 3PBV 01_23_H_1x1 A 2026_134_D.xls | 34 | 0.3328669 | 73.95724
3PBV 01_23_H_1x1 A 2026_134_D | 1x1 | 8 | Probe 2 | 3PBV 01_23_H_1x1 A 2026_134_D.xls | 35 | 0.3429606 | 75.83567
3PBV 01_23_H_1x1 A 2026_134_D | 1x1 | 8 | Probe 2 | 3PBV 01_23_H_1x1 A 2026_134_D.xls | 36 | 0.3530323 | 77.76143
3PBV 01_23_H_1x1 A 2026_134_D | 1x1 | 8 | Probe 2 | 3PBV 01_23_H_1x1 A 2026_134_D.xls | 37 | 0.3630612 | 79.66551
3PBV 01_23_H_1x1 A 2026_134_D | 1x1 | 8 | Probe 2 | 3PBV 01_23_H_1x1 A 2026_134_D.xls | 38 | 0.3727686 | 81.43842
3PBV 01_23_H_1x1 A 2026_134_D | 1x1 | 8 | Probe 2 | 3PBV 01_23_H_1x1 A 2026_134_D.xls | 39 | 0.3828404 | 83.40398
3PBV 01_23_H_1x1 A 2026_134_D | 1x1 | 8 | Probe 2 | 3PBV 01_23_H_1x1 A 2026_134_D.xls | 40 | 0.3928482 | 85.31046
3PBV 01_23_H_1x1 A 2026_134_D | 1x1 | 8 | Probe 2 | 3PBV 01_23_H_1x1 A 2026_134_D.xls | 41 | 0.40292 | 87.31144
3PBV 01_23_H_1x1 A 2026_134_D | 1x1 | 8 | Probe 2 | 3PBV 01_23_H_1x1 A 2026_134_D.xls | 42 | 0.4130671 | 89.22193
3PBV 01_23_H_1x1 A 2026_134_D | 1x1 | 8 | Probe 2 | 3PBV 01_23_H_1x1 A 2026_134_D.xls | 43 | 0.423192 | 91.11434
3PBV 01_23_H_1x1 A 2026_134_D | 1x1 | 8 | Probe 2 | 3PBV 01_23_H_1x1 A 2026_134_D.xls | 44 | 0.4333181 | 93.04263
3PBV 01_23_H_1x1 A 2026_134_D | 1x1 | 8 | Probe 2 | 3PBV 01_23_H_1x1 A 2026_134_D.xls | 45 | 0.4434757 | 94.93479
3PBV 01_23_H_1x1 A 2026_134_D | 1x1 | 8 | Probe 2 | 3PBV 01_23_H_1x1 A 2026_134_D.xls | 46 | 0.4535694 | 96.88655
3PBV 01_23_H_1x1 A 2026_134_D | 1x1 | 8 | Probe 2 | 3PBV 01_23_H_1x1 A 2026_134_D.xls | 47 | 0.4637375 | 98.83908
3PBV 01_23_H_1x1 A 2026_134_D | 1x1 | 8 | Probe 2 | 3PBV 01_23_H_1x1 A 2026_134_D.xls | 48 | 0.4738531 | 100.6537
3PBV 01_23_H_1x1 A 2026_134_D | 1x1 | 8 | Probe 2 | 3PBV 01_23_H_1x1 A 2026_134_D.xls | 49 | 0.4839888 | 102.6188
3PBV 01_23_H_1x1 A 2026_134_D | 1x1 | 8 | Probe 2 | 3PBV 01_23_H_1x1 A 2026_134_D.xls | 50 | 0.4940395 | 104.4789
3PBV 01_23_H_1x1 A 2026_134_D | 1x1 | 8 | Probe 2 | 3PBV 01_23_H_1x1 A 2026_134_D.xls | 51 | 0.5040472 | 106.435
3PBV 01_23_H_1x1 A 2026_134_D | 1x1 | 8 | Probe 2 | 3PBV 01_23_H_1x1 A 2026_134_D.xls | 52 | 0.5142047 | 108.4457
3PBV 01_23_H_1x1 A 2026_134_D | 1x1 | 8 | Probe 2 | 3PBV 01_23_H_1x1 A 2026_134_D.xls | 53 | 0.524245 | 110.2637
3PBV 01_23_H_1x1 A 2026_134_D | 1x1 | 8 | Probe 2 | 3PBV 01_23_H_1x1 A 2026_134_D.xls | 54 | 0.5343063 | 112.1582
3PBV 01_23_H_1x1 A 2026_134_D | 1x1 | 8 | Probe 2 | 3PBV 01_23_H_1x1 A 2026_134_D.xls | 55 | 0.544421 | 114.1041
3PBV 01_23_H_1x1 A 2026_134_D | 1x1 | 8 | Probe 2 | 3PBV 01_23_H_1x1 A 2026_134_D.xls | 56 | 0.5545251 | 116.0406
3PBV 01_23_H_1x1 A 2026_134_D | 1x1 | 8 | Probe 2 | 3PBV 01_23_H_1x1 A 2026_134_D.xls | 57 | 0.5646074 | 117.9656
3PBV 01_23_H_1x1 A 2026_134_D | 1x1 | 8 | Probe 2 | 3PBV 01_23_H_1x1 A 2026_134_D.xls | 58 | 0.5747011 | 119.8615
3PBV 01_23_H_1x1 A 2026_134_D | 1x1 | 8 | Probe 2 | 3PBV 01_23_H_1x1 A 2026_134_D.xls | 59 | 0.5848584 | 121.7785
3PBV 01_23_H_1x1 A 2026_134_D | 1x1 | 8 | Probe 2 | 3PBV 01_23_H_1x1 A 2026_134_D.xls | 60 | 0.5949197 | 123.7246
3PBV 01_23_H_1x1 A 2026_134_D | 1x1 | 8 | Probe 2 | 3PBV 01_23_H_1x1 A 2026_134_D.xls | 61 | 0.604938 | 125.5677
3PBV 01_23_H_1x1 A 2026_134_D | 1x1 | 8 | Probe 2 | 3PBV 01_23_H_1x1 A 2026_134_D.xls | 62 | 0.6150422 | 127.5772
3PBV 01_23_H_1x1 A 2026_134_D | 1x1 | 8 | Probe 2 | 3PBV 01_23_H_1x1 A 2026_134_D.xls | 63 | 0.6251035 | 129.4386
3PBV 01_23_H_1x1 A 2026_134_D | 1x1 | 8 | Probe 2 | 3PBV 01_23_H_1x1 A 2026_134_D.xls | 64 | 0.6352611 | 131.31
3PBV 01_23_H_1x1 A 2026_134_D | 1x1 | 8 | Probe 2 | 3PBV 01_23_H_1x1 A 2026_134_D.xls | 65 | 0.6452909 | 133.2429
3PBV 01_23_H_1x1 A 2026_134_D | 1x1 | 8 | Probe 2 | 3PBV 01_23_H_1x1 A 2026_134_D.xls | 66 | 0.6553407 | 135.1421
3PBV 01_23_H_1x1 A 2026_134_D | 1x1 | 8 | Probe 2 | 3PBV 01_23_H_1x1 A 2026_134_D.xls | 67 | 0.6653914 | 137.0779
3PBV 01_23_H_1x1 A 2026_134_D | 1x1 | 8 | Probe 2 | 3PBV 01_23_H_1x1 A 2026_134_D.xls | 68 | 0.6755281 | 139.0521
3PBV 01_23_H_1x1 A 2026_134_D | 1x1 | 8 | Probe 2 | 3PBV 01_23_H_1x1 A 2026_134_D.xls | 69 | 0.685535 | 140.8949
3PBV 01_23_H_1x1 A 2026_134_D | 1x1 | 8 | Probe 2 | 3PBV 01_23_H_1x1 A 2026_134_D.xls | 70 | 0.6956287 | 142.8414
3PBV 01_23_H_1x1 A 2026_134_D | 1x1 | 8 | Probe 2 | 3PBV 01_23_H_1x1 A 2026_134_D.xls | 71 | 0.7057758 | 144.7197
3PBV 01_23_H_1x1 A 2026_134_D | 1x1 | 8 | Probe 2 | 3PBV 01_23_H_1x1 A 2026_134_D.xls | 72 | 0.7159124 | 146.7537
3PBV 01_23_H_1x1 A 2026_134_D | 1x1 | 8 | Probe 2 | 3PBV 01_23_H_1x1 A 2026_134_D.xls | 73 | 0.7259412 | 148.6549
3PBV 01_23_H_1x1 A 2026_134_D | 1x1 | 8 | Probe 2 | 3PBV 01_23_H_1x1 A 2026_134_D.xls | 74 | 0.7360454 | 150.5647
3PBV 01_23_H_1x1 A 2026_134_D | 1x1 | 8 | Probe 2 | 3PBV 01_23_H_1x1 A 2026_134_D.xls | 75 | 0.7461601 | 152.4318
3PBV 01_23_H_1x1 A 2026_134_D | 1x1 | 8 | Probe 2 | 3PBV 01_23_H_1x1 A 2026_134_D.xls | 76 | 0.7562423 | 154.3515
3PBV 01_23_H_1x1 A 2026_134_D | 1x1 | 8 | Probe 2 | 3PBV 01_23_H_1x1 A 2026_134_D.xls | 77 | 0.7664113 | 156.3189
3PBV 01_23_H_1x1 A 2026_134_D | 1x1 | 8 | Probe 2 | 3PBV 01_23_H_1x1 A 2026_134_D.xls | 78 | 0.7764935 | 158.1625
3PBV 01_23_H_1x1 A 2026_134_D | 1x1 | 8 | Probe 2 | 3PBV 01_23_H_1x1 A 2026_134_D.xls | 79 | 0.7865877 | 160.0733
3PBV 01_23_H_1x1 A 2026_134_D | 1x1 | 8 | Probe 2 | 3PBV 01_23_H_1x1 A 2026_134_D.xls | 80 | 0.796627 | 161.9789
3PBV 01_23_H_1x1 A 2026_134_D | 1x1 | 8 | Probe 2 | 3PBV 01_23_H_1x1 A 2026_134_D.xls | 81 | 0.8067207 | 163.9077
3PBV 01_23_H_1x1 A 2026_134_D | 1x1 | 8 | Probe 2 | 3PBV 01_23_H_1x1 A 2026_134_D.xls | 82 | 0.8168783 | 165.8846
3PBV 01_23_H_1x1 A 2026_134_D | 1x1 | 8 | Probe 2 | 3PBV 01_23_H_1x1 A 2026_134_D.xls | 83 | 0.8270359 | 167.8639
3PBV 01_23_H_1x1 A 2026_134_D | 1x1 | 8 | Probe 2 | 3PBV 01_23_H_1x1 A 2026_134_D.xls | 84 | 0.8371837 | 169.6912
3PBV 01_23_H_1x1 A 2026_134_D | 1x1 | 8 | Probe 2 | 3PBV 01_23_H_1x1 A 2026_134_D.xls | 85 | 0.8472011 | 171.4992
3PBV 01_23_H_1x1 A 2026_134_D | 1x1 | 8 | Probe 2 | 3PBV 01_23_H_1x1 A 2026_134_D.xls | 86 | 0.8572948 | 173.4844
3PBV 01_23_H_1x1 A 2026_134_D | 1x1 | 8 | Probe 2 | 3PBV 01_23_H_1x1 A 2026_134_D.xls | 87 | 0.8674314 | 175.4173
3PBV 01_23_H_1x1 A 2026_134_D | 1x1 | 8 | Probe 2 | 3PBV 01_23_H_1x1 A 2026_134_D.xls | 88 | 0.877568 | 177.3387
3PBV 01_23_H_1x1 A 2026_134_D | 1x1 | 8 | Probe 2 | 3PBV 01_23_H_1x1 A 2026_134_D.xls | 89 | 0.8876722 | 179.254
3PBV 01_23_H_1x1 A 2026_134_D | 1x1 | 8 | Probe 2 | 3PBV 01_23_H_1x1 A 2026_134_D.xls | 90 | 0.8977325 | 181.1102
3PBV 01_23_H_1x1 A 2026_134_D | 1x1 | 8 | Probe 2 | 3PBV 01_23_H_1x1 A 2026_134_D.xls | 91 | 0.9078157 | 183.0645
3PBV 01_23_H_1x1 A 2026_134_D | 1x1 | 8 | Probe 2 | 3PBV 01_23_H_1x1 A 2026_134_D.xls | 92 | 0.9178665 | 184.9801
3PBV 01_23_H_1x1 A 2026_134_D | 1x1 | 8 | Probe 2 | 3PBV 01_23_H_1x1 A 2026_134_D.xls | 93 | 0.9280136 | 186.9053
3PBV 01_23_H_1x1 A 2026_134_D | 1x1 | 8 | Probe 2 | 3PBV 01_23_H_1x1 A 2026_134_D.xls | 94 | 0.9381817 | 188.8637
3PBV 01_23_H_1x1 A 2026_134_D | 1x1 | 8 | Probe 2 | 3PBV 01_23_H_1x1 A 2026_134_D.xls | 95 | 0.9482105 | 190.7846
3PBV 01_23_H_1x1 A 2026_134_D | 1x1 | 8 | Probe 2 | 3PBV 01_23_H_1x1 A 2026_134_D.xls | 96 | 0.9582823 | 192.6747
3PBV 01_23_H_1x1 A 2026_134_D | 1x1 | 8 | Probe 2 | 3PBV 01_23_H_1x1 A 2026_134_D.xls | 97 | 0.9684294 | 194.5561
3PBV 01_23_H_1x1 A 2026_134_D | 1x1 | 8 | Probe 2 | 3PBV 01_23_H_1x1 A 2026_134_D.xls | 98 | 0.9786089 | 196.5056
3PBV 01_23_H_1x1 A 2026_134_D | 1x1 | 8 | Probe 2 | 3PBV 01_23_H_1x1 A 2026_134_D.xls | 99 | 0.9886377 | 198.4141
3PBV 01_23_H_1x1 A 2026_134_D | 1x1 | 8 | Probe 2 | 3PBV 01_23_H_1x1 A 2026_134_D.xls | 100 | 0.998699 | 200.3236
3PBV 01_23_H_1x1 A 2026_134_D | 1x1 | 8 | Probe 2 | 3PBV 01_23_H_1x1 A 2026_134_D.xls | 101 | 1.008868 | 202.2477
3PBV 01_23_H_1x1 A 2026_134_D | 1x1 | 8 | Probe 2 | 3PBV 01_23_H_1x1 A 2026_134_D.xls | 102 | 1.018929 | 204.1584
3PBV 01_23_H_1x1 A 2026_134_D | 1x1 | 8 | Probe 2 | 3PBV 01_23_H_1x1 A 2026_134_D.xls | 103 | 1.029065 | 206.0331
3PBV 01_23_H_1x1 A 2026_134_D | 1x1 | 8 | Probe 2 | 3PBV 01_23_H_1x1 A 2026_134_D.xls | 104 | 1.039191 | 208.0629
3PBV 01_23_H_1x1 A 2026_134_D | 1x1 | 8 | Probe 2 | 3PBV 01_23_H_1x1 A 2026_134_D.xls | 105 | 1.049295 | 209.9361
3PBV 01_23_H_1x1 A 2026_134_D | 1x1 | 8 | Probe 2 | 3PBV 01_23_H_1x1 A 2026_134_D.xls | 106 | 1.059431 | 211.8344
3PBV 01_23_H_1x1 A 2026_134_D | 1x1 | 8 | Probe 2 | 3PBV 01_23_H_1x1 A 2026_134_D.xls | 107 | 1.069515 | 213.8062
3PBV 01_23_H_1x1 A 2026_134_D | 1x1 | 8 | Probe 2 | 3PBV 01_23_H_1x1 A 2026_134_D.xls | 108 | 1.079543 | 215.6302
3PBV 01_23_H_1x1 A 2026_134_D | 1x1 | 8 | Probe 2 | 3PBV 01_23_H_1x1 A 2026_134_D.xls | 109 | 1.08969 | 217.6191
3PBV 01_23_H_1x1 A 2026_134_D | 1x1 | 8 | Probe 2 | 3PBV 01_23_H_1x1 A 2026_134_D.xls | 110 | 1.099837 | 219.5193
3PBV 01_23_H_1x1 A 2026_134_D | 1x1 | 8 | Probe 2 | 3PBV 01_23_H_1x1 A 2026_134_D.xls | 111 | 1.109888 | 221.4003
3PBV 01_23_H_1x1 A 2026_134_D | 1x1 | 8 | Probe 2 | 3PBV 01_23_H_1x1 A 2026_134_D.xls | 112 | 1.11996 | 223.3372
3PBV 01_23_H_1x1 A 2026_134_D | 1x1 | 8 | Probe 2 | 3PBV 01_23_H_1x1 A 2026_134_D.xls | 113 | 1.130064 | 225.2322
3PBV 01_23_H_1x1 A 2026_134_D | 1x1 | 8 | Probe 2 | 3PBV 01_23_H_1x1 A 2026_134_D.xls | 114 | 1.140103 | 227.2416
3PBV 01_23_H_1x1 A 2026_134_D | 1x1 | 8 | Probe 2 | 3PBV 01_23_H_1x1 A 2026_134_D.xls | 115 | 1.150176 | 229.1043
3PBV 01_23_H_1x1 A 2026_134_D | 1x1 | 8 | Probe 2 | 3PBV 01_23_H_1x1 A 2026_134_D.xls | 116 | 1.160269 | 230.9197
3PBV 01_23_H_1x1 A 2026_134_D | 1x1 | 8 | Probe 2 | 3PBV 01_23_H_1x1 A 2026_134_D.xls | 117 | 1.170352 | 232.947
3PBV 01_23_H_1x1 A 2026_134_D | 1x1 | 8 | Probe 2 | 3PBV 01_23_H_1x1 A 2026_134_D.xls | 118 | 1.180381 | 234.8362
3PBV 01_23_H_1x1 A 2026_134_D | 1x1 | 8 | Probe 2 | 3PBV 01_23_H_1x1 A 2026_134_D.xls | 119 | 1.190517 | 236.7226
3PBV 01_23_H_1x1 A 2026_134_D | 1x1 | 8 | Probe 2 | 3PBV 01_23_H_1x1 A 2026_134_D.xls | 120 | 1.200664 | 238.684
3PBV 01_23_H_1x1 A 2026_134_D | 1x1 | 8 | Probe 2 | 3PBV 01_23_H_1x1 A 2026_134_D.xls | 121 | 1.210704 | 240.5124
3PBV 01_23_H_1x1 A 2026_134_D | 1x1 | 8 | Probe 2 | 3PBV 01_23_H_1x1 A 2026_134_D.xls | 122 | 1.220755 | 242.4105
3PBV 01_23_H_1x1 A 2026_134_D | 1x1 | 8 | Probe 2 | 3PBV 01_23_H_1x1 A 2026_134_D.xls | 123 | 1.23088 | 244.3394
3PBV 01_23_H_1x1 A 2026_134_D | 1x1 | 8 | Probe 2 | 3PBV 01_23_H_1x1 A 2026_134_D.xls | 124 | 1.240951 | 246.2301
3PBV 01_23_H_1x1 A 2026_134_D | 1x1 | 8 | Probe 2 | 3PBV 01_23_H_1x1 A 2026_134_D.xls | 125 | 1.251099 | 248.2454
3PBV 01_23_H_1x1 A 2026_134_D | 1x1 | 8 | Probe 2 | 3PBV 01_23_H_1x1 A 2026_134_D.xls | 126 | 1.261181 | 250.037
3PBV 01_23_H_1x1 A 2026_134_D | 1x1 | 8 | Probe 2 | 3PBV 01_23_H_1x1 A 2026_134_D.xls | 127 | 1.27121 | 251.9233
3PBV 01_23_H_1x1 A 2026_134_D | 1x1 | 8 | Probe 2 | 3PBV 01_23_H_1x1 A 2026_134_D.xls | 128 | 1.28125 | 253.9106
3PBV 01_23_H_1x1 A 2026_134_D | 1x1 | 8 | Probe 2 | 3PBV 01_23_H_1x1 A 2026_134_D.xls | 129 | 1.291387 | 255.7054
3PBV 01_23_H_1x1 A 2026_134_D | 1x1 | 8 | Probe 2 | 3PBV 01_23_H_1x1 A 2026_134_D.xls | 130 | 1.301545 | 257.7775
3PBV 01_23_H_1x1 A 2026_134_D | 1x1 | 8 | Probe 2 | 3PBV 01_23_H_1x1 A 2026_134_D.xls | 131 | 1.311627 | 259.6146
3PBV 01_23_H_1x1 A 2026_134_D | 1x1 | 8 | Probe 2 | 3PBV 01_23_H_1x1 A 2026_134_D.xls | 132 | 1.321742 | 261.4427
3PBV 01_23_H_1x1 A 2026_134_D | 1x1 | 8 | Probe 2 | 3PBV 01_23_H_1x1 A 2026_134_D.xls | 133 | 1.331868 | 263.4662
3PBV 01_23_H_1x1 A 2026_134_D | 1x1 | 8 | Probe 2 | 3PBV 01_23_H_1x1 A 2026_134_D.xls | 134 | 1.34195 | 265.389
3PBV 01_23_H_1x1 A 2026_134_D | 1x1 | 8 | Probe 2 | 3PBV 01_23_H_1x1 A 2026_134_D.xls | 135 | 1.352001 | 267.3324
3PBV 01_23_H_1x1 A 2026_134_D | 1x1 | 8 | Probe 2 | 3PBV 01_23_H_1x1 A 2026_134_D.xls | 136 | 1.362127 | 269.2421
3PBV 01_23_H_1x1 A 2026_134_D | 1x1 | 8 | Probe 2 | 3PBV 01_23_H_1x1 A 2026_134_D.xls | 137 | 1.372231 | 271.0398
3PBV 01_23_H_1x1 A 2026_134_D | 1x1 | 8 | Probe 2 | 3PBV 01_23_H_1x1 A 2026_134_D.xls | 138 | 1.382281 | 273.0731
3PBV 01_23_H_1x1 A 2026_134_D | 1x1 | 8 | Probe 2 | 3PBV 01_23_H_1x1 A 2026_134_D.xls | 139 | 1.392374 | 274.8609
3PBV 01_23_H_1x1 A 2026_134_D | 1x1 | 8 | Probe 2 | 3PBV 01_23_H_1x1 A 2026_134_D.xls | 140 | 1.402446 | 276.7458
3PBV 01_23_H_1x1 A 2026_134_D | 1x1 | 8 | Probe 2 | 3PBV 01_23_H_1x1 A 2026_134_D.xls | 141 | 1.412475 | 278.6568
3PBV 01_23_H_1x1 A 2026_134_D | 1x1 | 8 | Probe 2 | 3PBV 01_23_H_1x1 A 2026_134_D.xls | 142 | 1.42259 | 280.5213
3PBV 01_23_H_1x1 A 2026_134_D | 1x1 | 8 | Probe 2 | 3PBV 01_23_H_1x1 A 2026_134_D.xls | 143 | 1.432705 | 282.4484
3PBV 01_23_H_1x1 A 2026_134_D | 1x1 | 8 | Probe 2 | 3PBV 01_23_H_1x1 A 2026_134_D.xls | 144 | 1.442734 | 284.3204
3PBV 01_23_H_1x1 A 2026_134_D | 1x1 | 8 | Probe 2 | 3PBV 01_23_H_1x1 A 2026_134_D.xls | 145 | 1.452849 | 286.2438
3PBV 01_23_H_1x1 A 2026_134_D | 1x1 | 8 | Probe 2 | 3PBV 01_23_H_1x1 A 2026_134_D.xls | 146 | 1.462867 | 288.1774
3PBV 01_23_H_1x1 A 2026_134_D | 1x1 | 8 | Probe 2 | 3PBV 01_23_H_1x1 A 2026_134_D.xls | 147 | 1.472928 | 290.0206
3PBV 01_23_H_1x1 A 2026_134_D | 1x1 | 8 | Probe 2 | 3PBV 01_23_H_1x1 A 2026_134_D.xls | 148 | 1.483065 | 291.8797
3PBV 01_23_H_1x1 A 2026_134_D | 1x1 | 8 | Probe 2 | 3PBV 01_23_H_1x1 A 2026_134_D.xls | 149 | 1.493222 | 293.8538
3PBV 01_23_H_1x1 A 2026_134_D | 1x1 | 8 | Probe 2 | 3PBV 01_23_H_1x1 A 2026_134_D.xls | 150 | 1.503294 | 295.7248
3PBV 01_23_H_1x1 A 2026_134_D | 1x1 | 8 | Probe 2 | 3PBV 01_23_H_1x1 A 2026_134_D.xls | 151 | 1.51341 | 297.68
3PBV 01_23_H_1x1 A 2026_134_D | 1x1 | 8 | Probe 2 | 3PBV 01_23_H_1x1 A 2026_134_D.xls | 152 | 1.523492 | 299.519
3PBV 01_23_H_1x1 A 2026_134_D | 1x1 | 8 | Probe 2 | 3PBV 01_23_H_1x1 A 2026_134_D.xls | 153 | 1.533553 | 301.3607
3PBV 01_23_H_1x1 A 2026_134_D | 1x1 | 8 | Probe 2 | 3PBV 01_23_H_1x1 A 2026_134_D.xls | 154 | 1.543561 | 303.1973
3PBV 01_23_H_1x1 A 2026_134_D | 1x1 | 8 | Probe 2 | 3PBV 01_23_H_1x1 A 2026_134_D.xls | 155 | 1.553708 | 305.0773
3PBV 01_23_H_1x1 A 2026_134_D | 1x1 | 8 | Probe 2 | 3PBV 01_23_H_1x1 A 2026_134_D.xls | 156 | 1.563737 | 307.1544
3PBV 01_23_H_1x1 A 2026_134_D | 1x1 | 8 | Probe 2 | 3PBV 01_23_H_1x1 A 2026_134_D.xls | 157 | 1.573776 | 308.9643
3PBV 01_23_H_1x1 A 2026_134_D | 1x1 | 8 | Probe 2 | 3PBV 01_23_H_1x1 A 2026_134_D.xls | 158 | 1.583934 | 310.7124
3PBV 01_23_H_1x1 A 2026_134_D | 1x1 | 8 | Probe 2 | 3PBV 01_23_H_1x1 A 2026_134_D.xls | 159 | 1.594092 | 312.6499
3PBV 01_23_H_1x1 A 2026_134_D | 1x1 | 8 | Probe 2 | 3PBV 01_23_H_1x1 A 2026_134_D.xls | 160 | 1.60425 | 314.5488
3PBV 01_23_H_1x1 A 2026_134_D | 1x1 | 8 | Probe 2 | 3PBV 01_23_H_1x1 A 2026_134_D.xls | 161 | 1.614343 | 316.5026
3PBV 01_23_H_1x1 A 2026_134_D | 1x1 | 8 | Probe 2 | 3PBV 01_23_H_1x1 A 2026_134_D.xls | 162 | 1.62449 | 317.9253
3PBV 01_23_H_1x1 A 2026_134_D | 1x1 | 8 | Probe 2 | 3PBV 01_23_H_1x1 A 2026_134_D.xls | 163 | 1.634562 | 319.6967
3PBV 01_23_H_1x1 A 2026_134_D | 1x1 | 8 | Probe 2 | 3PBV 01_23_H_1x1 A 2026_134_D.xls | 164 | 1.644709 | 321.5671
3PBV 01_23_H_1x1 A 2026_134_D | 1x1 | 8 | Probe 2 | 3PBV 01_23_H_1x1 A 2026_134_D.xls | 165 | 1.654824 | 323.4293
3PBV 01_23_H_1x1 A 2026_134_D | 1x1 | 8 | Probe 2 | 3PBV 01_23_H_1x1 A 2026_134_D.xls | 166 | 1.664983 | 325.3264
3PBV 01_23_H_1x1 A 2026_134_D | 1x1 | 8 | Probe 2 | 3PBV 01_23_H_1x1 A 2026_134_D.xls | 167 | 1.675129 | 327.2628
3PBV 01_23_H_1x1 A 2026_134_D | 1x1 | 8 | Probe 2 | 3PBV 01_23_H_1x1 A 2026_134_D.xls | 168 | 1.685244 | 329.1099
3PBV 01_23_H_1x1 A 2026_134_D | 1x1 | 8 | Probe 2 | 3PBV 01_23_H_1x1 A 2026_134_D.xls | 169 | 1.695413 | 330.9017
3PBV 01_23_H_1x1 A 2026_134_D | 1x1 | 8 | Probe 2 | 3PBV 01_23_H_1x1 A 2026_134_D.xls | 170 | 1.705571 | 332.2058
3PBV 01_23_H_1x1 A 2026_134_D | 1x1 | 8 | Probe 2 | 3PBV 01_23_H_1x1 A 2026_134_D.xls | 171 | 1.715685 | 332.919
3PBV 01_23_H_1x1 A 2026_134_D | 1x1 | 8 | Probe 2 | 3PBV 01_23_H_1x1 A 2026_134_D.xls | 172 | 1.725726 | 334.6746
3PBV 01_23_H_1x1 A 2026_134_D | 1x1 | 8 | Probe 2 | 3PBV 01_23_H_1x1 A 2026_134_D.xls | 173 | 1.735775 | 336.3475
3PBV 01_23_H_1x1 A 2026_134_D | 1x1 | 8 | Probe 2 | 3PBV 01_23_H_1x1 A 2026_134_D.xls | 174 | 1.745902 | 338.0028
3PBV 01_23_H_1x1 A 2026_134_D | 1x1 | 8 | Probe 2 | 3PBV 01_23_H_1x1 A 2026_134_D.xls | 175 | 1.756059 | 339.7004
3PBV 01_23_H_1x1 A 2026_134_D | 1x1 | 8 | Probe 2 | 3PBV 01_23_H_1x1 A 2026_134_D.xls | 176 | 1.766131 | 341.5055
3PBV 01_23_H_1x1 A 2026_134_D | 1x1 | 8 | Probe 2 | 3PBV 01_23_H_1x1 A 2026_134_D.xls | 177 | 1.776203 | 343.3273
3PBV 01_23_H_1x1 A 2026_134_D | 1x1 | 8 | Probe 2 | 3PBV 01_23_H_1x1 A 2026_134_D.xls | 178 | 1.786307 | 345.0898
3PBV 01_23_H_1x1 A 2026_134_D | 1x1 | 8 | Probe 2 | 3PBV 01_23_H_1x1 A 2026_134_D.xls | 179 | 1.796401 | 346.9741
3PBV 01_23_H_1x1 A 2026_134_D | 1x1 | 8 | Probe 2 | 3PBV 01_23_H_1x1 A 2026_134_D.xls | 180 | 1.806537 | 348.7179
3PBV 01_23_H_1x1 A 2026_134_D | 1x1 | 8 | Probe 2 | 3PBV 01_23_H_1x1 A 2026_134_D.xls | 181 | 1.816673 | 350.474
3PBV 01_23_H_1x1 A 2026_134_D | 1x1 | 8 | Probe 2 | 3PBV 01_23_H_1x1 A 2026_134_D.xls | 182 | 1.826777 | 352.3478
3PBV 01_23_H_1x1 A 2026_134_D | 1x1 | 8 | Probe 2 | 3PBV 01_23_H_1x1 A 2026_134_D.xls | 183 | 1.836785 | 354.1261
3PBV 01_23_H_1x1 A 2026_134_D | 1x1 | 8 | Probe 2 | 3PBV 01_23_H_1x1 A 2026_134_D.xls | 184 | 1.84691 | 355.9052
3PBV 01_23_H_1x1 A 2026_134_D | 1x1 | 8 | Probe 2 | 3PBV 01_23_H_1x1 A 2026_134_D.xls | 185 | 1.856982 | 357.7904
3PBV 01_23_H_1x1 A 2026_134_D | 1x1 | 8 | Probe 2 | 3PBV 01_23_H_1x1 A 2026_134_D.xls | 186 | 1.867086 | 359.4996
3PBV 01_23_H_1x1 A 2026_134_D | 1x1 | 8 | Probe 2 | 3PBV 01_23_H_1x1 A 2026_134_D.xls | 187 | 1.877191 | 361.3562
3PBV 01_23_H_1x1 A 2026_134_D | 1x1 | 8 | Probe 2 | 3PBV 01_23_H_1x1 A 2026_134_D.xls | 188 | 1.887338 | 363.0834
3PBV 01_23_H_1x1 A 2026_134_D | 1x1 | 8 | Probe 2 | 3PBV 01_23_H_1x1 A 2026_134_D.xls | 189 | 1.897399 | 364.8797
3PBV 01_23_H_1x1 A 2026_134_D | 1x1 | 8 | Probe 2 | 3PBV 01_23_H_1x1 A 2026_134_D.xls | 190 | 1.907503 | 366.7256
3PBV 01_23_H_1x1 A 2026_134_D | 1x1 | 8 | Probe 2 | 3PBV 01_23_H_1x1 A 2026_134_D.xls | 191 | 1.917683 | 367.9957
3PBV 01_23_H_1x1 A 2026_134_D | 1x1 | 8 | Probe 2 | 3PBV 01_23_H_1x1 A 2026_134_D.xls | 192 | 1.927819 | 359.0852
3PBV 01_23_H_1x1 A 2026_134_D | 1x1 | 8 | Probe 2 | 3PBV 01_23_H_1x1 A 2026_134_D.xls | 193 | 1.937923 | 360.0169
3PBV 01_23_H_1x1 A 2026_134_D | 1x1 | 8 | Probe 2 | 3PBV 01_23_H_1x1 A 2026_134_D.xls | 194 | 1.94807 | 359.7572
3PBV 01_23_H_1x1 A 2026_134_D | 1x1 | 8 | Probe 2 | 3PBV 01_23_H_1x1 A 2026_134_D.xls | 195 | 1.95811 | 360.514
3PBV 01_23_H_1x1 A 2026_134_D | 1x1 | 9 | Probe 3 | 3PBV 01_23_H_1x1 A 2026_134_D.xls | 1 | 0 | 12.26486
3PBV 01_23_H_1x1 A 2026_134_D | 1x1 | 9 | Probe 3 | 3PBV 01_23_H_1x1 A 2026_134_D.xls | 2 | 0.01007152 | 13.05051
3PBV 01_23_H_1x1 A 2026_134_D | 1x1 | 9 | Probe 3 | 3PBV 01_23_H_1x1 A 2026_134_D.xls | 3 | 0.02015376 | 14.20121
3PBV 01_23_H_1x1 A 2026_134_D | 1x1 | 9 | Probe 3 | 3PBV 01_23_H_1x1 A 2026_134_D.xls | 4 | 0.03021502 | 15.36507
3PBV 01_23_H_1x1 A 2026_134_D | 1x1 | 9 | Probe 3 | 3PBV 01_23_H_1x1 A 2026_134_D.xls | 5 | 0.04022288 | 16.42483
3PBV 01_23_H_1x1 A 2026_134_D | 1x1 | 9 | Probe 3 | 3PBV 01_23_H_1x1 A 2026_134_D.xls | 6 | 0.05036998 | 17.51328
3PBV 01_23_H_1x1 A 2026_134_D | 1x1 | 9 | Probe 3 | 3PBV 01_23_H_1x1 A 2026_134_D.xls | 7 | 0.06040994 | 18.69307
3PBV 01_23_H_1x1 A 2026_134_D | 1x1 | 9 | Probe 3 | 3PBV 01_23_H_1x1 A 2026_134_D.xls | 8 | 0.07044927 | 19.83857
3PBV 01_23_H_1x1 A 2026_134_D | 1x1 | 9 | Probe 3 | 3PBV 01_23_H_1x1 A 2026_134_D.xls | 9 | 0.08059637 | 21.04187
3PBV 01_23_H_1x1 A 2026_134_D | 1x1 | 9 | Probe 3 | 3PBV 01_23_H_1x1 A 2026_134_D.xls | 10 | 0.09060422 | 22.3806
3PBV 01_23_H_1x1 A 2026_134_D | 1x1 | 9 | Probe 3 | 3PBV 01_23_H_1x1 A 2026_134_D.xls | 11 | 0.1007399 | 23.86426
3PBV 01_23_H_1x1 A 2026_134_D | 1x1 | 9 | Probe 3 | 3PBV 01_23_H_1x1 A 2026_134_D.xls | 12 | 0.110866 | 25.31418
3PBV 01_23_H_1x1 A 2026_134_D | 1x1 | 9 | Probe 3 | 3PBV 01_23_H_1x1 A 2026_134_D.xls | 13 | 0.1209807 | 26.8619
3PBV 01_23_H_1x1 A 2026_134_D | 1x1 | 9 | Probe 3 | 3PBV 01_23_H_1x1 A 2026_134_D.xls | 14 | 0.1310419 | 28.51235
3PBV 01_23_H_1x1 A 2026_134_D | 1x1 | 9 | Probe 3 | 3PBV 01_23_H_1x1 A 2026_134_D.xls | 15 | 0.1411783 | 30.13445
3PBV 01_23_H_1x1 A 2026_134_D | 1x1 | 9 | Probe 3 | 3PBV 01_23_H_1x1 A 2026_134_D.xls | 16 | 0.1513149 | 31.75227
3PBV 01_23_H_1x1 A 2026_134_D | 1x1 | 9 | Probe 3 | 3PBV 01_23_H_1x1 A 2026_134_D.xls | 17 | 0.1613227 | 33.21098
3PBV 01_23_H_1x1 A 2026_134_D | 1x1 | 9 | Probe 3 | 3PBV 01_23_H_1x1 A 2026_134_D.xls | 18 | 0.1714479 | 34.91958
3PBV 01_23_H_1x1 A 2026_134_D | 1x1 | 9 | Probe 3 | 3PBV 01_23_H_1x1 A 2026_134_D.xls | 19 | 0.1815735 | 36.57395
3PBV 01_23_H_1x1 A 2026_134_D | 1x1 | 9 | Probe 3 | 3PBV 01_23_H_1x1 A 2026_134_D.xls | 20 | 0.1917311 | 38.2398
3PBV 01_23_H_1x1 A 2026_134_D | 1x1 | 9 | Probe 3 | 3PBV 01_23_H_1x1 A 2026_134_D.xls | 21 | 0.2018782 | 39.99336
3PBV 01_23_H_1x1 A 2026_134_D | 1x1 | 9 | Probe 3 | 3PBV 01_23_H_1x1 A 2026_134_D.xls | 22 | 0.2120358 | 41.6114
3PBV 01_23_H_1x1 A 2026_134_D | 1x1 | 9 | Probe 3 | 3PBV 01_23_H_1x1 A 2026_134_D.xls | 23 | 0.2220541 | 43.32472
3PBV 01_23_H_1x1 A 2026_134_D | 1x1 | 9 | Probe 3 | 3PBV 01_23_H_1x1 A 2026_134_D.xls | 24 | 0.2320837 | 45.08994
3PBV 01_23_H_1x1 A 2026_134_D | 1x1 | 9 | Probe 3 | 3PBV 01_23_H_1x1 A 2026_134_D.xls | 25 | 0.2422088 | 46.8156
3PBV 01_23_H_1x1 A 2026_134_D | 1x1 | 9 | Probe 3 | 3PBV 01_23_H_1x1 A 2026_134_D.xls | 26 | 0.2522272 | 48.57064
3PBV 01_23_H_1x1 A 2026_134_D | 1x1 | 9 | Probe 3 | 3PBV 01_23_H_1x1 A 2026_134_D.xls | 27 | 0.2622989 | 50.25893
3PBV 01_23_H_1x1 A 2026_134_D | 1x1 | 9 | Probe 3 | 3PBV 01_23_H_1x1 A 2026_134_D.xls | 28 | 0.2723602 | 51.9847
3PBV 01_23_H_1x1 A 2026_134_D | 1x1 | 9 | Probe 3 | 3PBV 01_23_H_1x1 A 2026_134_D.xls | 29 | 0.2824863 | 53.7692
3PBV 01_23_H_1x1 A 2026_134_D | 1x1 | 9 | Probe 3 | 3PBV 01_23_H_1x1 A 2026_134_D.xls | 30 | 0.2925476 | 55.37443
3PBV 01_23_H_1x1 A 2026_134_D | 1x1 | 9 | Probe 3 | 3PBV 01_23_H_1x1 A 2026_134_D.xls | 31 | 0.3026727 | 57.18706
3PBV 01_23_H_1x1 A 2026_134_D | 1x1 | 9 | Probe 3 | 3PBV 01_23_H_1x1 A 2026_134_D.xls | 32 | 0.3128306 | 58.93466
3PBV 01_23_H_1x1 A 2026_134_D | 1x1 | 9 | Probe 3 | 3PBV 01_23_H_1x1 A 2026_134_D.xls | 33 | 0.3229138 | 60.67004
3PBV 01_23_H_1x1 A 2026_134_D | 1x1 | 9 | Probe 3 | 3PBV 01_23_H_1x1 A 2026_134_D.xls | 34 | 0.3329312 | 62.26198
3PBV 01_23_H_1x1 A 2026_134_D | 1x1 | 9 | Probe 3 | 3PBV 01_23_H_1x1 A 2026_134_D.xls | 35 | 0.3430678 | 64.10448
3PBV 01_23_H_1x1 A 2026_134_D | 1x1 | 9 | Probe 3 | 3PBV 01_23_H_1x1 A 2026_134_D.xls | 36 | 0.3531186 | 65.87432
3PBV 01_23_H_1x1 A 2026_134_D | 1x1 | 9 | Probe 3 | 3PBV 01_23_H_1x1 A 2026_134_D.xls | 37 | 0.3625895 | 67.6768
3PBV 01_23_H_1x1 A 2026_134_D | 1x1 | 9 | Probe 3 | 3PBV 01_23_H_1x1 A 2026_134_D.xls | 38 | 0.3726822 | 69.45754
3PBV 01_23_H_1x1 A 2026_134_D | 1x1 | 9 | Probe 3 | 3PBV 01_23_H_1x1 A 2026_134_D.xls | 39 | 0.3827006 | 71.13647
3PBV 01_23_H_1x1 A 2026_134_D | 1x1 | 9 | Probe 3 | 3PBV 01_23_H_1x1 A 2026_134_D.xls | 40 | 0.3927297 | 72.77554
3PBV 01_23_H_1x1 A 2026_134_D | 1x1 | 9 | Probe 3 | 3PBV 01_23_H_1x1 A 2026_134_D.xls | 41 | 0.4028558 | 74.55985
3PBV 01_23_H_1x1 A 2026_134_D | 1x1 | 9 | Probe 3 | 3PBV 01_23_H_1x1 A 2026_134_D.xls | 42 | 0.4128627 | 76.2717
3PBV 01_23_H_1x1 A 2026_134_D | 1x1 | 9 | Probe 3 | 3PBV 01_23_H_1x1 A 2026_134_D.xls | 43 | 0.4229345 | 78.06546
3PBV 01_23_H_1x1 A 2026_134_D | 1x1 | 9 | Probe 3 | 3PBV 01_23_H_1x1 A 2026_134_D.xls | 44 | 0.4330177 | 79.8706
3PBV 01_23_H_1x1 A 2026_134_D | 1x1 | 9 | Probe 3 | 3PBV 01_23_H_1x1 A 2026_134_D.xls | 45 | 0.4430675 | 81.55373
3PBV 01_23_H_1x1 A 2026_134_D | 1x1 | 9 | Probe 3 | 3PBV 01_23_H_1x1 A 2026_134_D.xls | 46 | 0.4530858 | 83.30888
3PBV 01_23_H_1x1 A 2026_134_D | 1x1 | 9 | Probe 3 | 3PBV 01_23_H_1x1 A 2026_134_D.xls | 47 | 0.46319 | 85.05698
3PBV 01_23_H_1x1 A 2026_134_D | 1x1 | 9 | Probe 3 | 3PBV 01_23_H_1x1 A 2026_134_D.xls | 48 | 0.4733266 | 86.91864
3PBV 01_23_H_1x1 A 2026_134_D | 1x1 | 9 | Probe 3 | 3PBV 01_23_H_1x1 A 2026_134_D.xls | 49 | 0.48342 | 88.6504
3PBV 01_23_H_1x1 A 2026_134_D | 1x1 | 9 | Probe 3 | 3PBV 01_23_H_1x1 A 2026_134_D.xls | 50 | 0.4935671 | 90.38078
3PBV 01_23_H_1x1 A 2026_134_D | 1x1 | 9 | Probe 3 | 3PBV 01_23_H_1x1 A 2026_134_D.xls | 51 | 0.5036818 | 92.17219
3PBV 01_23_H_1x1 A 2026_134_D | 1x1 | 9 | Probe 3 | 3PBV 01_23_H_1x1 A 2026_134_D.xls | 52 | 0.5137964 | 93.89492
3PBV 01_23_H_1x1 A 2026_134_D | 1x1 | 9 | Probe 3 | 3PBV 01_23_H_1x1 A 2026_134_D.xls | 53 | 0.5238043 | 95.59712
3PBV 01_23_H_1x1 A 2026_134_D | 1x1 | 9 | Probe 3 | 3PBV 01_23_H_1x1 A 2026_134_D.xls | 54 | 0.5338875 | 97.43057
3PBV 01_23_H_1x1 A 2026_134_D | 1x1 | 9 | Probe 3 | 3PBV 01_23_H_1x1 A 2026_134_D.xls | 55 | 0.5440556 | 99.19436
3PBV 01_23_H_1x1 A 2026_134_D | 1x1 | 9 | Probe 3 | 3PBV 01_23_H_1x1 A 2026_134_D.xls | 56 | 0.5541922 | 100.8096
3PBV 01_23_H_1x1 A 2026_134_D | 1x1 | 9 | Probe 3 | 3PBV 01_23_H_1x1 A 2026_134_D.xls | 57 | 0.5643179 | 102.5681
3PBV 01_23_H_1x1 A 2026_134_D | 1x1 | 9 | Probe 3 | 3PBV 01_23_H_1x1 A 2026_134_D.xls | 58 | 0.5743248 | 104.3264
3PBV 01_23_H_1x1 A 2026_134_D | 1x1 | 9 | Probe 3 | 3PBV 01_23_H_1x1 A 2026_134_D.xls | 59 | 0.5843975 | 106.1235
3PBV 01_23_H_1x1 A 2026_134_D | 1x1 | 9 | Probe 3 | 3PBV 01_23_H_1x1 A 2026_134_D.xls | 60 | 0.5945551 | 107.9858
3PBV 01_23_H_1x1 A 2026_134_D | 1x1 | 9 | Probe 3 | 3PBV 01_23_H_1x1 A 2026_134_D.xls | 61 | 0.604562 | 109.6666
3PBV 01_23_H_1x1 A 2026_134_D | 1x1 | 9 | Probe 3 | 3PBV 01_23_H_1x1 A 2026_134_D.xls | 62 | 0.6146662 | 111.3696
3PBV 01_23_H_1x1 A 2026_134_D | 1x1 | 9 | Probe 3 | 3PBV 01_23_H_1x1 A 2026_134_D.xls | 63 | 0.6247599 | 113.1816
3PBV 01_23_H_1x1 A 2026_134_D | 1x1 | 9 | Probe 3 | 3PBV 01_23_H_1x1 A 2026_134_D.xls | 64 | 0.6348106 | 114.916
3PBV 01_23_H_1x1 A 2026_134_D | 1x1 | 9 | Probe 3 | 3PBV 01_23_H_1x1 A 2026_134_D.xls | 65 | 0.6449037 | 116.6522
3PBV 01_23_H_1x1 A 2026_134_D | 1x1 | 9 | Probe 3 | 3PBV 01_23_H_1x1 A 2026_134_D.xls | 66 | 0.6550403 | 118.4174
3PBV 01_23_H_1x1 A 2026_134_D | 1x1 | 9 | Probe 3 | 3PBV 01_23_H_1x1 A 2026_134_D.xls | 67 | 0.6651769 | 120.1156
3PBV 01_23_H_1x1 A 2026_134_D | 1x1 | 9 | Probe 3 | 3PBV 01_23_H_1x1 A 2026_134_D.xls | 68 | 0.6752267 | 121.875
3PBV 01_23_H_1x1 A 2026_134_D | 1x1 | 9 | Probe 3 | 3PBV 01_23_H_1x1 A 2026_134_D.xls | 69 | 0.6852565 | 123.6463
3PBV 01_23_H_1x1 A 2026_134_D | 1x1 | 9 | Probe 3 | 3PBV 01_23_H_1x1 A 2026_134_D.xls | 70 | 0.6953816 | 125.298
3PBV 01_23_H_1x1 A 2026_134_D | 1x1 | 9 | Probe 3 | 3PBV 01_23_H_1x1 A 2026_134_D.xls | 71 | 0.7054105 | 127.1784
3PBV 01_23_H_1x1 A 2026_134_D | 1x1 | 9 | Probe 3 | 3PBV 01_23_H_1x1 A 2026_134_D.xls | 72 | 0.7155795 | 128.9248
3PBV 01_23_H_1x1 A 2026_134_D | 1x1 | 9 | Probe 3 | 3PBV 01_23_H_1x1 A 2026_134_D.xls | 73 | 0.7256724 | 130.6027
3PBV 01_23_H_1x1 A 2026_134_D | 1x1 | 9 | Probe 3 | 3PBV 01_23_H_1x1 A 2026_134_D.xls | 74 | 0.7358195 | 132.3926
3PBV 01_23_H_1x1 A 2026_134_D | 1x1 | 9 | Probe 3 | 3PBV 01_23_H_1x1 A 2026_134_D.xls | 75 | 0.7459237 | 134.1124
3PBV 01_23_H_1x1 A 2026_134_D | 1x1 | 9 | Probe 3 | 3PBV 01_23_H_1x1 A 2026_134_D.xls | 76 | 0.7560069 | 135.8638
3PBV 01_23_H_1x1 A 2026_134_D | 1x1 | 9 | Probe 3 | 3PBV 01_23_H_1x1 A 2026_134_D.xls | 77 | 0.7660243 | 137.6869
3PBV 01_23_H_1x1 A 2026_134_D | 1x1 | 9 | Probe 3 | 3PBV 01_23_H_1x1 A 2026_134_D.xls | 78 | 0.7761504 | 139.3652
3PBV 01_23_H_1x1 A 2026_134_D | 1x1 | 9 | Probe 3 | 3PBV 01_23_H_1x1 A 2026_134_D.xls | 79 | 0.786287 | 141.1242
3PBV 01_23_H_1x1 A 2026_134_D | 1x1 | 9 | Probe 3 | 3PBV 01_23_H_1x1 A 2026_134_D.xls | 80 | 0.7964122 | 142.9252
3PBV 01_23_H_1x1 A 2026_134_D | 1x1 | 9 | Probe 3 | 3PBV 01_23_H_1x1 A 2026_134_D.xls | 81 | 0.8065812 | 144.7346
3PBV 01_23_H_1x1 A 2026_134_D | 1x1 | 9 | Probe 3 | 3PBV 01_23_H_1x1 A 2026_134_D.xls | 82 | 0.8166849 | 146.5697
3PBV 01_23_H_1x1 A 2026_134_D | 1x1 | 9 | Probe 3 | 3PBV 01_23_H_1x1 A 2026_134_D.xls | 83 | 0.8267996 | 148.2984
3PBV 01_23_H_1x1 A 2026_134_D | 1x1 | 9 | Probe 3 | 3PBV 01_23_H_1x1 A 2026_134_D.xls | 84 | 0.8368608 | 150.0184
3PBV 01_23_H_1x1 A 2026_134_D | 1x1 | 9 | Probe 3 | 3PBV 01_23_H_1x1 A 2026_134_D.xls | 85 | 0.8468687 | 151.8399
3PBV 01_23_H_1x1 A 2026_134_D | 1x1 | 9 | Probe 3 | 3PBV 01_23_H_1x1 A 2026_134_D.xls | 86 | 0.8570053 | 153.5458
3PBV 01_23_H_1x1 A 2026_134_D | 1x1 | 9 | Probe 3 | 3PBV 01_23_H_1x1 A 2026_134_D.xls | 87 | 0.8670875 | 155.279
3PBV 01_23_H_1x1 A 2026_134_D | 1x1 | 9 | Probe 3 | 3PBV 01_23_H_1x1 A 2026_134_D.xls | 88 | 0.8770954 | 157.0658
3PBV 01_23_H_1x1 A 2026_134_D | 1x1 | 9 | Probe 3 | 3PBV 01_23_H_1x1 A 2026_134_D.xls | 89 | 0.8872206 | 158.7641
3PBV 01_23_H_1x1 A 2026_134_D | 1x1 | 9 | Probe 3 | 3PBV 01_23_H_1x1 A 2026_134_D.xls | 90 | 0.8973463 | 160.5185
3PBV 01_23_H_1x1 A 2026_134_D | 1x1 | 9 | Probe 3 | 3PBV 01_23_H_1x1 A 2026_134_D.xls | 91 | 0.9074181 | 162.273
3PBV 01_23_H_1x1 A 2026_134_D | 1x1 | 9 | Probe 3 | 3PBV 01_23_H_1x1 A 2026_134_D.xls | 92 | 0.9175337 | 163.9926
3PBV 01_23_H_1x1 A 2026_134_D | 1x1 | 9 | Probe 3 | 3PBV 01_23_H_1x1 A 2026_134_D.xls | 93 | 0.9276913 | 165.8508
3PBV 01_23_H_1x1 A 2026_134_D | 1x1 | 9 | Probe 3 | 3PBV 01_23_H_1x1 A 2026_134_D.xls | 94 | 0.937784 | 167.599
3PBV 01_23_H_1x1 A 2026_134_D | 1x1 | 9 | Probe 3 | 3PBV 01_23_H_1x1 A 2026_134_D.xls | 95 | 0.9477919 | 169.2486
3PBV 01_23_H_1x1 A 2026_134_D | 1x1 | 9 | Probe 3 | 3PBV 01_23_H_1x1 A 2026_134_D.xls | 96 | 0.9578856 | 171.0427
3PBV 01_23_H_1x1 A 2026_134_D | 1x1 | 9 | Probe 3 | 3PBV 01_23_H_1x1 A 2026_134_D.xls | 97 | 0.9679793 | 172.7439
3PBV 01_23_H_1x1 A 2026_134_D | 1x1 | 9 | Probe 3 | 3PBV 01_23_H_1x1 A 2026_134_D.xls | 98 | 0.9780505 | 174.491
3PBV 01_23_H_1x1 A 2026_134_D | 1x1 | 9 | Probe 3 | 3PBV 01_23_H_1x1 A 2026_134_D.xls | 99 | 0.9881652 | 176.2753
3PBV 01_23_H_1x1 A 2026_134_D | 1x1 | 9 | Probe 3 | 3PBV 01_23_H_1x1 A 2026_134_D.xls | 100 | 0.9981731 | 177.9611
3PBV 01_23_H_1x1 A 2026_134_D | 1x1 | 9 | Probe 3 | 3PBV 01_23_H_1x1 A 2026_134_D.xls | 101 | 1.008181 | 179.6643
3PBV 01_23_H_1x1 A 2026_134_D | 1x1 | 9 | Probe 3 | 3PBV 01_23_H_1x1 A 2026_134_D.xls | 102 | 1.018338 | 181.4376
3PBV 01_23_H_1x1 A 2026_134_D | 1x1 | 9 | Probe 3 | 3PBV 01_23_H_1x1 A 2026_134_D.xls | 103 | 1.028378 | 183.1755
3PBV 01_23_H_1x1 A 2026_134_D | 1x1 | 9 | Probe 3 | 3PBV 01_23_H_1x1 A 2026_134_D.xls | 104 | 1.03845 | 184.9829
3PBV 01_23_H_1x1 A 2026_134_D | 1x1 | 9 | Probe 3 | 3PBV 01_23_H_1x1 A 2026_134_D.xls | 105 | 1.048586 | 186.7124
3PBV 01_23_H_1x1 A 2026_134_D | 1x1 | 9 | Probe 3 | 3PBV 01_23_H_1x1 A 2026_134_D.xls | 106 | 1.058776 | 188.4411
3PBV 01_23_H_1x1 A 2026_134_D | 1x1 | 9 | Probe 3 | 3PBV 01_23_H_1x1 A 2026_134_D.xls | 107 | 1.068795 | 190.1193
3PBV 01_23_H_1x1 A 2026_134_D | 1x1 | 9 | Probe 3 | 3PBV 01_23_H_1x1 A 2026_134_D.xls | 108 | 1.078899 | 191.9432
3PBV 01_23_H_1x1 A 2026_134_D | 1x1 | 9 | Probe 3 | 3PBV 01_23_H_1x1 A 2026_134_D.xls | 109 | 1.089003 | 193.6725
3PBV 01_23_H_1x1 A 2026_134_D | 1x1 | 9 | Probe 3 | 3PBV 01_23_H_1x1 A 2026_134_D.xls | 110 | 1.099065 | 195.387
3PBV 01_23_H_1x1 A 2026_134_D | 1x1 | 9 | Probe 3 | 3PBV 01_23_H_1x1 A 2026_134_D.xls | 111 | 1.10919 | 197.2095
3PBV 01_23_H_1x1 A 2026_134_D | 1x1 | 9 | Probe 3 | 3PBV 01_23_H_1x1 A 2026_134_D.xls | 112 | 1.119326 | 198.9088
3PBV 01_23_H_1x1 A 2026_134_D | 1x1 | 9 | Probe 3 | 3PBV 01_23_H_1x1 A 2026_134_D.xls | 113 | 1.129441 | 200.6399
3PBV 01_23_H_1x1 A 2026_134_D | 1x1 | 9 | Probe 3 | 3PBV 01_23_H_1x1 A 2026_134_D.xls | 114 | 1.139588 | 202.3701
3PBV 01_23_H_1x1 A 2026_134_D | 1x1 | 9 | Probe 3 | 3PBV 01_23_H_1x1 A 2026_134_D.xls | 115 | 1.149682 | 204.1687
3PBV 01_23_H_1x1 A 2026_134_D | 1x1 | 9 | Probe 3 | 3PBV 01_23_H_1x1 A 2026_134_D.xls | 116 | 1.159721 | 205.9786
3PBV 01_23_H_1x1 A 2026_134_D | 1x1 | 9 | Probe 3 | 3PBV 01_23_H_1x1 A 2026_134_D.xls | 117 | 1.16989 | 207.6639
3PBV 01_23_H_1x1 A 2026_134_D | 1x1 | 9 | Probe 3 | 3PBV 01_23_H_1x1 A 2026_134_D.xls | 118 | 1.180005 | 209.3931
3PBV 01_23_H_1x1 A 2026_134_D | 1x1 | 9 | Probe 3 | 3PBV 01_23_H_1x1 A 2026_134_D.xls | 119 | 1.190034 | 211.1435
3PBV 01_23_H_1x1 A 2026_134_D | 1x1 | 9 | Probe 3 | 3PBV 01_23_H_1x1 A 2026_134_D.xls | 120 | 1.200095 | 212.8667
3PBV 01_23_H_1x1 A 2026_134_D | 1x1 | 9 | Probe 3 | 3PBV 01_23_H_1x1 A 2026_134_D.xls | 121 | 1.210232 | 214.6214
3PBV 01_23_H_1x1 A 2026_134_D | 1x1 | 9 | Probe 3 | 3PBV 01_23_H_1x1 A 2026_134_D.xls | 122 | 1.220249 | 216.379
3PBV 01_23_H_1x1 A 2026_134_D | 1x1 | 9 | Probe 3 | 3PBV 01_23_H_1x1 A 2026_134_D.xls | 123 | 1.230321 | 218.0216
3PBV 01_23_H_1x1 A 2026_134_D | 1x1 | 9 | Probe 3 | 3PBV 01_23_H_1x1 A 2026_134_D.xls | 124 | 1.240437 | 219.7916
3PBV 01_23_H_1x1 A 2026_134_D | 1x1 | 9 | Probe 3 | 3PBV 01_23_H_1x1 A 2026_134_D.xls | 125 | 1.250466 | 221.5495
3PBV 01_23_H_1x1 A 2026_134_D | 1x1 | 9 | Probe 3 | 3PBV 01_23_H_1x1 A 2026_134_D.xls | 126 | 1.260559 | 223.3362
3PBV 01_23_H_1x1 A 2026_134_D | 1x1 | 9 | Probe 3 | 3PBV 01_23_H_1x1 A 2026_134_D.xls | 127 | 1.270674 | 225.1471
3PBV 01_23_H_1x1 A 2026_134_D | 1x1 | 9 | Probe 3 | 3PBV 01_23_H_1x1 A 2026_134_D.xls | 128 | 1.280789 | 226.9303
3PBV 01_23_H_1x1 A 2026_134_D | 1x1 | 9 | Probe 3 | 3PBV 01_23_H_1x1 A 2026_134_D.xls | 129 | 1.290893 | 228.5167
3PBV 01_23_H_1x1 A 2026_134_D | 1x1 | 9 | Probe 3 | 3PBV 01_23_H_1x1 A 2026_134_D.xls | 130 | 1.300911 | 230.3352
3PBV 01_23_H_1x1 A 2026_134_D | 1x1 | 9 | Probe 3 | 3PBV 01_23_H_1x1 A 2026_134_D.xls | 131 | 1.311068 | 232.0139
3PBV 01_23_H_1x1 A 2026_134_D | 1x1 | 9 | Probe 3 | 3PBV 01_23_H_1x1 A 2026_134_D.xls | 132 | 1.321109 | 233.6977
3PBV 01_23_H_1x1 A 2026_134_D | 1x1 | 9 | Probe 3 | 3PBV 01_23_H_1x1 A 2026_134_D.xls | 133 | 1.331277 | 235.5083
3PBV 01_23_H_1x1 A 2026_134_D | 1x1 | 9 | Probe 3 | 3PBV 01_23_H_1x1 A 2026_134_D.xls | 134 | 1.341327 | 237.2145
3PBV 01_23_H_1x1 A 2026_134_D | 1x1 | 9 | Probe 3 | 3PBV 01_23_H_1x1 A 2026_134_D.xls | 135 | 1.351367 | 238.8536
3PBV 01_23_H_1x1 A 2026_134_D | 1x1 | 9 | Probe 3 | 3PBV 01_23_H_1x1 A 2026_134_D.xls | 136 | 1.361439 | 240.6342
3PBV 01_23_H_1x1 A 2026_134_D | 1x1 | 9 | Probe 3 | 3PBV 01_23_H_1x1 A 2026_134_D.xls | 137 | 1.371532 | 242.3962
3PBV 01_23_H_1x1 A 2026_134_D | 1x1 | 9 | Probe 3 | 3PBV 01_23_H_1x1 A 2026_134_D.xls | 138 | 1.381679 | 244.1162
3PBV 01_23_H_1x1 A 2026_134_D | 1x1 | 9 | Probe 3 | 3PBV 01_23_H_1x1 A 2026_134_D.xls | 139 | 1.391783 | 245.9404
3PBV 01_23_H_1x1 A 2026_134_D | 1x1 | 9 | Probe 3 | 3PBV 01_23_H_1x1 A 2026_134_D.xls | 140 | 1.401909 | 247.637
3PBV 01_23_H_1x1 A 2026_134_D | 1x1 | 9 | Probe 3 | 3PBV 01_23_H_1x1 A 2026_134_D.xls | 141 | 1.412046 | 249.3933
3PBV 01_23_H_1x1 A 2026_134_D | 1x1 | 9 | Probe 3 | 3PBV 01_23_H_1x1 A 2026_134_D.xls | 142 | 1.422074 | 251.123
3PBV 01_23_H_1x1 A 2026_134_D | 1x1 | 9 | Probe 3 | 3PBV 01_23_H_1x1 A 2026_134_D.xls | 143 | 1.432168 | 252.742
3PBV 01_23_H_1x1 A 2026_134_D | 1x1 | 9 | Probe 3 | 3PBV 01_23_H_1x1 A 2026_134_D.xls | 144 | 1.442315 | 254.5593
3PBV 01_23_H_1x1 A 2026_134_D | 1x1 | 9 | Probe 3 | 3PBV 01_23_H_1x1 A 2026_134_D.xls | 145 | 1.452397 | 256.3282
3PBV 01_23_H_1x1 A 2026_134_D | 1x1 | 9 | Probe 3 | 3PBV 01_23_H_1x1 A 2026_134_D.xls | 146 | 1.462427 | 257.96
3PBV 01_23_H_1x1 A 2026_134_D | 1x1 | 9 | Probe 3 | 3PBV 01_23_H_1x1 A 2026_134_D.xls | 147 | 1.472531 | 259.721
3PBV 01_23_H_1x1 A 2026_134_D | 1x1 | 9 | Probe 3 | 3PBV 01_23_H_1x1 A 2026_134_D.xls | 148 | 1.482592 | 261.4156
3PBV 01_23_H_1x1 A 2026_134_D | 1x1 | 9 | Probe 3 | 3PBV 01_23_H_1x1 A 2026_134_D.xls | 149 | 1.492632 | 263.1147
3PBV 01_23_H_1x1 A 2026_134_D | 1x1 | 9 | Probe 3 | 3PBV 01_23_H_1x1 A 2026_134_D.xls | 150 | 1.502758 | 264.9262
3PBV 01_23_H_1x1 A 2026_134_D | 1x1 | 9 | Probe 3 | 3PBV 01_23_H_1x1 A 2026_134_D.xls | 151 | 1.512872 | 266.6885
3PBV 01_23_H_1x1 A 2026_134_D | 1x1 | 9 | Probe 3 | 3PBV 01_23_H_1x1 A 2026_134_D.xls | 152 | 1.52288 | 268.2587
3PBV 01_23_H_1x1 A 2026_134_D | 1x1 | 9 | Probe 3 | 3PBV 01_23_H_1x1 A 2026_134_D.xls | 153 | 1.533005 | 270.017
3PBV 01_23_H_1x1 A 2026_134_D | 1x1 | 9 | Probe 3 | 3PBV 01_23_H_1x1 A 2026_134_D.xls | 154 | 1.543164 | 271.7781
3PBV 01_23_H_1x1 A 2026_134_D | 1x1 | 9 | Probe 3 | 3PBV 01_23_H_1x1 A 2026_134_D.xls | 155 | 1.553246 | 273.4968
3PBV 01_23_H_1x1 A 2026_134_D | 1x1 | 9 | Probe 3 | 3PBV 01_23_H_1x1 A 2026_134_D.xls | 156 | 1.563393 | 275.2252
3PBV 01_23_H_1x1 A 2026_134_D | 1x1 | 9 | Probe 3 | 3PBV 01_23_H_1x1 A 2026_134_D.xls | 157 | 1.57354 | 276.9032
3PBV 01_23_H_1x1 A 2026_134_D | 1x1 | 9 | Probe 3 | 3PBV 01_23_H_1x1 A 2026_134_D.xls | 158 | 1.583613 | 277.9704
3PBV 01_23_H_1x1 A 2026_134_D | 1x1 | 9 | Probe 3 | 3PBV 01_23_H_1x1 A 2026_134_D.xls | 159 | 1.593738 | 279.3785
3PBV 01_23_H_1x1 A 2026_134_D | 1x1 | 9 | Probe 3 | 3PBV 01_23_H_1x1 A 2026_134_D.xls | 160 | 1.603821 | 281.0699
3PBV 01_23_H_1x1 A 2026_134_D | 1x1 | 9 | Probe 3 | 3PBV 01_23_H_1x1 A 2026_134_D.xls | 161 | 1.613893 | 282.7883
3PBV 01_23_H_1x1 A 2026_134_D | 1x1 | 9 | Probe 3 | 3PBV 01_23_H_1x1 A 2026_134_D.xls | 162 | 1.62405 | 280.5532
3PBV 01_23_H_1x1 A 2026_134_D | 1x1 | 9 | Probe 3 | 3PBV 01_23_H_1x1 A 2026_134_D.xls | 163 | 1.634197 | 279.7412
3PBV 01_23_H_1x1 A 2026_134_D | 1x1 | 9 | Probe 3 | 3PBV 01_23_H_1x1 A 2026_134_D.xls | 164 | 1.644205 | 280.8557
3PBV 01_23_H_1x1 A 2026_134_D | 1x1 | 9 | Probe 3 | 3PBV 01_23_H_1x1 A 2026_134_D.xls | 165 | 1.654288 | 282.3466
3PBV 01_23_H_1x1 A 2026_134_D | 1x1 | 9 | Probe 3 | 3PBV 01_23_H_1x1 A 2026_134_D.xls | 166 | 1.664403 | 283.8967
3PBV 01_23_H_1x1 A 2026_134_D | 1x1 | 9 | Probe 3 | 3PBV 01_23_H_1x1 A 2026_134_D.xls | 167 | 1.67455 | 284.9274
3PBV 01_23_H_1x1 A 2026_134_D | 1x1 | 9 | Probe 3 | 3PBV 01_23_H_1x1 A 2026_134_D.xls | 168 | 1.684579 | 286.3385
3PBV 01_23_H_1x1 A 2026_134_D | 1x1 | 9 | Probe 3 | 3PBV 01_23_H_1x1 A 2026_134_D.xls | 169 | 1.694693 | 287.846
3PBV 01_23_H_1x1 A 2026_134_D | 1x1 | 9 | Probe 3 | 3PBV 01_23_H_1x1 A 2026_134_D.xls | 170 | 1.704776 | 289.3876
3PBV 01_23_H_1x1 A 2026_134_D | 1x1 | 9 | Probe 3 | 3PBV 01_23_H_1x1 A 2026_134_D.xls | 171 | 1.714848 | 290.9575
3PBV 01_23_H_1x1 A 2026_134_D | 1x1 | 9 | Probe 3 | 3PBV 01_23_H_1x1 A 2026_134_D.xls | 172 | 1.724855 | 291.6574
3PBV 01_23_H_1x1 A 2026_134_D | 1x1 | 9 | Probe 3 | 3PBV 01_23_H_1x1 A 2026_134_D.xls | 173 | 1.734992 | 293.0444
3PBV 01_23_H_1x1 A 2026_134_D | 1x1 | 9 | Probe 3 | 3PBV 01_23_H_1x1 A 2026_134_D.xls | 174 | 1.745128 | 294.5512
3PBV 01_23_H_1x1 A 2026_134_D | 1x1 | 9 | Probe 3 | 3PBV 01_23_H_1x1 A 2026_134_D.xls | 175 | 1.755275 | 295.9488
3PBV 01_23_H_1x1 A 2026_134_D | 1x1 | 9 | Probe 3 | 3PBV 01_23_H_1x1 A 2026_134_D.xls | 176 | 1.765369 | 297.4338
3PBV 01_23_H_1x1 A 2026_134_D | 1x1 | 9 | Probe 3 | 3PBV 01_23_H_1x1 A 2026_134_D.xls | 177 | 1.775398 | 298.9909
3PBV 01_23_H_1x1 A 2026_134_D | 1x1 | 9 | Probe 3 | 3PBV 01_23_H_1x1 A 2026_134_D.xls | 178 | 1.785567 | 300.5079
3PBV 01_23_H_1x1 A 2026_134_D | 1x1 | 9 | Probe 3 | 3PBV 01_23_H_1x1 A 2026_134_D.xls | 179 | 1.795681 | 301.9806
3PBV 01_23_H_1x1 A 2026_134_D | 1x1 | 9 | Probe 3 | 3PBV 01_23_H_1x1 A 2026_134_D.xls | 180 | 1.8057 | 303.5572
3PBV 01_23_H_1x1 A 2026_134_D | 1x1 | 9 | Probe 3 | 3PBV 01_23_H_1x1 A 2026_134_D.xls | 181 | 1.815761 | 304.5866
3PBV 01_23_H_1x1 A 2026_134_D | 1x1 | 9 | Probe 3 | 3PBV 01_23_H_1x1 A 2026_134_D.xls | 182 | 1.825886 | 301.2221
3PBV 01_23_H_1x1 A 2026_134_D | 1x1 | 9 | Probe 3 | 3PBV 01_23_H_1x1 A 2026_134_D.xls | 183 | 1.836044 | 302.3794
3PBV 01_23_H_1x1 A 2026_134_D | 1x1 | 9 | Probe 3 | 3PBV 01_23_H_1x1 A 2026_134_D.xls | 184 | 1.846127 | 303.6649
3PBV 01_23_H_1x1 A 2026_134_D | 1x1 | 9 | Probe 3 | 3PBV 01_23_H_1x1 A 2026_134_D.xls | 185 | 1.85622 | 304.8599
3PBV 01_23_H_1x1 A 2026_134_D | 1x1 | 9 | Probe 3 | 3PBV 01_23_H_1x1 A 2026_134_D.xls | 186 | 1.866313 | 305.3728
3PBV 01_23_H_1x1 A 2026_134_D | 1x1 | 9 | Probe 3 | 3PBV 01_23_H_1x1 A 2026_134_D.xls | 187 | 1.876386 | 306.0539
3PBV 01_23_H_1x1 A 2026_134_D | 1x1 | 9 | Probe 3 | 3PBV 01_23_H_1x1 A 2026_134_D.xls | 188 | 1.886521 | 306.7515
3PBV 01_23_H_1x1 A 2026_134_D | 1x1 | 9 | Probe 3 | 3PBV 01_23_H_1x1 A 2026_134_D.xls | 189 | 1.896701 | 307.7497
3PBV 01_23_H_1x1 A 2026_134_D | 1x1 | 9 | Probe 3 | 3PBV 01_23_H_1x1 A 2026_134_D.xls | 190 | 1.906752 | 308.8458
3PBV 01_23_H_1x1 A 2026_134_D | 1x1 | 9 | Probe 3 | 3PBV 01_23_H_1x1 A 2026_134_D.xls | 191 | 1.916759 | 309.8576
3PBV 01_23_H_1x1 A 2026_134_D | 1x1 | 9 | Probe 3 | 3PBV 01_23_H_1x1 A 2026_134_D.xls | 192 | 1.926916 | 310.8922
3PBV 01_23_H_1x1 A 2026_134_D | 1x1 | 9 | Probe 3 | 3PBV 01_23_H_1x1 A 2026_134_D.xls | 193 | 1.936946 | 311.9371
3PBV 01_23_H_1x1 A 2026_134_D | 1x1 | 9 | Probe 3 | 3PBV 01_23_H_1x1 A 2026_134_D.xls | 194 | 1.947104 | 313.0156
3PBV 01_23_H_1x1 A 2026_134_D | 1x1 | 9 | Probe 3 | 3PBV 01_23_H_1x1 A 2026_134_D.xls | 195 | 1.957155 | 314.0548
3PBV 01_23_H_1x1 A 2026_134_D | 1x1 | 9 | Probe 3 | 3PBV 01_23_H_1x1 A 2026_134_D.xls | 196 | 1.967172 | 315.0221
3PBV 01_23_H_1x1 A 2026_134_D | 1x1 | 9 | Probe 3 | 3PBV 01_23_H_1x1 A 2026_134_D.xls | 197 | 1.977212 | 316.0151
3PBV 01_23_H_1x1 A 2026_134_D | 1x1 | 9 | Probe 3 | 3PBV 01_23_H_1x1 A 2026_134_D.xls | 198 | 1.987327 | 317.0359
3PBV 01_23_H_1x1 A 2026_134_D | 1x1 | 9 | Probe 3 | 3PBV 01_23_H_1x1 A 2026_134_D.xls | 199 | 1.997485 | 318.0484
3PBV 01_23_H_1x1 A 2026_134_D | 1x1 | 9 | Probe 3 | 3PBV 01_23_H_1x1 A 2026_134_D.xls | 200 | 2.007643 | 317.664
3PBV 01_23_H_1x1 A 2026_134_D | 1x1 | 9 | Probe 3 | 3PBV 01_23_H_1x1 A 2026_134_D.xls | 201 | 2.017758 | 316.6868
3PBV 01_23_H_1x1 A 2026_134_D | 1x1 | 9 | Probe 3 | 3PBV 01_23_H_1x1 A 2026_134_D.xls | 202 | 2.027872 | 310.2408
3PBV 01_24_H_1x1 A 2026_134_D | 1x1 | 10 | Probe 1 | 3PBV 01_24_H_1x1 A 2026_134_D.xls | 1 | 0 | 9.722571
3PBV 01_24_H_1x1 A 2026_134_D | 1x1 | 10 | Probe 1 | 3PBV 01_24_H_1x1 A 2026_134_D.xls | 2 | 0.01010323 | 11.01533
3PBV 01_24_H_1x1 A 2026_134_D | 1x1 | 10 | Probe 1 | 3PBV 01_24_H_1x1 A 2026_134_D.xls | 3 | 0.02017593 | 12.65795
3PBV 01_24_H_1x1 A 2026_134_D | 1x1 | 10 | Probe 1 | 3PBV 01_24_H_1x1 A 2026_134_D.xls | 4 | 0.0302906 | 14.25589
3PBV 01_24_H_1x1 A 2026_134_D | 1x1 | 10 | Probe 1 | 3PBV 01_24_H_1x1 A 2026_134_D.xls | 5 | 0.04043714 | 15.85004
3PBV 01_24_H_1x1 A 2026_134_D | 1x1 | 10 | Probe 1 | 3PBV 01_24_H_1x1 A 2026_134_D.xls | 6 | 0.05061666 | 17.46015
3PBV 01_24_H_1x1 A 2026_134_D | 1x1 | 10 | Probe 1 | 3PBV 01_24_H_1x1 A 2026_134_D.xls | 7 | 0.06074277 | 19.25308
3PBV 01_24_H_1x1 A 2026_134_D | 1x1 | 10 | Probe 1 | 3PBV 01_24_H_1x1 A 2026_134_D.xls | 8 | 0.07085744 | 21.02276
3PBV 01_24_H_1x1 A 2026_134_D | 1x1 | 10 | Probe 1 | 3PBV 01_24_H_1x1 A 2026_134_D.xls | 9 | 0.08087579 | 22.80849
3PBV 01_24_H_1x1 A 2026_134_D | 1x1 | 10 | Probe 1 | 3PBV 01_24_H_1x1 A 2026_134_D.xls | 10 | 0.09102289 | 24.51356
3PBV 01_24_H_1x1 A 2026_134_D | 1x1 | 10 | Probe 1 | 3PBV 01_24_H_1x1 A 2026_134_D.xls | 11 | 0.1011166 | 26.31723
3PBV 01_24_H_1x1 A 2026_134_D | 1x1 | 10 | Probe 1 | 3PBV 01_24_H_1x1 A 2026_134_D.xls | 12 | 0.1111769 | 28.08457
3PBV 01_24_H_1x1 A 2026_134_D | 1x1 | 10 | Probe 1 | 3PBV 01_24_H_1x1 A 2026_134_D.xls | 13 | 0.1211849 | 29.92631
3PBV 01_24_H_1x1 A 2026_134_D | 1x1 | 10 | Probe 1 | 3PBV 01_24_H_1x1 A 2026_134_D.xls | 14 | 0.1313101 | 31.69307
3PBV 01_24_H_1x1 A 2026_134_D | 1x1 | 10 | Probe 1 | 3PBV 01_24_H_1x1 A 2026_134_D.xls | 15 | 0.1413504 | 33.57433
3PBV 01_24_H_1x1 A 2026_134_D | 1x1 | 10 | Probe 1 | 3PBV 01_24_H_1x1 A 2026_134_D.xls | 16 | 0.1514002 | 35.3948
3PBV 01_24_H_1x1 A 2026_134_D | 1x1 | 10 | Probe 1 | 3PBV 01_24_H_1x1 A 2026_134_D.xls | 17 | 0.1614939 | 37.29457
3PBV 01_24_H_1x1 A 2026_134_D | 1x1 | 10 | Probe 1 | 3PBV 01_24_H_1x1 A 2026_134_D.xls | 18 | 0.1715771 | 39.14943
3PBV 01_24_H_1x1 A 2026_134_D | 1x1 | 10 | Probe 1 | 3PBV 01_24_H_1x1 A 2026_134_D.xls | 19 | 0.1816813 | 40.98179
3PBV 01_24_H_1x1 A 2026_134_D | 1x1 | 10 | Probe 1 | 3PBV 01_24_H_1x1 A 2026_134_D.xls | 20 | 0.1917854 | 42.85768
3PBV 01_24_H_1x1 A 2026_134_D | 1x1 | 10 | Probe 1 | 3PBV 01_24_H_1x1 A 2026_134_D.xls | 21 | 0.201954 | 44.78611
3PBV 01_24_H_1x1 A 2026_134_D | 1x1 | 10 | Probe 1 | 3PBV 01_24_H_1x1 A 2026_134_D.xls | 22 | 0.2120362 | 46.66125
3PBV 01_24_H_1x1 A 2026_134_D | 1x1 | 10 | Probe 1 | 3PBV 01_24_H_1x1 A 2026_134_D.xls | 23 | 0.2220546 | 48.53566
3PBV 01_24_H_1x1 A 2026_134_D | 1x1 | 10 | Probe 1 | 3PBV 01_24_H_1x1 A 2026_134_D.xls | 24 | 0.2321912 | 50.48742
3PBV 01_24_H_1x1 A 2026_134_D | 1x1 | 10 | Probe 1 | 3PBV 01_24_H_1x1 A 2026_134_D.xls | 25 | 0.2422524 | 52.48145
3PBV 01_24_H_1x1 A 2026_134_D | 1x1 | 10 | Probe 1 | 3PBV 01_24_H_1x1 A 2026_134_D.xls | 26 | 0.2523776 | 54.36117
3PBV 01_24_H_1x1 A 2026_134_D | 1x1 | 10 | Probe 1 | 3PBV 01_24_H_1x1 A 2026_134_D.xls | 27 | 0.2624713 | 56.23809
3PBV 01_24_H_1x1 A 2026_134_D | 1x1 | 10 | Probe 1 | 3PBV 01_24_H_1x1 A 2026_134_D.xls | 28 | 0.2725001 | 58.12974
3PBV 01_24_H_1x1 A 2026_134_D | 1x1 | 10 | Probe 1 | 3PBV 01_24_H_1x1 A 2026_134_D.xls | 29 | 0.2826577 | 60.05591
3PBV 01_24_H_1x1 A 2026_134_D | 1x1 | 10 | Probe 1 | 3PBV 01_24_H_1x1 A 2026_134_D.xls | 30 | 0.2928046 | 61.97679
3PBV 01_24_H_1x1 A 2026_134_D | 1x1 | 10 | Probe 1 | 3PBV 01_24_H_1x1 A 2026_134_D.xls | 31 | 0.3029517 | 63.94729
3PBV 01_24_H_1x1 A 2026_134_D | 1x1 | 10 | Probe 1 | 3PBV 01_24_H_1x1 A 2026_134_D.xls | 32 | 0.3130454 | 65.80055
3PBV 01_24_H_1x1 A 2026_134_D | 1x1 | 10 | Probe 1 | 3PBV 01_24_H_1x1 A 2026_134_D.xls | 33 | 0.3231715 | 67.77105
3PBV 01_24_H_1x1 A 2026_134_D | 1x1 | 10 | Probe 1 | 3PBV 01_24_H_1x1 A 2026_134_D.xls | 34 | 0.3333291 | 69.62386
3PBV 01_24_H_1x1 A 2026_134_D | 1x1 | 10 | Probe 1 | 3PBV 01_24_H_1x1 A 2026_134_D.xls | 35 | 0.3370227 | 70.32727
3PBV 01_24_H_1x1 A 2026_134_D | 1x1 | 10 | Probe 1 | 3PBV 01_24_H_1x1 A 2026_134_D.xls | 36 | 0.3471373 | 72.23081
3PBV 01_24_H_1x1 A 2026_134_D | 1x1 | 10 | Probe 1 | 3PBV 01_24_H_1x1 A 2026_134_D.xls | 37 | 0.3571776 | 74.12912
3PBV 01_24_H_1x1 A 2026_134_D | 1x1 | 10 | Probe 1 | 3PBV 01_24_H_1x1 A 2026_134_D.xls | 38 | 0.3672923 | 76.06237
3PBV 01_24_H_1x1 A 2026_134_D | 1x1 | 10 | Probe 1 | 3PBV 01_24_H_1x1 A 2026_134_D.xls | 39 | 0.3774496 | 77.93984
3PBV 01_24_H_1x1 A 2026_134_D | 1x1 | 10 | Probe 1 | 3PBV 01_24_H_1x1 A 2026_134_D.xls | 40 | 0.3875109 | 79.92399
3PBV 01_24_H_1x1 A 2026_134_D | 1x1 | 10 | Probe 1 | 3PBV 01_24_H_1x1 A 2026_134_D.xls | 41 | 0.3975292 | 81.81405
3PBV 01_24_H_1x1 A 2026_134_D | 1x1 | 10 | Probe 1 | 3PBV 01_24_H_1x1 A 2026_134_D.xls | 42 | 0.4076334 | 83.75964
3PBV 01_24_H_1x1 A 2026_134_D | 1x1 | 10 | Probe 1 | 3PBV 01_24_H_1x1 A 2026_134_D.xls | 43 | 0.4177481 | 85.63256
3PBV 01_24_H_1x1 A 2026_134_D | 1x1 | 10 | Probe 1 | 3PBV 01_24_H_1x1 A 2026_134_D.xls | 44 | 0.4278742 | 87.58912
3PBV 01_24_H_1x1 A 2026_134_D | 1x1 | 10 | Probe 1 | 3PBV 01_24_H_1x1 A 2026_134_D.xls | 45 | 0.437946 | 89.49609
3PBV 01_24_H_1x1 A 2026_134_D | 1x1 | 10 | Probe 1 | 3PBV 01_24_H_1x1 A 2026_134_D.xls | 46 | 0.4479967 | 91.38769
3PBV 01_24_H_1x1 A 2026_134_D | 1x1 | 10 | Probe 1 | 3PBV 01_24_H_1x1 A 2026_134_D.xls | 47 | 0.4580041 | 93.24028
3PBV 01_24_H_1x1 A 2026_134_D | 1x1 | 10 | Probe 1 | 3PBV 01_24_H_1x1 A 2026_134_D.xls | 48 | 0.4681188 | 95.17513
3PBV 01_24_H_1x1 A 2026_134_D | 1x1 | 10 | Probe 1 | 3PBV 01_24_H_1x1 A 2026_134_D.xls | 49 | 0.4781591 | 97.07558
3PBV 01_24_H_1x1 A 2026_134_D | 1x1 | 10 | Probe 1 | 3PBV 01_24_H_1x1 A 2026_134_D.xls | 50 | 0.4882623 | 98.99603
3PBV 01_24_H_1x1 A 2026_134_D | 1x1 | 10 | Probe 1 | 3PBV 01_24_H_1x1 A 2026_134_D.xls | 51 | 0.4983455 | 100.8158
3PBV 01_24_H_1x1 A 2026_134_D | 1x1 | 10 | Probe 1 | 3PBV 01_24_H_1x1 A 2026_134_D.xls | 52 | 0.5083638 | 102.7715
3PBV 01_24_H_1x1 A 2026_134_D | 1x1 | 10 | Probe 1 | 3PBV 01_24_H_1x1 A 2026_134_D.xls | 53 | 0.5183707 | 104.6672
3PBV 01_24_H_1x1 A 2026_134_D | 1x1 | 10 | Probe 1 | 3PBV 01_24_H_1x1 A 2026_134_D.xls | 54 | 0.5284644 | 106.5951
3PBV 01_24_H_1x1 A 2026_134_D | 1x1 | 10 | Probe 1 | 3PBV 01_24_H_1x1 A 2026_134_D.xls | 55 | 0.5386013 | 108.4555
3PBV 01_24_H_1x1 A 2026_134_D | 1x1 | 10 | Probe 1 | 3PBV 01_24_H_1x1 A 2026_134_D.xls | 56 | 0.5486512 | 110.3801
3PBV 01_24_H_1x1 A 2026_134_D | 1x1 | 10 | Probe 1 | 3PBV 01_24_H_1x1 A 2026_134_D.xls | 57 | 0.558659 | 112.2893
3PBV 01_24_H_1x1 A 2026_134_D | 1x1 | 10 | Probe 1 | 3PBV 01_24_H_1x1 A 2026_134_D.xls | 58 | 0.5687737 | 114.2295
3PBV 01_24_H_1x1 A 2026_134_D | 1x1 | 10 | Probe 1 | 3PBV 01_24_H_1x1 A 2026_134_D.xls | 59 | 0.5789103 | 116.1114
3PBV 01_24_H_1x1 A 2026_134_D | 1x1 | 10 | Probe 1 | 3PBV 01_24_H_1x1 A 2026_134_D.xls | 60 | 0.5890574 | 118.0426
3PBV 01_24_H_1x1 A 2026_134_D | 1x1 | 10 | Probe 1 | 3PBV 01_24_H_1x1 A 2026_134_D.xls | 61 | 0.5991511 | 119.9253
3PBV 01_24_H_1x1 A 2026_134_D | 1x1 | 10 | Probe 1 | 3PBV 01_24_H_1x1 A 2026_134_D.xls | 62 | 0.6091685 | 121.8404
3PBV 01_24_H_1x1 A 2026_134_D | 1x1 | 10 | Probe 1 | 3PBV 01_24_H_1x1 A 2026_134_D.xls | 63 | 0.6191873 | 123.6766
3PBV 01_24_H_1x1 A 2026_134_D | 1x1 | 10 | Probe 1 | 3PBV 01_24_H_1x1 A 2026_134_D.xls | 64 | 0.6293125 | 125.6008
3PBV 01_24_H_1x1 A 2026_134_D | 1x1 | 10 | Probe 1 | 3PBV 01_24_H_1x1 A 2026_134_D.xls | 65 | 0.6393413 | 127.5159
3PBV 01_24_H_1x1 A 2026_134_D | 1x1 | 10 | Probe 1 | 3PBV 01_24_H_1x1 A 2026_134_D.xls | 66 | 0.6493816 | 129.4031
3PBV 01_24_H_1x1 A 2026_134_D | 1x1 | 10 | Probe 1 | 3PBV 01_24_H_1x1 A 2026_134_D.xls | 67 | 0.6594753 | 131.2818
3PBV 01_24_H_1x1 A 2026_134_D | 1x1 | 10 | Probe 1 | 3PBV 01_24_H_1x1 A 2026_134_D.xls | 68 | 0.6695041 | 133.1375
3PBV 01_24_H_1x1 A 2026_134_D | 1x1 | 10 | Probe 1 | 3PBV 01_24_H_1x1 A 2026_134_D.xls | 69 | 0.6795968 | 135.0317
3PBV 01_24_H_1x1 A 2026_134_D | 1x1 | 10 | Probe 1 | 3PBV 01_24_H_1x1 A 2026_134_D.xls | 70 | 0.6896371 | 136.9306
3PBV 01_24_H_1x1 A 2026_134_D | 1x1 | 10 | Probe 1 | 3PBV 01_24_H_1x1 A 2026_134_D.xls | 71 | 0.6997737 | 138.8106
3PBV 01_24_H_1x1 A 2026_134_D | 1x1 | 10 | Probe 1 | 3PBV 01_24_H_1x1 A 2026_134_D.xls | 72 | 0.7098243 | 140.7415
3PBV 01_24_H_1x1 A 2026_134_D | 1x1 | 10 | Probe 1 | 3PBV 01_24_H_1x1 A 2026_134_D.xls | 73 | 0.7199818 | 142.6705
3PBV 01_24_H_1x1 A 2026_134_D | 1x1 | 10 | Probe 1 | 3PBV 01_24_H_1x1 A 2026_134_D.xls | 74 | 0.7300965 | 144.6156
3PBV 01_24_H_1x1 A 2026_134_D | 1x1 | 10 | Probe 1 | 3PBV 01_24_H_1x1 A 2026_134_D.xls | 75 | 0.7402331 | 146.469
3PBV 01_24_H_1x1 A 2026_134_D | 1x1 | 10 | Probe 1 | 3PBV 01_24_H_1x1 A 2026_134_D.xls | 76 | 0.75024 | 148.4003
3PBV 01_24_H_1x1 A 2026_134_D | 1x1 | 10 | Probe 1 | 3PBV 01_24_H_1x1 A 2026_134_D.xls | 77 | 0.7603661 | 150.2601
3PBV 01_24_H_1x1 A 2026_134_D | 1x1 | 10 | Probe 1 | 3PBV 01_24_H_1x1 A 2026_134_D.xls | 78 | 0.7704055 | 152.1674
3PBV 01_24_H_1x1 A 2026_134_D | 1x1 | 10 | Probe 1 | 3PBV 01_24_H_1x1 A 2026_134_D.xls | 79 | 0.7804133 | 154.0314
3PBV 01_24_H_1x1 A 2026_134_D | 1x1 | 10 | Probe 1 | 3PBV 01_24_H_1x1 A 2026_134_D.xls | 80 | 0.7904637 | 155.9155
3PBV 01_24_H_1x1 A 2026_134_D | 1x1 | 10 | Probe 1 | 3PBV 01_24_H_1x1 A 2026_134_D.xls | 81 | 0.8004715 | 157.7929
3PBV 01_24_H_1x1 A 2026_134_D | 1x1 | 10 | Probe 1 | 3PBV 01_24_H_1x1 A 2026_134_D.xls | 82 | 0.8105109 | 159.7026
3PBV 01_24_H_1x1 A 2026_134_D | 1x1 | 10 | Probe 1 | 3PBV 01_24_H_1x1 A 2026_134_D.xls | 83 | 0.820637 | 161.5543
3PBV 01_24_H_1x1 A 2026_134_D | 1x1 | 10 | Probe 1 | 3PBV 01_24_H_1x1 A 2026_134_D.xls | 84 | 0.8306439 | 163.4695
3PBV 01_24_H_1x1 A 2026_134_D | 1x1 | 10 | Probe 1 | 3PBV 01_24_H_1x1 A 2026_134_D.xls | 85 | 0.8407052 | 165.3568
3PBV 01_24_H_1x1 A 2026_134_D | 1x1 | 10 | Probe 1 | 3PBV 01_24_H_1x1 A 2026_134_D.xls | 86 | 0.8508313 | 167.2342
3PBV 01_24_H_1x1 A 2026_134_D | 1x1 | 10 | Probe 1 | 3PBV 01_24_H_1x1 A 2026_134_D.xls | 87 | 0.8608601 | 169.1212
3PBV 01_24_H_1x1 A 2026_134_D | 1x1 | 10 | Probe 1 | 3PBV 01_24_H_1x1 A 2026_134_D.xls | 88 | 0.8708892 | 171.0477
3PBV 01_24_H_1x1 A 2026_134_D | 1x1 | 10 | Probe 1 | 3PBV 01_24_H_1x1 A 2026_134_D.xls | 89 | 0.8810143 | 172.9907
3PBV 01_24_H_1x1 A 2026_134_D | 1x1 | 10 | Probe 1 | 3PBV 01_24_H_1x1 A 2026_134_D.xls | 90 | 0.8911185 | 174.9073
3PBV 01_24_H_1x1 A 2026_134_D | 1x1 | 10 | Probe 1 | 3PBV 01_24_H_1x1 A 2026_134_D.xls | 91 | 0.9012122 | 176.7269
3PBV 01_24_H_1x1 A 2026_134_D | 1x1 | 10 | Probe 1 | 3PBV 01_24_H_1x1 A 2026_134_D.xls | 92 | 0.9113803 | 178.6933
3PBV 01_24_H_1x1 A 2026_134_D | 1x1 | 10 | Probe 1 | 3PBV 01_24_H_1x1 A 2026_134_D.xls | 93 | 0.921495 | 180.5481
3PBV 01_24_H_1x1 A 2026_134_D | 1x1 | 10 | Probe 1 | 3PBV 01_24_H_1x1 A 2026_134_D.xls | 94 | 0.9315886 | 182.4796
3PBV 01_24_H_1x1 A 2026_134_D | 1x1 | 10 | Probe 1 | 3PBV 01_24_H_1x1 A 2026_134_D.xls | 95 | 0.9417462 | 184.3431
3PBV 01_24_H_1x1 A 2026_134_D | 1x1 | 10 | Probe 1 | 3PBV 01_24_H_1x1 A 2026_134_D.xls | 96 | 0.9518399 | 186.2605
3PBV 01_24_H_1x1 A 2026_134_D | 1x1 | 10 | Probe 1 | 3PBV 01_24_H_1x1 A 2026_134_D.xls | 97 | 0.9619656 | 188.177
3PBV 01_24_H_1x1 A 2026_134_D | 1x1 | 10 | Probe 1 | 3PBV 01_24_H_1x1 A 2026_134_D.xls | 98 | 0.9719839 | 188.1906
3PBV 01_24_H_1x1 A 2026_134_D | 1x1 | 10 | Probe 1 | 3PBV 01_24_H_1x1 A 2026_134_D.xls | 99 | 0.9820662 | 189.9852
3PBV 01_24_H_1x1 A 2026_134_D | 1x1 | 10 | Probe 1 | 3PBV 01_24_H_1x1 A 2026_134_D.xls | 100 | 0.9921169 | 191.7526
3PBV 01_24_H_1x1 A 2026_134_D | 1x1 | 10 | Probe 1 | 3PBV 01_24_H_1x1 A 2026_134_D.xls | 101 | 1.0022 | 193.6837
3PBV 01_24_H_1x1 A 2026_134_D | 1x1 | 10 | Probe 1 | 3PBV 01_24_H_1x1 A 2026_134_D.xls | 102 | 1.012207 | 195.4657
3PBV 01_24_H_1x1 A 2026_134_D | 1x1 | 10 | Probe 1 | 3PBV 01_24_H_1x1 A 2026_134_D.xls | 103 | 1.022365 | 197.424
3PBV 01_24_H_1x1 A 2026_134_D | 1x1 | 10 | Probe 1 | 3PBV 01_24_H_1x1 A 2026_134_D.xls | 104 | 1.032426 | 199.1883
3PBV 01_24_H_1x1 A 2026_134_D | 1x1 | 10 | Probe 1 | 3PBV 01_24_H_1x1 A 2026_134_D.xls | 105 | 1.042552 | 201.1647
3PBV 01_24_H_1x1 A 2026_134_D | 1x1 | 10 | Probe 1 | 3PBV 01_24_H_1x1 A 2026_134_D.xls | 106 | 1.052634 | 203.0202
3PBV 01_24_H_1x1 A 2026_134_D | 1x1 | 10 | Probe 1 | 3PBV 01_24_H_1x1 A 2026_134_D.xls | 107 | 1.062707 | 204.8953
3PBV 01_24_H_1x1 A 2026_134_D | 1x1 | 10 | Probe 1 | 3PBV 01_24_H_1x1 A 2026_134_D.xls | 108 | 1.072843 | 206.6726
3PBV 01_24_H_1x1 A 2026_134_D | 1x1 | 10 | Probe 1 | 3PBV 01_24_H_1x1 A 2026_134_D.xls | 109 | 1.082947 | 208.614
3PBV 01_24_H_1x1 A 2026_134_D | 1x1 | 10 | Probe 1 | 3PBV 01_24_H_1x1 A 2026_134_D.xls | 110 | 1.092998 | 210.4668
3PBV 01_24_H_1x1 A 2026_134_D | 1x1 | 10 | Probe 1 | 3PBV 01_24_H_1x1 A 2026_134_D.xls | 111 | 1.103048 | 212.3241
3PBV 01_24_H_1x1 A 2026_134_D | 1x1 | 10 | Probe 1 | 3PBV 01_24_H_1x1 A 2026_134_D.xls | 112 | 1.113184 | 214.0715
3PBV 01_24_H_1x1 A 2026_134_D | 1x1 | 10 | Probe 1 | 3PBV 01_24_H_1x1 A 2026_134_D.xls | 113 | 1.123192 | 215.9595
3PBV 01_24_H_1x1 A 2026_134_D | 1x1 | 10 | Probe 1 | 3PBV 01_24_H_1x1 A 2026_134_D.xls | 114 | 1.1332 | 217.7445
3PBV 01_24_H_1x1 A 2026_134_D | 1x1 | 10 | Probe 1 | 3PBV 01_24_H_1x1 A 2026_134_D.xls | 115 | 1.143261 | 219.6631
3PBV 01_24_H_1x1 A 2026_134_D | 1x1 | 10 | Probe 1 | 3PBV 01_24_H_1x1 A 2026_134_D.xls | 116 | 1.15329 | 221.392
3PBV 01_24_H_1x1 A 2026_134_D | 1x1 | 10 | Probe 1 | 3PBV 01_24_H_1x1 A 2026_134_D.xls | 117 | 1.163339 | 223.2378
3PBV 01_24_H_1x1 A 2026_134_D | 1x1 | 10 | Probe 1 | 3PBV 01_24_H_1x1 A 2026_134_D.xls | 118 | 1.173466 | 225.0343
3PBV 01_24_H_1x1 A 2026_134_D | 1x1 | 10 | Probe 1 | 3PBV 01_24_H_1x1 A 2026_134_D.xls | 119 | 1.183484 | 226.9117
3PBV 01_24_H_1x1 A 2026_134_D | 1x1 | 10 | Probe 1 | 3PBV 01_24_H_1x1 A 2026_134_D.xls | 120 | 1.193578 | 228.6691
3PBV 01_24_H_1x1 A 2026_134_D | 1x1 | 10 | Probe 1 | 3PBV 01_24_H_1x1 A 2026_134_D.xls | 121 | 1.203713 | 230.134
3PBV 01_24_H_1x1 A 2026_134_D | 1x1 | 10 | Probe 1 | 3PBV 01_24_H_1x1 A 2026_134_D.xls | 122 | 1.21385 | 231.8824
3PBV 01_24_H_1x1 A 2026_134_D | 1x1 | 10 | Probe 1 | 3PBV 01_24_H_1x1 A 2026_134_D.xls | 123 | 1.223868 | 233.7753
3PBV 01_24_H_1x1 A 2026_134_D | 1x1 | 10 | Probe 1 | 3PBV 01_24_H_1x1 A 2026_134_D.xls | 124 | 1.233993 | 235.1356
3PBV 01_24_H_1x1 A 2026_134_D | 1x1 | 10 | Probe 1 | 3PBV 01_24_H_1x1 A 2026_134_D.xls | 125 | 1.244087 | 236.796
3PBV 01_24_H_1x1 A 2026_134_D | 1x1 | 10 | Probe 1 | 3PBV 01_24_H_1x1 A 2026_134_D.xls | 126 | 1.254138 | 238.5992
3PBV 01_24_H_1x1 A 2026_134_D | 1x1 | 10 | Probe 1 | 3PBV 01_24_H_1x1 A 2026_134_D.xls | 127 | 1.264156 | 240.3473
3PBV 01_24_H_1x1 A 2026_134_D | 1x1 | 10 | Probe 1 | 3PBV 01_24_H_1x1 A 2026_134_D.xls | 128 | 1.274271 | 242.1376
3PBV 01_24_H_1x1 A 2026_134_D | 1x1 | 10 | Probe 1 | 3PBV 01_24_H_1x1 A 2026_134_D.xls | 129 | 1.284343 | 243.8982
3PBV 01_24_H_1x1 A 2026_134_D | 1x1 | 10 | Probe 1 | 3PBV 01_24_H_1x1 A 2026_134_D.xls | 130 | 1.294404 | 245.7339
3PBV 01_24_H_1x1 A 2026_134_D | 1x1 | 10 | Probe 1 | 3PBV 01_24_H_1x1 A 2026_134_D.xls | 131 | 1.304518 | 245.5836
3PBV 01_24_H_1x1 A 2026_134_D | 1x1 | 10 | Probe 1 | 3PBV 01_24_H_1x1 A 2026_134_D.xls | 132 | 1.314655 | 246.9615
3PBV 01_24_H_1x1 A 2026_134_D | 1x1 | 10 | Probe 1 | 3PBV 01_24_H_1x1 A 2026_134_D.xls | 133 | 1.324673 | 248.5362
3PBV 01_24_H_1x1 A 2026_134_D | 1x1 | 10 | Probe 1 | 3PBV 01_24_H_1x1 A 2026_134_D.xls | 134 | 1.334799 | 250.2173
3PBV 01_24_H_1x1 A 2026_134_D | 1x1 | 10 | Probe 1 | 3PBV 01_24_H_1x1 A 2026_134_D.xls | 135 | 1.344978 | 251.8522
3PBV 01_24_H_1x1 A 2026_134_D | 1x1 | 10 | Probe 1 | 3PBV 01_24_H_1x1 A 2026_134_D.xls | 136 | 1.355061 | 253.6079
3PBV 01_24_H_1x1 A 2026_134_D | 1x1 | 10 | Probe 1 | 3PBV 01_24_H_1x1 A 2026_134_D.xls | 137 | 1.365219 | 255.3067
3PBV 01_24_H_1x1 A 2026_134_D | 1x1 | 10 | Probe 1 | 3PBV 01_24_H_1x1 A 2026_134_D.xls | 138 | 1.375334 | 257.0412
3PBV 01_24_H_1x1 A 2026_134_D | 1x1 | 10 | Probe 1 | 3PBV 01_24_H_1x1 A 2026_134_D.xls | 139 | 1.385406 | 258.6791
3PBV 01_24_H_1x1 A 2026_134_D | 1x1 | 10 | Probe 1 | 3PBV 01_24_H_1x1 A 2026_134_D.xls | 140 | 1.39551 | 260.4524
3PBV 01_24_H_1x1 A 2026_134_D | 1x1 | 10 | Probe 1 | 3PBV 01_24_H_1x1 A 2026_134_D.xls | 141 | 1.405582 | 262.2043
3PBV 01_24_H_1x1 A 2026_134_D | 1x1 | 10 | Probe 1 | 3PBV 01_24_H_1x1 A 2026_134_D.xls | 142 | 1.415621 | 263.9443
3PBV 01_24_H_1x1 A 2026_134_D | 1x1 | 10 | Probe 1 | 3PBV 01_24_H_1x1 A 2026_134_D.xls | 143 | 1.42564 | 265.6089
3PBV 01_24_H_1x1 A 2026_134_D | 1x1 | 10 | Probe 1 | 3PBV 01_24_H_1x1 A 2026_134_D.xls | 144 | 1.435787 | 267.2936
3PBV 01_24_H_1x1 A 2026_134_D | 1x1 | 10 | Probe 1 | 3PBV 01_24_H_1x1 A 2026_134_D.xls | 145 | 1.445837 | 269.0472
3PBV 01_24_H_1x1 A 2026_134_D | 1x1 | 10 | Probe 1 | 3PBV 01_24_H_1x1 A 2026_134_D.xls | 146 | 1.455899 | 269.1238
3PBV 01_24_H_1x1 A 2026_134_D | 1x1 | 10 | Probe 1 | 3PBV 01_24_H_1x1 A 2026_134_D.xls | 147 | 1.466024 | 269.6008
3PBV 01_24_H_1x1 A 2026_134_D | 1x1 | 10 | Probe 1 | 3PBV 01_24_H_1x1 A 2026_134_D.xls | 148 | 1.476042 | 271.075
3PBV 01_24_H_1x1 A 2026_134_D | 1x1 | 10 | Probe 1 | 3PBV 01_24_H_1x1 A 2026_134_D.xls | 149 | 1.486232 | 272.7316
3PBV 01_24_H_1x1 A 2026_134_D | 1x1 | 10 | Probe 1 | 3PBV 01_24_H_1x1 A 2026_134_D.xls | 150 | 1.496336 | 274.2757
3PBV 01_24_H_1x1 A 2026_134_D | 1x1 | 10 | Probe 1 | 3PBV 01_24_H_1x1 A 2026_134_D.xls | 151 | 1.506451 | 275.8928
3PBV 01_24_H_1x1 A 2026_134_D | 1x1 | 10 | Probe 1 | 3PBV 01_24_H_1x1 A 2026_134_D.xls | 152 | 1.516545 | 277.497
3PBV 01_24_H_1x1 A 2026_134_D | 1x1 | 10 | Probe 1 | 3PBV 01_24_H_1x1 A 2026_134_D.xls | 153 | 1.526681 | 279.0104
3PBV 01_24_H_1x1 A 2026_134_D | 1x1 | 10 | Probe 1 | 3PBV 01_24_H_1x1 A 2026_134_D.xls | 154 | 1.536796 | 280.5638
3PBV 01_24_H_1x1 A 2026_134_D | 1x1 | 10 | Probe 1 | 3PBV 01_24_H_1x1 A 2026_134_D.xls | 155 | 1.546901 | 282.0758
3PBV 01_24_H_1x1 A 2026_134_D | 1x1 | 10 | Probe 1 | 3PBV 01_24_H_1x1 A 2026_134_D.xls | 156 | 1.557036 | 283.4021
3PBV 01_24_H_1x1 A 2026_134_D | 1x1 | 10 | Probe 1 | 3PBV 01_24_H_1x1 A 2026_134_D.xls | 157 | 1.56714 | 284.7741
3PBV 01_24_H_1x1 A 2026_134_D | 1x1 | 10 | Probe 1 | 3PBV 01_24_H_1x1 A 2026_134_D.xls | 158 | 1.577169 | 286.2927
3PBV 01_24_H_1x1 A 2026_134_D | 1x1 | 10 | Probe 1 | 3PBV 01_24_H_1x1 A 2026_134_D.xls | 159 | 1.587328 | 287.8993
3PBV 01_24_H_1x1 A 2026_134_D | 1x1 | 10 | Probe 1 | 3PBV 01_24_H_1x1 A 2026_134_D.xls | 160 | 1.597442 | 289.372
3PBV 01_24_H_1x1 A 2026_134_D | 1x1 | 10 | Probe 1 | 3PBV 01_24_H_1x1 A 2026_134_D.xls | 161 | 1.607482 | 289.75
3PBV 01_24_H_1x1 A 2026_134_D | 1x1 | 10 | Probe 1 | 3PBV 01_24_H_1x1 A 2026_134_D.xls | 162 | 1.617575 | 291.0362
3PBV 01_24_H_1x1 A 2026_134_D | 1x1 | 10 | Probe 1 | 3PBV 01_24_H_1x1 A 2026_134_D.xls | 163 | 1.627701 | 292.2779
3PBV 01_24_H_1x1 A 2026_134_D | 1x1 | 10 | Probe 1 | 3PBV 01_24_H_1x1 A 2026_134_D.xls | 164 | 1.637709 | 293.5549
3PBV 01_24_H_1x1 A 2026_134_D | 1x1 | 10 | Probe 1 | 3PBV 01_24_H_1x1 A 2026_134_D.xls | 165 | 1.64778 | 294.7579
3PBV 01_24_H_1x1 A 2026_134_D | 1x1 | 10 | Probe 1 | 3PBV 01_24_H_1x1 A 2026_134_D.xls | 166 | 1.657852 | 295.7186
3PBV 01_24_H_1x1 A 2026_134_D | 1x1 | 10 | Probe 1 | 3PBV 01_24_H_1x1 A 2026_134_D.xls | 167 | 1.667935 | 296.7647
3PBV 01_24_H_1x1 A 2026_134_D | 1x1 | 10 | Probe 1 | 3PBV 01_24_H_1x1 A 2026_134_D.xls | 168 | 1.678007 | 297.6434
3PBV 01_24_H_1x1 A 2026_134_D | 1x1 | 10 | Probe 1 | 3PBV 01_24_H_1x1 A 2026_134_D.xls | 169 | 1.688133 | 295.6744
3PBV 01_24_H_1x1 A 2026_134_D | 1x1 | 10 | Probe 1 | 3PBV 01_24_H_1x1 A 2026_134_D.xls | 170 | 1.69828 | 288.5621
3PBV 01_24_H_1x1 A 2026_134_D | 1x1 | 10 | Probe 1 | 3PBV 01_24_H_1x1 A 2026_134_D.xls | 171 | 1.708319 | 285.1608
3PBV 01_24_H_1x1 A 2026_134_D | 1x1 | 10 | Probe 1 | 3PBV 01_24_H_1x1 A 2026_134_D.xls | 172 | 1.71836 | 284.7238
3PBV 01_24_H_1x1 A 2026_134_D | 1x1 | 10 | Probe 1 | 3PBV 01_24_H_1x1 A 2026_134_D.xls | 173 | 1.728517 | 284.692
3PBV 01_24_H_1x1 A 2026_134_D | 1x1 | 10 | Probe 1 | 3PBV 01_24_H_1x1 A 2026_134_D.xls | 174 | 1.738546 | 284.2033
3PBV 01_24_H_1x1 A 2026_134_D | 1x1 | 10 | Probe 1 | 3PBV 01_24_H_1x1 A 2026_134_D.xls | 175 | 1.748704 | 282.4301
3PBV 01_24_H_1x1 A 2026_134_D | 1x1 | 10 | Probe 1 | 3PBV 01_24_H_1x1 A 2026_134_D.xls | 176 | 1.758818 | 282.2013
3PBV 01_24_H_1x1 A 2026_134_D | 1x1 | 10 | Probe 1 | 3PBV 01_24_H_1x1 A 2026_134_D.xls | 177 | 1.768965 | 281.4265
3PBV 01_24_H_1x1 A 2026_134_D | 1x1 | 10 | Probe 1 | 3PBV 01_24_H_1x1 A 2026_134_D.xls | 178 | 1.779038 | 281.2272
3PBV 01_24_H_1x1 A 2026_134_D | 1x1 | 10 | Probe 1 | 3PBV 01_24_H_1x1 A 2026_134_D.xls | 179 | 1.789153 | 281.5049
3PBV 01_24_H_1x1 A 2026_134_D | 1x1 | 10 | Probe 1 | 3PBV 01_24_H_1x1 A 2026_134_D.xls | 180 | 1.7993 | 281.8943
3PBV 01_24_H_1x1 A 2026_134_D | 1x1 | 10 | Probe 1 | 3PBV 01_24_H_1x1 A 2026_134_D.xls | 181 | 1.809404 | 282.4283
3PBV 01_24_H_1x1 A 2026_134_D | 1x1 | 10 | Probe 1 | 3PBV 01_24_H_1x1 A 2026_134_D.xls | 182 | 1.819529 | 283.0529
3PBV 01_24_H_1x1 A 2026_134_D | 1x1 | 10 | Probe 1 | 3PBV 01_24_H_1x1 A 2026_134_D.xls | 183 | 1.829655 | 283.6775
3PBV 01_24_H_1x1 A 2026_134_D | 1x1 | 10 | Probe 1 | 3PBV 01_24_H_1x1 A 2026_134_D.xls | 184 | 1.839835 | 284.202
3PBV 01_24_H_1x1 A 2026_134_D | 1x1 | 10 | Probe 1 | 3PBV 01_24_H_1x1 A 2026_134_D.xls | 185 | 1.84997 | 284.7039
3PBV 01_24_H_1x1 A 2026_134_D | 1x1 | 10 | Probe 1 | 3PBV 01_24_H_1x1 A 2026_134_D.xls | 186 | 1.860086 | 285.3322
3PBV 01_24_H_1x1 A 2026_134_D | 1x1 | 10 | Probe 1 | 3PBV 01_24_H_1x1 A 2026_134_D.xls | 187 | 1.870147 | 285.719
3PBV 01_24_H_1x1 A 2026_134_D | 1x1 | 10 | Probe 1 | 3PBV 01_24_H_1x1 A 2026_134_D.xls | 188 | 1.880175 | 286.114
3PBV 01_24_H_1x1 A 2026_134_D | 1x1 | 10 | Probe 1 | 3PBV 01_24_H_1x1 A 2026_134_D.xls | 189 | 1.890323 | 286.3081
3PBV 01_24_H_1x1 A 2026_134_D | 1x1 | 10 | Probe 1 | 3PBV 01_24_H_1x1 A 2026_134_D.xls | 190 | 1.900363 | 286.6262
3PBV 01_24_H_1x1 A 2026_134_D | 1x1 | 10 | Probe 1 | 3PBV 01_24_H_1x1 A 2026_134_D.xls | 191 | 1.910435 | 237.068
3PBV 01_24_H_1x1 A 2026_134_D | 1x1 | 10 | Probe 1 | 3PBV 01_24_H_1x1 A 2026_134_D.xls | 192 | 1.920506 | 231.9387
3PBV 01_24_H_1x1 A 2026_134_D | 1x1 | 10 | Probe 1 | 3PBV 01_24_H_1x1 A 2026_134_D.xls | 193 | 1.930632 | 229.3751
3PBV 01_24_H_1x1 A 2026_134_D | 1x1 | 10 | Probe 1 | 3PBV 01_24_H_1x1 A 2026_134_D.xls | 194 | 1.940672 | 227.7564
3PBV 01_24_H_1x1 A 2026_134_D | 1x1 | 10 | Probe 1 | 3PBV 01_24_H_1x1 A 2026_134_D.xls | 195 | 1.950776 | 226.6505
3PBV 01_24_H_1x1 A 2026_134_D | 1x1 | 10 | Probe 1 | 3PBV 01_24_H_1x1 A 2026_134_D.xls | 196 | 1.960955 | 225.8741
3PBV 01_24_H_1x1 A 2026_134_D | 1x1 | 10 | Probe 1 | 3PBV 01_24_H_1x1 A 2026_134_D.xls | 197 | 1.971006 | 225.2939
3PBV 01_24_H_1x1 A 2026_134_D | 1x1 | 10 | Probe 1 | 3PBV 01_24_H_1x1 A 2026_134_D.xls | 198 | 1.981153 | 224.7207
3PBV 01_24_H_1x1 A 2026_134_D | 1x1 | 10 | Probe 1 | 3PBV 01_24_H_1x1 A 2026_134_D.xls | 199 | 1.99116 | 224.3874
3PBV 01_24_H_1x1 A 2026_134_D | 1x1 | 10 | Probe 1 | 3PBV 01_24_H_1x1 A 2026_134_D.xls | 200 | 2.001243 | 224.0884
3PBV 01_24_H_1x1 A 2026_134_D | 1x1 | 10 | Probe 1 | 3PBV 01_24_H_1x1 A 2026_134_D.xls | 201 | 2.01139 | 223.8781
3PBV 01_24_H_1x1 A 2026_134_D | 1x1 | 10 | Probe 1 | 3PBV 01_24_H_1x1 A 2026_134_D.xls | 202 | 2.021452 | 223.8073
3PBV 01_24_H_1x1 A 2026_134_D | 1x1 | 10 | Probe 1 | 3PBV 01_24_H_1x1 A 2026_134_D.xls | 203 | 2.031502 | 223.759
3PBV 01_24_H_1x1 A 2026_134_D | 1x1 | 10 | Probe 1 | 3PBV 01_24_H_1x1 A 2026_134_D.xls | 204 | 2.041509 | 223.6458
3PBV 01_24_H_1x1 A 2026_134_D | 1x1 | 10 | Probe 1 | 3PBV 01_24_H_1x1 A 2026_134_D.xls | 205 | 2.051646 | 223.6506
3PBV 01_24_H_1x1 A 2026_134_D | 1x1 | 10 | Probe 1 | 3PBV 01_24_H_1x1 A 2026_134_D.xls | 206 | 2.061664 | 223.705
3PBV 01_24_H_1x1 A 2026_134_D | 1x1 | 10 | Probe 1 | 3PBV 01_24_H_1x1 A 2026_134_D.xls | 207 | 2.071758 | 223.7934
3PBV 01_24_H_1x1 A 2026_134_D | 1x1 | 10 | Probe 1 | 3PBV 01_24_H_1x1 A 2026_134_D.xls | 208 | 2.081883 | 223.8108
3PBV 01_24_H_1x1 A 2026_134_D | 1x1 | 10 | Probe 1 | 3PBV 01_24_H_1x1 A 2026_134_D.xls | 209 | 2.092009 | 223.8557
3PBV 01_24_H_1x1 A 2026_134_D | 1x1 | 10 | Probe 1 | 3PBV 01_24_H_1x1 A 2026_134_D.xls | 210 | 2.102026 | 223.9401
3PBV 01_24_H_1x1 A 2026_134_D | 1x1 | 10 | Probe 1 | 3PBV 01_24_H_1x1 A 2026_134_D.xls | 211 | 2.112142 | 223.9153
3PBV 01_24_H_1x1 A 2026_134_D | 1x1 | 10 | Probe 1 | 3PBV 01_24_H_1x1 A 2026_134_D.xls | 212 | 2.122246 | 223.8943
3PBV 01_24_H_1x1 A 2026_134_D | 1x1 | 10 | Probe 1 | 3PBV 01_24_H_1x1 A 2026_134_D.xls | 213 | 2.132339 | 223.8292
3PBV 01_24_H_1x1 A 2026_134_D | 1x1 | 10 | Probe 1 | 3PBV 01_24_H_1x1 A 2026_134_D.xls | 214 | 2.142497 | 223.6716
3PBV 01_24_H_1x1 A 2026_134_D | 1x1 | 10 | Probe 1 | 3PBV 01_24_H_1x1 A 2026_134_D.xls | 215 | 2.152623 | 223.5194
3PBV 01_24_H_1x1 A 2026_134_D | 1x1 | 10 | Probe 1 | 3PBV 01_24_H_1x1 A 2026_134_D.xls | 216 | 2.162716 | 223.344
3PBV 01_24_H_1x1 A 2026_134_D | 1x1 | 10 | Probe 1 | 3PBV 01_24_H_1x1 A 2026_134_D.xls | 217 | 2.172745 | 223.099
3PBV 01_24_H_1x1 A 2026_134_D | 1x1 | 10 | Probe 1 | 3PBV 01_24_H_1x1 A 2026_134_D.xls | 218 | 2.182881 | 222.7031
3PBV 01_24_H_1x1 A 2026_134_D | 1x1 | 10 | Probe 1 | 3PBV 01_24_H_1x1 A 2026_134_D.xls | 219 | 2.193018 | 222.2537
3PBV 01_24_H_1x1 A 2026_134_D | 1x1 | 10 | Probe 1 | 3PBV 01_24_H_1x1 A 2026_134_D.xls | 220 | 2.203186 | 221.9476
3PBV 01_24_H_1x1 A 2026_134_D | 1x1 | 10 | Probe 1 | 3PBV 01_24_H_1x1 A 2026_134_D.xls | 221 | 2.213301 | 221.7029
3PBV 01_24_H_1x1 A 2026_134_D | 1x1 | 10 | Probe 1 | 3PBV 01_24_H_1x1 A 2026_134_D.xls | 222 | 2.223469 | 221.6029
3PBV 01_24_H_1x1 A 2026_134_D | 1x1 | 10 | Probe 1 | 3PBV 01_24_H_1x1 A 2026_134_D.xls | 223 | 2.233531 | 221.5164
3PBV 01_24_H_1x1 A 2026_134_D | 1x1 | 10 | Probe 1 | 3PBV 01_24_H_1x1 A 2026_134_D.xls | 224 | 2.243678 | 221.4115
3PBV 01_24_H_1x1 A 2026_134_D | 1x1 | 10 | Probe 1 | 3PBV 01_24_H_1x1 A 2026_134_D.xls | 225 | 2.253825 | 221.3299
3PBV 01_24_H_1x1 A 2026_134_D | 1x1 | 10 | Probe 1 | 3PBV 01_24_H_1x1 A 2026_134_D.xls | 226 | 2.263886 | 221.2892
3PBV 01_24_H_1x1 A 2026_134_D | 1x1 | 10 | Probe 1 | 3PBV 01_24_H_1x1 A 2026_134_D.xls | 227 | 2.274023 | 221.1589
3PBV 01_24_H_1x1 A 2026_134_D | 1x1 | 10 | Probe 1 | 3PBV 01_24_H_1x1 A 2026_134_D.xls | 228 | 2.284137 | 221.0737
3PBV 01_24_H_1x1 A 2026_134_D | 1x1 | 10 | Probe 1 | 3PBV 01_24_H_1x1 A 2026_134_D.xls | 229 | 2.294188 | 221.0529
3PBV 01_24_H_1x1 A 2026_134_D | 1x1 | 10 | Probe 1 | 3PBV 01_24_H_1x1 A 2026_134_D.xls | 230 | 2.304314 | 220.976
3PBV 01_24_H_1x1 A 2026_134_D | 1x1 | 10 | Probe 1 | 3PBV 01_24_H_1x1 A 2026_134_D.xls | 231 | 2.314482 | 220.8867
3PBV 01_24_H_1x1 A 2026_134_D | 1x1 | 10 | Probe 1 | 3PBV 01_24_H_1x1 A 2026_134_D.xls | 232 | 2.324533 | 220.8294
3PBV 01_24_H_1x1 A 2026_134_D | 1x1 | 10 | Probe 1 | 3PBV 01_24_H_1x1 A 2026_134_D.xls | 233 | 2.334583 | 220.6676
3PBV 01_24_H_1x1 A 2026_134_D | 1x1 | 10 | Probe 1 | 3PBV 01_24_H_1x1 A 2026_134_D.xls | 234 | 2.344687 | 220.4461
3PBV 01_24_H_1x1 A 2026_134_D | 1x1 | 10 | Probe 1 | 3PBV 01_24_H_1x1 A 2026_134_D.xls | 235 | 2.354717 | 220.2145
3PBV 01_24_H_1x1 A 2026_134_D | 1x1 | 10 | Probe 1 | 3PBV 01_24_H_1x1 A 2026_134_D.xls | 236 | 2.364907 | 219.9632
3PBV 01_24_H_1x1 A 2026_134_D | 1x1 | 10 | Probe 1 | 3PBV 01_24_H_1x1 A 2026_134_D.xls | 237 | 2.374957 | 219.5939
3PBV 01_24_H_1x1 A 2026_134_D | 1x1 | 10 | Probe 1 | 3PBV 01_24_H_1x1 A 2026_134_D.xls | 238 | 2.385104 | 219.2125
3PBV 01_24_H_1x1 A 2026_134_D | 1x1 | 10 | Probe 1 | 3PBV 01_24_H_1x1 A 2026_134_D.xls | 239 | 2.395197 | 218.787
3PBV 01_24_H_1x1 A 2026_134_D | 1x1 | 10 | Probe 1 | 3PBV 01_24_H_1x1 A 2026_134_D.xls | 240 | 2.405312 | 218.3104
3PBV 01_24_H_1x1 A 2026_134_D | 1x1 | 10 | Probe 1 | 3PBV 01_24_H_1x1 A 2026_134_D.xls | 241 | 2.415438 | 217.8543
3PBV 01_24_H_1x1 A 2026_134_D | 1x1 | 10 | Probe 1 | 3PBV 01_24_H_1x1 A 2026_134_D.xls | 242 | 2.425606 | 217.4192
3PBV 01_24_H_1x1 A 2026_134_D | 1x1 | 10 | Probe 1 | 3PBV 01_24_H_1x1 A 2026_134_D.xls | 243 | 2.435732 | 216.9763
3PBV 01_24_H_1x1 A 2026_134_D | 1x1 | 10 | Probe 1 | 3PBV 01_24_H_1x1 A 2026_134_D.xls | 244 | 2.445858 | 216.5103
3PBV 01_24_H_1x1 A 2026_134_D | 1x1 | 10 | Probe 1 | 3PBV 01_24_H_1x1 A 2026_134_D.xls | 245 | 2.455876 | 216.1182
3PBV 01_24_H_1x1 A 2026_134_D | 1x1 | 10 | Probe 1 | 3PBV 01_24_H_1x1 A 2026_134_D.xls | 246 | 2.466034 | 215.7718
3PBV 01_24_H_1x1 A 2026_134_D | 1x1 | 10 | Probe 1 | 3PBV 01_24_H_1x1 A 2026_134_D.xls | 247 | 2.476116 | 215.3934
3PBV 01_24_H_1x1 A 2026_134_D | 1x1 | 10 | Probe 1 | 3PBV 01_24_H_1x1 A 2026_134_D.xls | 248 | 2.486177 | 215.0252
3PBV 01_24_H_1x1 A 2026_134_D | 1x1 | 10 | Probe 1 | 3PBV 01_24_H_1x1 A 2026_134_D.xls | 249 | 2.496206 | 214.6237
3PBV 01_24_H_1x1 A 2026_134_D | 1x1 | 10 | Probe 1 | 3PBV 01_24_H_1x1 A 2026_134_D.xls | 250 | 2.506332 | 214.2732
3PBV 01_24_H_1x1 A 2026_134_D | 1x1 | 10 | Probe 1 | 3PBV 01_24_H_1x1 A 2026_134_D.xls | 251 | 2.516351 | 214.0229
3PBV 01_24_H_1x1 A 2026_134_D | 1x1 | 10 | Probe 1 | 3PBV 01_24_H_1x1 A 2026_134_D.xls | 252 | 2.526401 | 213.7985
3PBV 01_24_H_1x1 A 2026_134_D | 1x1 | 10 | Probe 1 | 3PBV 01_24_H_1x1 A 2026_134_D.xls | 253 | 2.536473 | 213.5842
3PBV 01_24_H_1x1 A 2026_134_D | 1x1 | 10 | Probe 1 | 3PBV 01_24_H_1x1 A 2026_134_D.xls | 254 | 2.546587 | 213.3483
3PBV 01_24_H_1x1 A 2026_134_D | 1x1 | 10 | Probe 1 | 3PBV 01_24_H_1x1 A 2026_134_D.xls | 255 | 2.556681 | 213.1958
3PBV 01_24_H_1x1 A 2026_134_D | 1x1 | 10 | Probe 1 | 3PBV 01_24_H_1x1 A 2026_134_D.xls | 256 | 2.566796 | 213.0079
3PBV 01_24_H_1x1 A 2026_134_D | 1x1 | 10 | Probe 1 | 3PBV 01_24_H_1x1 A 2026_134_D.xls | 257 | 2.576965 | 212.9047
3PBV 01_24_H_1x1 A 2026_134_D | 1x1 | 10 | Probe 1 | 3PBV 01_24_H_1x1 A 2026_134_D.xls | 258 | 2.587058 | 212.7749
3PBV 01_24_H_1x1 A 2026_134_D | 1x1 | 10 | Probe 1 | 3PBV 01_24_H_1x1 A 2026_134_D.xls | 259 | 2.597216 | 212.6704
3PBV 01_24_H_1x1 A 2026_134_D | 1x1 | 10 | Probe 1 | 3PBV 01_24_H_1x1 A 2026_134_D.xls | 260 | 2.607363 | 212.5548
3PBV 01_24_H_1x1 A 2026_134_D | 1x1 | 10 | Probe 1 | 3PBV 01_24_H_1x1 A 2026_134_D.xls | 261 | 2.617413 | 212.5294
3PBV 01_24_H_1x1 A 2026_134_D | 1x1 | 10 | Probe 1 | 3PBV 01_24_H_1x1 A 2026_134_D.xls | 262 | 2.62755 | 212.4397
3PBV 01_24_H_1x1 A 2026_134_D | 1x1 | 10 | Probe 1 | 3PBV 01_24_H_1x1 A 2026_134_D.xls | 263 | 2.637633 | 212.4251
3PBV 01_24_H_1x1 A 2026_134_D | 1x1 | 10 | Probe 1 | 3PBV 01_24_H_1x1 A 2026_134_D.xls | 264 | 2.64764 | 212.3748
3PBV 01_24_H_1x1 A 2026_134_D | 1x1 | 10 | Probe 1 | 3PBV 01_24_H_1x1 A 2026_134_D.xls | 265 | 2.657669 | 212.3999
3PBV 01_24_H_1x1 A 2026_134_D | 1x1 | 10 | Probe 1 | 3PBV 01_24_H_1x1 A 2026_134_D.xls | 266 | 2.667773 | 212.37
3PBV 01_24_H_1x1 A 2026_134_D | 1x1 | 10 | Probe 1 | 3PBV 01_24_H_1x1 A 2026_134_D.xls | 267 | 2.677802 | 212.3972
3PBV 01_24_H_1x1 A 2026_134_D | 1x1 | 10 | Probe 1 | 3PBV 01_24_H_1x1 A 2026_134_D.xls | 268 | 2.687842 | 212.4522
3PBV 01_24_H_1x1 A 2026_134_D | 1x1 | 10 | Probe 1 | 3PBV 01_24_H_1x1 A 2026_134_D.xls | 269 | 2.697999 | 212.4802
3PBV 01_24_H_1x1 A 2026_134_D | 1x1 | 10 | Probe 1 | 3PBV 01_24_H_1x1 A 2026_134_D.xls | 270 | 2.708157 | 212.5166
3PBV 01_24_H_1x1 A 2026_134_D | 1x1 | 10 | Probe 1 | 3PBV 01_24_H_1x1 A 2026_134_D.xls | 271 | 2.71824 | 212.5826
3PBV 01_24_H_1x1 A 2026_134_D | 1x1 | 10 | Probe 1 | 3PBV 01_24_H_1x1 A 2026_134_D.xls | 272 | 2.728333 | 212.6308
3PBV 01_24_H_1x1 A 2026_134_D | 1x1 | 10 | Probe 1 | 3PBV 01_24_H_1x1 A 2026_134_D.xls | 273 | 2.738448 | 212.692
3PBV 01_24_H_1x1 A 2026_134_D | 1x1 | 10 | Probe 1 | 3PBV 01_24_H_1x1 A 2026_134_D.xls | 274 | 2.748552 | 212.7824
3PBV 01_24_H_1x1 A 2026_134_D | 1x1 | 10 | Probe 1 | 3PBV 01_24_H_1x1 A 2026_134_D.xls | 275 | 2.758699 | 212.8862
3PBV 01_24_H_1x1 A 2026_134_D | 1x1 | 10 | Probe 1 | 3PBV 01_24_H_1x1 A 2026_134_D.xls | 276 | 2.768803 | 213.0045
3PBV 01_24_H_1x1 A 2026_134_D | 1x1 | 10 | Probe 1 | 3PBV 01_24_H_1x1 A 2026_134_D.xls | 277 | 2.778908 | 213.1
3PBV 01_24_H_1x1 A 2026_134_D | 1x1 | 10 | Probe 1 | 3PBV 01_24_H_1x1 A 2026_134_D.xls | 278 | 2.788915 | 213.2063
3PBV 01_24_H_1x1 A 2026_134_D | 1x1 | 10 | Probe 1 | 3PBV 01_24_H_1x1 A 2026_134_D.xls | 279 | 2.799009 | 213.3159
3PBV 01_24_H_1x1 A 2026_134_D | 1x1 | 10 | Probe 1 | 3PBV 01_24_H_1x1 A 2026_134_D.xls | 280 | 2.809123 | 213.4148
3PBV 01_24_H_1x1 A 2026_134_D | 1x1 | 10 | Probe 1 | 3PBV 01_24_H_1x1 A 2026_134_D.xls | 281 | 2.819142 | 213.4771
3PBV 01_24_H_1x1 A 2026_134_D | 1x1 | 10 | Probe 1 | 3PBV 01_24_H_1x1 A 2026_134_D.xls | 282 | 2.829256 | 213.4758
3PBV 01_24_H_1x1 A 2026_134_D | 1x1 | 10 | Probe 1 | 3PBV 01_24_H_1x1 A 2026_134_D.xls | 283 | 2.839286 | 213.499
3PBV 01_24_H_1x1 A 2026_134_D | 1x1 | 10 | Probe 1 | 3PBV 01_24_H_1x1 A 2026_134_D.xls | 284 | 2.849368 | 213.4758
3PBV 01_24_H_1x1 A 2026_134_D | 1x1 | 10 | Probe 1 | 3PBV 01_24_H_1x1 A 2026_134_D.xls | 285 | 2.859526 | 213.4055
3PBV 01_24_H_1x1 A 2026_134_D | 1x1 | 10 | Probe 1 | 3PBV 01_24_H_1x1 A 2026_134_D.xls | 286 | 2.869695 | 213.1625
3PBV 01_24_H_1x1 A 2026_134_D | 1x1 | 10 | Probe 1 | 3PBV 01_24_H_1x1 A 2026_134_D.xls | 287 | 2.879778 | 212.957
3PBV 01_24_H_1x1 A 2026_134_D | 1x1 | 10 | Probe 1 | 3PBV 01_24_H_1x1 A 2026_134_D.xls | 288 | 2.889882 | 212.7991
3PBV 01_24_H_1x1 A 2026_134_D | 1x1 | 10 | Probe 1 | 3PBV 01_24_H_1x1 A 2026_134_D.xls | 289 | 2.899964 | 212.6987
3PBV 01_24_H_1x1 A 2026_134_D | 1x1 | 10 | Probe 1 | 3PBV 01_24_H_1x1 A 2026_134_D.xls | 290 | 2.910036 | 212.6068
3PBV 01_24_H_1x1 A 2026_134_D | 1x1 | 10 | Probe 1 | 3PBV 01_24_H_1x1 A 2026_134_D.xls | 291 | 2.920162 | 212.5538
3PBV 01_24_H_1x1 A 2026_134_D | 1x1 | 10 | Probe 1 | 3PBV 01_24_H_1x1 A 2026_134_D.xls | 292 | 2.930277 | 212.4795
3PBV 01_24_H_1x1 A 2026_134_D | 1x1 | 10 | Probe 1 | 3PBV 01_24_H_1x1 A 2026_134_D.xls | 293 | 2.940317 | 212.4263
3PBV 01_24_H_1x1 A 2026_134_D | 1x1 | 10 | Probe 1 | 3PBV 01_24_H_1x1 A 2026_134_D.xls | 294 | 2.950389 | 212.3338
3PBV 01_24_H_1x1 A 2026_134_D | 1x1 | 10 | Probe 1 | 3PBV 01_24_H_1x1 A 2026_134_D.xls | 295 | 2.960482 | 212.082
3PBV 01_24_H_1x1 A 2026_134_D | 1x1 | 10 | Probe 1 | 3PBV 01_24_H_1x1 A 2026_134_D.xls | 296 | 2.970511 | 211.5605
3PBV 01_24_H_1x1 A 2026_134_D | 1x1 | 10 | Probe 1 | 3PBV 01_24_H_1x1 A 2026_134_D.xls | 297 | 2.980529 | 210.6755
3PBV 01_24_H_1x1 A 2026_134_D | 1x1 | 10 | Probe 1 | 3PBV 01_24_H_1x1 A 2026_134_D.xls | 298 | 2.990633 | 209.4615
3PBV 01_24_H_1x1 A 2026_134_D | 1x1 | 10 | Probe 1 | 3PBV 01_24_H_1x1 A 2026_134_D.xls | 299 | 2.99801 | 208.4519
3PBV 01_24_H_1x1 A 2026_134_D | 1x1 | 11 | Probe 2 | 3PBV 01_24_H_1x1 A 2026_134_D.xls | 1 | 0 | 11.91362
3PBV 01_24_H_1x1 A 2026_134_D | 1x1 | 11 | Probe 2 | 3PBV 01_24_H_1x1 A 2026_134_D.xls | 2 | 0.01007104 | 13.26549
3PBV 01_24_H_1x1 A 2026_134_D | 1x1 | 11 | Probe 2 | 3PBV 01_24_H_1x1 A 2026_134_D.xls | 3 | 0.02015424 | 15.07638
3PBV 01_24_H_1x1 A 2026_134_D | 1x1 | 11 | Probe 2 | 3PBV 01_24_H_1x1 A 2026_134_D.xls | 4 | 0.03026891 | 16.66638
3PBV 01_24_H_1x1 A 2026_134_D | 1x1 | 11 | Probe 2 | 3PBV 01_24_H_1x1 A 2026_134_D.xls | 5 | 0.04039429 | 18.37518
3PBV 01_24_H_1x1 A 2026_134_D | 1x1 | 11 | Probe 2 | 3PBV 01_24_H_1x1 A 2026_134_D.xls | 6 | 0.05040215 | 20.066
3PBV 01_24_H_1x1 A 2026_134_D | 1x1 | 11 | Probe 2 | 3PBV 01_24_H_1x1 A 2026_134_D.xls | 7 | 0.06054924 | 21.69643
3PBV 01_24_H_1x1 A 2026_134_D | 1x1 | 11 | Probe 2 | 3PBV 01_24_H_1x1 A 2026_134_D.xls | 8 | 0.070621 | 23.49657
3PBV 01_24_H_1x1 A 2026_134_D | 1x1 | 11 | Probe 2 | 3PBV 01_24_H_1x1 A 2026_134_D.xls | 9 | 0.08063935 | 25.15882
3PBV 01_24_H_1x1 A 2026_134_D | 1x1 | 11 | Probe 2 | 3PBV 01_24_H_1x1 A 2026_134_D.xls | 10 | 0.09074353 | 26.97335
3PBV 01_24_H_1x1 A 2026_134_D | 1x1 | 11 | Probe 2 | 3PBV 01_24_H_1x1 A 2026_134_D.xls | 11 | 0.1008477 | 28.78291
3PBV 01_24_H_1x1 A 2026_134_D | 1x1 | 11 | Probe 2 | 3PBV 01_24_H_1x1 A 2026_134_D.xls | 12 | 0.1108765 | 30.48229
3PBV 01_24_H_1x1 A 2026_134_D | 1x1 | 11 | Probe 2 | 3PBV 01_24_H_1x1 A 2026_134_D.xls | 13 | 0.1209919 | 32.23263
3PBV 01_24_H_1x1 A 2026_134_D | 1x1 | 11 | Probe 2 | 3PBV 01_24_H_1x1 A 2026_134_D.xls | 14 | 0.13116 | 34.06925
3PBV 01_24_H_1x1 A 2026_134_D | 1x1 | 11 | Probe 2 | 3PBV 01_24_H_1x1 A 2026_134_D.xls | 15 | 0.1412432 | 35.81103
3PBV 01_24_H_1x1 A 2026_134_D | 1x1 | 11 | Probe 2 | 3PBV 01_24_H_1x1 A 2026_134_D.xls | 16 | 0.1513683 | 37.6913
3PBV 01_24_H_1x1 A 2026_134_D | 1x1 | 11 | Probe 2 | 3PBV 01_24_H_1x1 A 2026_134_D.xls | 17 | 0.1615154 | 39.39145
3PBV 01_24_H_1x1 A 2026_134_D | 1x1 | 11 | Probe 2 | 3PBV 01_24_H_1x1 A 2026_134_D.xls | 18 | 0.1716091 | 41.1532
3PBV 01_24_H_1x1 A 2026_134_D | 1x1 | 11 | Probe 2 | 3PBV 01_24_H_1x1 A 2026_134_D.xls | 19 | 0.1817457 | 42.98733
3PBV 01_24_H_1x1 A 2026_134_D | 1x1 | 11 | Probe 2 | 3PBV 01_24_H_1x1 A 2026_134_D.xls | 20 | 0.191806 | 44.80613
3PBV 01_24_H_1x1 A 2026_134_D | 1x1 | 11 | Probe 2 | 3PBV 01_24_H_1x1 A 2026_134_D.xls | 21 | 0.2018892 | 46.67177
3PBV 01_24_H_1x1 A 2026_134_D | 1x1 | 11 | Probe 2 | 3PBV 01_24_H_1x1 A 2026_134_D.xls | 22 | 0.2120359 | 48.40606
3PBV 01_24_H_1x1 A 2026_134_D | 1x1 | 11 | Probe 2 | 3PBV 01_24_H_1x1 A 2026_134_D.xls | 23 | 0.2221725 | 50.1913
3PBV 01_24_H_1x1 A 2026_134_D | 1x1 | 11 | Probe 2 | 3PBV 01_24_H_1x1 A 2026_134_D.xls | 24 | 0.2322128 | 52.03754
3PBV 01_24_H_1x1 A 2026_134_D | 1x1 | 11 | Probe 2 | 3PBV 01_24_H_1x1 A 2026_134_D.xls | 25 | 0.2422845 | 53.88659
3PBV 01_24_H_1x1 A 2026_134_D | 1x1 | 11 | Probe 2 | 3PBV 01_24_H_1x1 A 2026_134_D.xls | 26 | 0.2524202 | 55.73682
3PBV 01_24_H_1x1 A 2026_134_D | 1x1 | 11 | Probe 2 | 3PBV 01_24_H_1x1 A 2026_134_D.xls | 27 | 0.2625568 | 57.53651
3PBV 01_24_H_1x1 A 2026_134_D | 1x1 | 11 | Probe 2 | 3PBV 01_24_H_1x1 A 2026_134_D.xls | 28 | 0.2725646 | 59.31975
3PBV 01_24_H_1x1 A 2026_134_D | 1x1 | 11 | Probe 2 | 3PBV 01_24_H_1x1 A 2026_134_D.xls | 29 | 0.2826583 | 61.17321
3PBV 01_24_H_1x1 A 2026_134_D | 1x1 | 11 | Probe 2 | 3PBV 01_24_H_1x1 A 2026_134_D.xls | 30 | 0.2928155 | 63.00242
3PBV 01_24_H_1x1 A 2026_134_D | 1x1 | 11 | Probe 2 | 3PBV 01_24_H_1x1 A 2026_134_D.xls | 31 | 0.3028443 | 64.97033
3PBV 01_24_H_1x1 A 2026_134_D | 1x1 | 11 | Probe 2 | 3PBV 01_24_H_1x1 A 2026_134_D.xls | 32 | 0.3128627 | 66.76624
3PBV 01_24_H_1x1 A 2026_134_D | 1x1 | 11 | Probe 2 | 3PBV 01_24_H_1x1 A 2026_134_D.xls | 33 | 0.3229993 | 68.56488
3PBV 01_24_H_1x1 A 2026_134_D | 1x1 | 11 | Probe 2 | 3PBV 01_24_H_1x1 A 2026_134_D.xls | 34 | 0.3331359 | 70.41004
3PBV 01_24_H_1x1 A 2026_134_D | 1x1 | 11 | Probe 2 | 3PBV 01_24_H_1x1 A 2026_134_D.xls | 35 | 0.3432725 | 72.23221
3PBV 01_24_H_1x1 A 2026_134_D | 1x1 | 11 | Probe 2 | 3PBV 01_24_H_1x1 A 2026_134_D.xls | 36 | 0.3439486 | 72.34085
3PBV 01_24_H_1x1 A 2026_134_D | 1x1 | 11 | Probe 2 | 3PBV 01_24_H_1x1 A 2026_134_D.xls | 37 | 0.3540633 | 74.20155
3PBV 01_24_H_1x1 A 2026_134_D | 1x1 | 11 | Probe 2 | 3PBV 01_24_H_1x1 A 2026_134_D.xls | 38 | 0.3640712 | 76.0669
3PBV 01_24_H_1x1 A 2026_134_D | 1x1 | 11 | Probe 2 | 3PBV 01_24_H_1x1 A 2026_134_D.xls | 39 | 0.3742287 | 77.91306
3PBV 01_24_H_1x1 A 2026_134_D | 1x1 | 11 | Probe 2 | 3PBV 01_24_H_1x1 A 2026_134_D.xls | 40 | 0.384311 | 79.75356
3PBV 01_24_H_1x1 A 2026_134_D | 1x1 | 11 | Probe 2 | 3PBV 01_24_H_1x1 A 2026_134_D.xls | 41 | 0.3943408 | 81.59239
3PBV 01_24_H_1x1 A 2026_134_D | 1x1 | 11 | Probe 2 | 3PBV 01_24_H_1x1 A 2026_134_D.xls | 42 | 0.4044125 | 83.46345
3PBV 01_24_H_1x1 A 2026_134_D | 1x1 | 11 | Probe 2 | 3PBV 01_24_H_1x1 A 2026_134_D.xls | 43 | 0.4145377 | 85.32908
3PBV 01_24_H_1x1 A 2026_134_D | 1x1 | 11 | Probe 2 | 3PBV 01_24_H_1x1 A 2026_134_D.xls | 44 | 0.4247067 | 87.08966
3PBV 01_24_H_1x1 A 2026_134_D | 1x1 | 11 | Probe 2 | 3PBV 01_24_H_1x1 A 2026_134_D.xls | 45 | 0.4347785 | 88.95669
3PBV 01_24_H_1x1 A 2026_134_D | 1x1 | 11 | Probe 2 | 3PBV 01_24_H_1x1 A 2026_134_D.xls | 46 | 0.4448607 | 90.78012
3PBV 01_24_H_1x1 A 2026_134_D | 1x1 | 11 | Probe 2 | 3PBV 01_24_H_1x1 A 2026_134_D.xls | 47 | 0.4549544 | 92.64469
3PBV 01_24_H_1x1 A 2026_134_D | 1x1 | 11 | Probe 2 | 3PBV 01_24_H_1x1 A 2026_134_D.xls | 48 | 0.4650376 | 94.44832
3PBV 01_24_H_1x1 A 2026_134_D | 1x1 | 11 | Probe 2 | 3PBV 01_24_H_1x1 A 2026_134_D.xls | 49 | 0.4750445 | 96.21259
3PBV 01_24_H_1x1 A 2026_134_D | 1x1 | 11 | Probe 2 | 3PBV 01_24_H_1x1 A 2026_134_D.xls | 50 | 0.4851811 | 98.1567
3PBV 01_24_H_1x1 A 2026_134_D | 1x1 | 11 | Probe 2 | 3PBV 01_24_H_1x1 A 2026_134_D.xls | 51 | 0.4952528 | 99.97081
3PBV 01_24_H_1x1 A 2026_134_D | 1x1 | 11 | Probe 2 | 3PBV 01_24_H_1x1 A 2026_134_D.xls | 52 | 0.5054104 | 101.9026
3PBV 01_24_H_1x1 A 2026_134_D | 1x1 | 11 | Probe 2 | 3PBV 01_24_H_1x1 A 2026_134_D.xls | 53 | 0.515569 | 103.6848
3PBV 01_24_H_1x1 A 2026_134_D | 1x1 | 11 | Probe 2 | 3PBV 01_24_H_1x1 A 2026_134_D.xls | 54 | 0.5256083 | 105.4371
3PBV 01_24_H_1x1 A 2026_134_D | 1x1 | 11 | Probe 2 | 3PBV 01_24_H_1x1 A 2026_134_D.xls | 55 | 0.5357344 | 107.3006
3PBV 01_24_H_1x1 A 2026_134_D | 1x1 | 11 | Probe 2 | 3PBV 01_24_H_1x1 A 2026_134_D.xls | 56 | 0.545827 | 109.1446
3PBV 01_24_H_1x1 A 2026_134_D | 1x1 | 11 | Probe 2 | 3PBV 01_24_H_1x1 A 2026_134_D.xls | 57 | 0.5559855 | 111.012
3PBV 01_24_H_1x1 A 2026_134_D | 1x1 | 11 | Probe 2 | 3PBV 01_24_H_1x1 A 2026_134_D.xls | 58 | 0.5660573 | 112.8051
3PBV 01_24_H_1x1 A 2026_134_D | 1x1 | 11 | Probe 2 | 3PBV 01_24_H_1x1 A 2026_134_D.xls | 59 | 0.5761505 | 114.6029
3PBV 01_24_H_1x1 A 2026_134_D | 1x1 | 11 | Probe 2 | 3PBV 01_24_H_1x1 A 2026_134_D.xls | 60 | 0.5863081 | 116.4802
3PBV 01_24_H_1x1 A 2026_134_D | 1x1 | 11 | Probe 2 | 3PBV 01_24_H_1x1 A 2026_134_D.xls | 61 | 0.5964771 | 118.3439
3PBV 01_24_H_1x1 A 2026_134_D | 1x1 | 11 | Probe 2 | 3PBV 01_24_H_1x1 A 2026_134_D.xls | 62 | 0.6065813 | 120.213
3PBV 01_24_H_1x1 A 2026_134_D | 1x1 | 11 | Probe 2 | 3PBV 01_24_H_1x1 A 2026_134_D.xls | 63 | 0.6166959 | 122.0271
3PBV 01_24_H_1x1 A 2026_134_D | 1x1 | 11 | Probe 2 | 3PBV 01_24_H_1x1 A 2026_134_D.xls | 64 | 0.6267575 | 123.8841
3PBV 01_24_H_1x1 A 2026_134_D | 1x1 | 11 | Probe 2 | 3PBV 01_24_H_1x1 A 2026_134_D.xls | 65 | 0.6368827 | 125.7284
3PBV 01_24_H_1x1 A 2026_134_D | 1x1 | 11 | Probe 2 | 3PBV 01_24_H_1x1 A 2026_134_D.xls | 66 | 0.6470088 | 127.5202
3PBV 01_24_H_1x1 A 2026_134_D | 1x1 | 11 | Probe 2 | 3PBV 01_24_H_1x1 A 2026_134_D.xls | 67 | 0.6570586 | 129.3993
3PBV 01_24_H_1x1 A 2026_134_D | 1x1 | 11 | Probe 2 | 3PBV 01_24_H_1x1 A 2026_134_D.xls | 68 | 0.6672601 | 131.3482
3PBV 01_24_H_1x1 A 2026_134_D | 1x1 | 11 | Probe 2 | 3PBV 01_24_H_1x1 A 2026_134_D.xls | 69 | 0.6773528 | 133.1021
3PBV 01_24_H_1x1 A 2026_134_D | 1x1 | 11 | Probe 2 | 3PBV 01_24_H_1x1 A 2026_134_D.xls | 70 | 0.6874036 | 135.0108
3PBV 01_24_H_1x1 A 2026_134_D | 1x1 | 11 | Probe 2 | 3PBV 01_24_H_1x1 A 2026_134_D.xls | 71 | 0.6974429 | 136.8746
3PBV 01_24_H_1x1 A 2026_134_D | 1x1 | 11 | Probe 2 | 3PBV 01_24_H_1x1 A 2026_134_D.xls | 72 | 0.7075472 | 138.7996
3PBV 01_24_H_1x1 A 2026_134_D | 1x1 | 11 | Probe 2 | 3PBV 01_24_H_1x1 A 2026_134_D.xls | 73 | 0.717619 | 140.6245
3PBV 01_24_H_1x1 A 2026_134_D | 1x1 | 11 | Probe 2 | 3PBV 01_24_H_1x1 A 2026_134_D.xls | 74 | 0.7276917 | 142.4038
3PBV 01_24_H_1x1 A 2026_134_D | 1x1 | 11 | Probe 2 | 3PBV 01_24_H_1x1 A 2026_134_D.xls | 75 | 0.7378169 | 144.2967
3PBV 01_24_H_1x1 A 2026_134_D | 1x1 | 11 | Probe 2 | 3PBV 01_24_H_1x1 A 2026_134_D.xls | 76 | 0.7479859 | 146.1096
3PBV 01_24_H_1x1 A 2026_134_D | 1x1 | 11 | Probe 2 | 3PBV 01_24_H_1x1 A 2026_134_D.xls | 77 | 0.7580786 | 147.9918
3PBV 01_24_H_1x1 A 2026_134_D | 1x1 | 11 | Probe 2 | 3PBV 01_24_H_1x1 A 2026_134_D.xls | 78 | 0.7682582 | 149.9125
3PBV 01_24_H_1x1 A 2026_134_D | 1x1 | 11 | Probe 2 | 3PBV 01_24_H_1x1 A 2026_134_D.xls | 79 | 0.7784052 | 151.7192
3PBV 01_24_H_1x1 A 2026_134_D | 1x1 | 11 | Probe 2 | 3PBV 01_24_H_1x1 A 2026_134_D.xls | 80 | 0.788456 | 153.5506
3PBV 01_24_H_1x1 A 2026_134_D | 1x1 | 11 | Probe 2 | 3PBV 01_24_H_1x1 A 2026_134_D.xls | 81 | 0.7985815 | 155.441
3PBV 01_24_H_1x1 A 2026_134_D | 1x1 | 11 | Probe 2 | 3PBV 01_24_H_1x1 A 2026_134_D.xls | 82 | 0.8086752 | 157.3945
3PBV 01_24_H_1x1 A 2026_134_D | 1x1 | 11 | Probe 2 | 3PBV 01_24_H_1x1 A 2026_134_D.xls | 83 | 0.8187041 | 159.2266
3PBV 01_24_H_1x1 A 2026_134_D | 1x1 | 11 | Probe 2 | 3PBV 01_24_H_1x1 A 2026_134_D.xls | 84 | 0.8288721 | 161.0484
3PBV 01_24_H_1x1 A 2026_134_D | 1x1 | 11 | Probe 2 | 3PBV 01_24_H_1x1 A 2026_134_D.xls | 85 | 0.8390087 | 162.9791
3PBV 01_24_H_1x1 A 2026_134_D | 1x1 | 11 | Probe 2 | 3PBV 01_24_H_1x1 A 2026_134_D.xls | 86 | 0.8491339 | 164.8248
3PBV 01_24_H_1x1 A 2026_134_D | 1x1 | 11 | Probe 2 | 3PBV 01_24_H_1x1 A 2026_134_D.xls | 87 | 0.8592495 | 166.6767
3PBV 01_24_H_1x1 A 2026_134_D | 1x1 | 11 | Probe 2 | 3PBV 01_24_H_1x1 A 2026_134_D.xls | 88 | 0.8693747 | 168.4656
3PBV 01_24_H_1x1 A 2026_134_D | 1x1 | 11 | Probe 2 | 3PBV 01_24_H_1x1 A 2026_134_D.xls | 89 | 0.879393 | 170.3359
3PBV 01_24_H_1x1 A 2026_134_D | 1x1 | 11 | Probe 2 | 3PBV 01_24_H_1x1 A 2026_134_D.xls | 90 | 0.8894438 | 172.2284
3PBV 01_24_H_1x1 A 2026_134_D | 1x1 | 11 | Probe 2 | 3PBV 01_24_H_1x1 A 2026_134_D.xls | 91 | 0.8995366 | 174.0474
3PBV 01_24_H_1x1 A 2026_134_D | 1x1 | 11 | Probe 2 | 3PBV 01_24_H_1x1 A 2026_134_D.xls | 92 | 0.9096522 | 176.0008
3PBV 01_24_H_1x1 A 2026_134_D | 1x1 | 11 | Probe 2 | 3PBV 01_24_H_1x1 A 2026_134_D.xls | 93 | 0.9197564 | 177.9168
3PBV 01_24_H_1x1 A 2026_134_D | 1x1 | 11 | Probe 2 | 3PBV 01_24_H_1x1 A 2026_134_D.xls | 94 | 0.9299244 | 179.7587
3PBV 01_24_H_1x1 A 2026_134_D | 1x1 | 11 | Probe 2 | 3PBV 01_24_H_1x1 A 2026_134_D.xls | 95 | 0.9400181 | 181.6703
3PBV 01_24_H_1x1 A 2026_134_D | 1x1 | 11 | Probe 2 | 3PBV 01_24_H_1x1 A 2026_134_D.xls | 96 | 0.9500899 | 183.5162
3PBV 01_24_H_1x1 A 2026_134_D | 1x1 | 11 | Probe 2 | 3PBV 01_24_H_1x1 A 2026_134_D.xls | 97 | 0.9601082 | 185.3381
3PBV 01_24_H_1x1 A 2026_134_D | 1x1 | 11 | Probe 2 | 3PBV 01_24_H_1x1 A 2026_134_D.xls | 98 | 0.9702018 | 187.162
3PBV 01_24_H_1x1 A 2026_134_D | 1x1 | 11 | Probe 2 | 3PBV 01_24_H_1x1 A 2026_134_D.xls | 99 | 0.9803489 | 189.0445
3PBV 01_24_H_1x1 A 2026_134_D | 1x1 | 11 | Probe 2 | 3PBV 01_24_H_1x1 A 2026_134_D.xls | 100 | 0.9905065 | 190.9081
3PBV 01_24_H_1x1 A 2026_134_D | 1x1 | 11 | Probe 2 | 3PBV 01_24_H_1x1 A 2026_134_D.xls | 101 | 1.000621 | 192.7783
3PBV 01_24_H_1x1 A 2026_134_D | 1x1 | 11 | Probe 2 | 3PBV 01_24_H_1x1 A 2026_134_D.xls | 102 | 1.01065 | 194.6395
3PBV 01_24_H_1x1 A 2026_134_D | 1x1 | 11 | Probe 2 | 3PBV 01_24_H_1x1 A 2026_134_D.xls | 103 | 1.020744 | 196.4809
3PBV 01_24_H_1x1 A 2026_134_D | 1x1 | 11 | Probe 2 | 3PBV 01_24_H_1x1 A 2026_134_D.xls | 104 | 1.030752 | 198.2421
3PBV 01_24_H_1x1 A 2026_134_D | 1x1 | 11 | Probe 2 | 3PBV 01_24_H_1x1 A 2026_134_D.xls | 105 | 1.040898 | 200.1731
3PBV 01_24_H_1x1 A 2026_134_D | 1x1 | 11 | Probe 2 | 3PBV 01_24_H_1x1 A 2026_134_D.xls | 106 | 1.050981 | 202.0368
3PBV 01_24_H_1x1 A 2026_134_D | 1x1 | 11 | Probe 2 | 3PBV 01_24_H_1x1 A 2026_134_D.xls | 107 | 1.061074 | 203.88
3PBV 01_24_H_1x1 A 2026_134_D | 1x1 | 11 | Probe 2 | 3PBV 01_24_H_1x1 A 2026_134_D.xls | 108 | 1.071168 | 205.6926
3PBV 01_24_H_1x1 A 2026_134_D | 1x1 | 11 | Probe 2 | 3PBV 01_24_H_1x1 A 2026_134_D.xls | 109 | 1.081218 | 207.5622
3PBV 01_24_H_1x1 A 2026_134_D | 1x1 | 11 | Probe 2 | 3PBV 01_24_H_1x1 A 2026_134_D.xls | 110 | 1.091365 | 209.4478
3PBV 01_24_H_1x1 A 2026_134_D | 1x1 | 11 | Probe 2 | 3PBV 01_24_H_1x1 A 2026_134_D.xls | 111 | 1.101491 | 211.2468
3PBV 01_24_H_1x1 A 2026_134_D | 1x1 | 11 | Probe 2 | 3PBV 01_24_H_1x1 A 2026_134_D.xls | 112 | 1.11153 | 213.2324
3PBV 01_24_H_1x1 A 2026_134_D | 1x1 | 11 | Probe 2 | 3PBV 01_24_H_1x1 A 2026_134_D.xls | 113 | 1.121581 | 215.0727
3PBV 01_24_H_1x1 A 2026_134_D | 1x1 | 11 | Probe 2 | 3PBV 01_24_H_1x1 A 2026_134_D.xls | 114 | 1.131707 | 216.7953
3PBV 01_24_H_1x1 A 2026_134_D | 1x1 | 11 | Probe 2 | 3PBV 01_24_H_1x1 A 2026_134_D.xls | 115 | 1.141714 | 218.7265
3PBV 01_24_H_1x1 A 2026_134_D | 1x1 | 11 | Probe 2 | 3PBV 01_24_H_1x1 A 2026_134_D.xls | 116 | 1.151721 | 220.5405
3PBV 01_24_H_1x1 A 2026_134_D | 1x1 | 11 | Probe 2 | 3PBV 01_24_H_1x1 A 2026_134_D.xls | 117 | 1.161837 | 222.4806
3PBV 01_24_H_1x1 A 2026_134_D | 1x1 | 11 | Probe 2 | 3PBV 01_24_H_1x1 A 2026_134_D.xls | 118 | 1.171984 | 224.3572
3PBV 01_24_H_1x1 A 2026_134_D | 1x1 | 11 | Probe 2 | 3PBV 01_24_H_1x1 A 2026_134_D.xls | 119 | 1.182088 | 226.0631
3PBV 01_24_H_1x1 A 2026_134_D | 1x1 | 11 | Probe 2 | 3PBV 01_24_H_1x1 A 2026_134_D.xls | 120 | 1.192181 | 228.0048
3PBV 01_24_H_1x1 A 2026_134_D | 1x1 | 11 | Probe 2 | 3PBV 01_24_H_1x1 A 2026_134_D.xls | 121 | 1.20235 | 229.8137
3PBV 01_24_H_1x1 A 2026_134_D | 1x1 | 11 | Probe 2 | 3PBV 01_24_H_1x1 A 2026_134_D.xls | 122 | 1.212497 | 231.7177
3PBV 01_24_H_1x1 A 2026_134_D | 1x1 | 11 | Probe 2 | 3PBV 01_24_H_1x1 A 2026_134_D.xls | 123 | 1.222601 | 233.5718
3PBV 01_24_H_1x1 A 2026_134_D | 1x1 | 11 | Probe 2 | 3PBV 01_24_H_1x1 A 2026_134_D.xls | 124 | 1.232738 | 235.3558
3PBV 01_24_H_1x1 A 2026_134_D | 1x1 | 11 | Probe 2 | 3PBV 01_24_H_1x1 A 2026_134_D.xls | 125 | 1.242906 | 237.2765
3PBV 01_24_H_1x1 A 2026_134_D | 1x1 | 11 | Probe 2 | 3PBV 01_24_H_1x1 A 2026_134_D.xls | 126 | 1.253032 | 239.0968
3PBV 01_24_H_1x1 A 2026_134_D | 1x1 | 11 | Probe 2 | 3PBV 01_24_H_1x1 A 2026_134_D.xls | 127 | 1.263147 | 240.9348
3PBV 01_24_H_1x1 A 2026_134_D | 1x1 | 11 | Probe 2 | 3PBV 01_24_H_1x1 A 2026_134_D.xls | 128 | 1.273165 | 242.8842
3PBV 01_24_H_1x1 A 2026_134_D | 1x1 | 11 | Probe 2 | 3PBV 01_24_H_1x1 A 2026_134_D.xls | 129 | 1.283194 | 244.6268
3PBV 01_24_H_1x1 A 2026_134_D | 1x1 | 11 | Probe 2 | 3PBV 01_24_H_1x1 A 2026_134_D.xls | 130 | 1.293352 | 246.56
3PBV 01_24_H_1x1 A 2026_134_D | 1x1 | 11 | Probe 2 | 3PBV 01_24_H_1x1 A 2026_134_D.xls | 131 | 1.303402 | 248.3744
3PBV 01_24_H_1x1 A 2026_134_D | 1x1 | 11 | Probe 2 | 3PBV 01_24_H_1x1 A 2026_134_D.xls | 132 | 1.313464 | 250.2642
3PBV 01_24_H_1x1 A 2026_134_D | 1x1 | 11 | Probe 2 | 3PBV 01_24_H_1x1 A 2026_134_D.xls | 133 | 1.323556 | 252.1229
3PBV 01_24_H_1x1 A 2026_134_D | 1x1 | 11 | Probe 2 | 3PBV 01_24_H_1x1 A 2026_134_D.xls | 134 | 1.333682 | 253.8341
3PBV 01_24_H_1x1 A 2026_134_D | 1x1 | 11 | Probe 2 | 3PBV 01_24_H_1x1 A 2026_134_D.xls | 135 | 1.343744 | 255.7803
3PBV 01_24_H_1x1 A 2026_134_D | 1x1 | 11 | Probe 2 | 3PBV 01_24_H_1x1 A 2026_134_D.xls | 136 | 1.353848 | 257.534
3PBV 01_24_H_1x1 A 2026_134_D | 1x1 | 11 | Probe 2 | 3PBV 01_24_H_1x1 A 2026_134_D.xls | 137 | 1.363855 | 259.3813
3PBV 01_24_H_1x1 A 2026_134_D | 1x1 | 11 | Probe 2 | 3PBV 01_24_H_1x1 A 2026_134_D.xls | 138 | 1.373938 | 261.3206
3PBV 01_24_H_1x1 A 2026_134_D | 1x1 | 11 | Probe 2 | 3PBV 01_24_H_1x1 A 2026_134_D.xls | 139 | 1.384074 | 263.0629
3PBV 01_24_H_1x1 A 2026_134_D | 1x1 | 11 | Probe 2 | 3PBV 01_24_H_1x1 A 2026_134_D.xls | 140 | 1.3942 | 264.9566
3PBV 01_24_H_1x1 A 2026_134_D | 1x1 | 11 | Probe 2 | 3PBV 01_24_H_1x1 A 2026_134_D.xls | 141 | 1.404251 | 266.8234
3PBV 01_24_H_1x1 A 2026_134_D | 1x1 | 11 | Probe 2 | 3PBV 01_24_H_1x1 A 2026_134_D.xls | 142 | 1.414398 | 268.744
3PBV 01_24_H_1x1 A 2026_134_D | 1x1 | 11 | Probe 2 | 3PBV 01_24_H_1x1 A 2026_134_D.xls | 143 | 1.424469 | 270.5667
3PBV 01_24_H_1x1 A 2026_134_D | 1x1 | 11 | Probe 2 | 3PBV 01_24_H_1x1 A 2026_134_D.xls | 144 | 1.434509 | 272.2695
3PBV 01_24_H_1x1 A 2026_134_D | 1x1 | 11 | Probe 2 | 3PBV 01_24_H_1x1 A 2026_134_D.xls | 145 | 1.444527 | 274.143
3PBV 01_24_H_1x1 A 2026_134_D | 1x1 | 11 | Probe 2 | 3PBV 01_24_H_1x1 A 2026_134_D.xls | 146 | 1.454664 | 276.0013
3PBV 01_24_H_1x1 A 2026_134_D | 1x1 | 11 | Probe 2 | 3PBV 01_24_H_1x1 A 2026_134_D.xls | 147 | 1.464671 | 277.7799
3PBV 01_24_H_1x1 A 2026_134_D | 1x1 | 11 | Probe 2 | 3PBV 01_24_H_1x1 A 2026_134_D.xls | 148 | 1.474775 | 279.6362
3PBV 01_24_H_1x1 A 2026_134_D | 1x1 | 11 | Probe 2 | 3PBV 01_24_H_1x1 A 2026_134_D.xls | 149 | 1.484912 | 281.3472
3PBV 01_24_H_1x1 A 2026_134_D | 1x1 | 11 | Probe 2 | 3PBV 01_24_H_1x1 A 2026_134_D.xls | 150 | 1.495091 | 283.2857
3PBV 01_24_H_1x1 A 2026_134_D | 1x1 | 11 | Probe 2 | 3PBV 01_24_H_1x1 A 2026_134_D.xls | 151 | 1.50512 | 285.0775
3PBV 01_24_H_1x1 A 2026_134_D | 1x1 | 11 | Probe 2 | 3PBV 01_24_H_1x1 A 2026_134_D.xls | 152 | 1.515214 | 286.9731
3PBV 01_24_H_1x1 A 2026_134_D | 1x1 | 11 | Probe 2 | 3PBV 01_24_H_1x1 A 2026_134_D.xls | 153 | 1.525318 | 288.8772
3PBV 01_24_H_1x1 A 2026_134_D | 1x1 | 11 | Probe 2 | 3PBV 01_24_H_1x1 A 2026_134_D.xls | 154 | 1.5354 | 290.591
3PBV 01_24_H_1x1 A 2026_134_D | 1x1 | 11 | Probe 2 | 3PBV 01_24_H_1x1 A 2026_134_D.xls | 155 | 1.545569 | 292.5034
3PBV 01_24_H_1x1 A 2026_134_D | 1x1 | 11 | Probe 2 | 3PBV 01_24_H_1x1 A 2026_134_D.xls | 156 | 1.555662 | 294.2724
3PBV 01_24_H_1x1 A 2026_134_D | 1x1 | 11 | Probe 2 | 3PBV 01_24_H_1x1 A 2026_134_D.xls | 157 | 1.565745 | 296.0535
3PBV 01_24_H_1x1 A 2026_134_D | 1x1 | 11 | Probe 2 | 3PBV 01_24_H_1x1 A 2026_134_D.xls | 158 | 1.575752 | 295.4155
3PBV 01_24_H_1x1 A 2026_134_D | 1x1 | 11 | Probe 2 | 3PBV 01_24_H_1x1 A 2026_134_D.xls | 159 | 1.585889 | 296.9068
3PBV 01_24_H_1x1 A 2026_134_D | 1x1 | 11 | Probe 2 | 3PBV 01_24_H_1x1 A 2026_134_D.xls | 160 | 1.596036 | 297.2639
3PBV 01_24_H_1x1 A 2026_134_D | 1x1 | 11 | Probe 2 | 3PBV 01_24_H_1x1 A 2026_134_D.xls | 161 | 1.606194 | 281.0116
3PBV 01_24_H_1x1 A 2026_134_D | 1x1 | 11 | Probe 2 | 3PBV 01_24_H_1x1 A 2026_134_D.xls | 162 | 1.616319 | 279.1185
3PBV 01_24_H_1x1 A 2026_134_D | 1x1 | 11 | Probe 2 | 3PBV 01_24_H_1x1 A 2026_134_D.xls | 163 | 1.626348 | 279.7383
3PBV 01_24_H_1x1 A 2026_134_D | 1x1 | 11 | Probe 2 | 3PBV 01_24_H_1x1 A 2026_134_D.xls | 164 | 1.636431 | 280.7546
3PBV 01_24_H_1x1 A 2026_134_D | 1x1 | 11 | Probe 2 | 3PBV 01_24_H_1x1 A 2026_134_D.xls | 165 | 1.6466 | 281.8437
3PBV 01_24_H_1x1 A 2026_134_D | 1x1 | 11 | Probe 2 | 3PBV 01_24_H_1x1 A 2026_134_D.xls | 166 | 1.656735 | 283.0801
3PBV 01_24_H_1x1 A 2026_134_D | 1x1 | 11 | Probe 2 | 3PBV 01_24_H_1x1 A 2026_134_D.xls | 167 | 1.666808 | 284.2712
3PBV 01_24_H_1x1 A 2026_134_D | 1x1 | 11 | Probe 2 | 3PBV 01_24_H_1x1 A 2026_134_D.xls | 168 | 1.676911 | 284.1076
3PBV 01_24_H_1x1 A 2026_134_D | 1x1 | 11 | Probe 2 | 3PBV 01_24_H_1x1 A 2026_134_D.xls | 169 | 1.686984 | 285.0361
3PBV 01_24_H_1x1 A 2026_134_D | 1x1 | 11 | Probe 2 | 3PBV 01_24_H_1x1 A 2026_134_D.xls | 170 | 1.697045 | 286.2081
3PBV 01_24_H_1x1 A 2026_134_D | 1x1 | 11 | Probe 2 | 3PBV 01_24_H_1x1 A 2026_134_D.xls | 171 | 1.707181 | 287.3957
3PBV 01_24_H_1x1 A 2026_134_D | 1x1 | 11 | Probe 2 | 3PBV 01_24_H_1x1 A 2026_134_D.xls | 172 | 1.717296 | 288.3216
3PBV 01_24_H_1x1 A 2026_134_D | 1x1 | 11 | Probe 2 | 3PBV 01_24_H_1x1 A 2026_134_D.xls | 173 | 1.727368 | 289.3264
3PBV 01_24_H_1x1 A 2026_134_D | 1x1 | 11 | Probe 2 | 3PBV 01_24_H_1x1 A 2026_134_D.xls | 174 | 1.73745 | 290.3924
3PBV 01_24_H_1x1 A 2026_134_D | 1x1 | 11 | Probe 2 | 3PBV 01_24_H_1x1 A 2026_134_D.xls | 175 | 1.747566 | 291.4592
3PBV 01_24_H_1x1 A 2026_134_D | 1x1 | 11 | Probe 2 | 3PBV 01_24_H_1x1 A 2026_134_D.xls | 176 | 1.757573 | 292.6278
3PBV 01_24_H_1x1 A 2026_134_D | 1x1 | 11 | Probe 2 | 3PBV 01_24_H_1x1 A 2026_134_D.xls | 177 | 1.767591 | 293.7279
3PBV 01_24_H_1x1 A 2026_134_D | 1x1 | 11 | Probe 2 | 3PBV 01_24_H_1x1 A 2026_134_D.xls | 178 | 1.777695 | 294.6222
3PBV 01_24_H_1x1 A 2026_134_D | 1x1 | 11 | Probe 2 | 3PBV 01_24_H_1x1 A 2026_134_D.xls | 179 | 1.787853 | 294.8577
3PBV 01_24_H_1x1 A 2026_134_D | 1x1 | 11 | Probe 2 | 3PBV 01_24_H_1x1 A 2026_134_D.xls | 180 | 1.797925 | 295.4449
3PBV 01_24_H_1x1 A 2026_134_D | 1x1 | 11 | Probe 2 | 3PBV 01_24_H_1x1 A 2026_134_D.xls | 181 | 1.808062 | 296.1519
3PBV 01_24_H_1x1 A 2026_134_D | 1x1 | 11 | Probe 2 | 3PBV 01_24_H_1x1 A 2026_134_D.xls | 182 | 1.818144 | 296.5052
3PBV 01_24_H_1x1 A 2026_134_D | 1x1 | 11 | Probe 2 | 3PBV 01_24_H_1x1 A 2026_134_D.xls | 183 | 1.828259 | 296.809
3PBV 01_24_H_1x1 A 2026_134_D | 1x1 | 11 | Probe 2 | 3PBV 01_24_H_1x1 A 2026_134_D.xls | 184 | 1.838267 | 287.3941
3PBV 01_24_H_1x1 A 2026_134_D | 1x1 | 11 | Probe 2 | 3PBV 01_24_H_1x1 A 2026_134_D.xls | 185 | 1.848339 | 279.9839
3PBV 01_24_H_1x1 A 2026_134_D | 1x1 | 11 | Probe 2 | 3PBV 01_24_H_1x1 A 2026_134_D.xls | 186 | 1.858389 | 277.3133
3PBV 01_24_H_1x1 A 2026_134_D | 1x1 | 11 | Probe 2 | 3PBV 01_24_H_1x1 A 2026_134_D.xls | 187 | 1.868526 | 276.1521
3PBV 01_24_H_1x1 A 2026_134_D | 1x1 | 11 | Probe 2 | 3PBV 01_24_H_1x1 A 2026_134_D.xls | 188 | 1.878619 | 274.9794
3PBV 01_24_H_1x1 A 2026_134_D | 1x1 | 11 | Probe 2 | 3PBV 01_24_H_1x1 A 2026_134_D.xls | 189 | 1.888701 | 273.863
3PBV 01_24_H_1x1 A 2026_134_D | 1x1 | 11 | Probe 2 | 3PBV 01_24_H_1x1 A 2026_134_D.xls | 190 | 1.898774 | 272.3401
3PBV 01_24_H_1x1 A 2026_134_D | 1x1 | 11 | Probe 2 | 3PBV 01_24_H_1x1 A 2026_134_D.xls | 191 | 1.908878 | 270.908
3PBV 01_24_H_1x1 A 2026_134_D | 1x1 | 11 | Probe 2 | 3PBV 01_24_H_1x1 A 2026_134_D.xls | 192 | 1.918917 | 269.9961
3PBV 01_24_H_1x1 A 2026_134_D | 1x1 | 11 | Probe 2 | 3PBV 01_24_H_1x1 A 2026_134_D.xls | 193 | 1.928979 | 269.4478
3PBV 01_24_H_1x1 A 2026_134_D | 1x1 | 11 | Probe 2 | 3PBV 01_24_H_1x1 A 2026_134_D.xls | 194 | 1.939072 | 269.2092
3PBV 01_24_H_1x1 A 2026_134_D | 1x1 | 11 | Probe 2 | 3PBV 01_24_H_1x1 A 2026_134_D.xls | 195 | 1.949165 | 268.7612
3PBV 01_24_H_1x1 A 2026_134_D | 1x1 | 11 | Probe 2 | 3PBV 01_24_H_1x1 A 2026_134_D.xls | 196 | 1.959226 | 268.5117
3PBV 01_24_H_1x1 A 2026_134_D | 1x1 | 11 | Probe 2 | 3PBV 01_24_H_1x1 A 2026_134_D.xls | 197 | 1.969342 | 268.4918
3PBV 01_24_H_1x1 A 2026_134_D | 1x1 | 11 | Probe 2 | 3PBV 01_24_H_1x1 A 2026_134_D.xls | 198 | 1.979489 | 259.4131
3PBV 01_24_H_1x1 A 2026_134_D | 1x1 | 11 | Probe 2 | 3PBV 01_24_H_1x1 A 2026_134_D.xls | 199 | 1.989571 | 217.6659
3PBV 01_24_H_1x1 A 2026_134_D | 1x1 | 11 | Probe 2 | 3PBV 01_24_H_1x1 A 2026_134_D.xls | 200 | 1.999718 | 210.0126
3PBV 01_24_H_1x1 A 2026_134_D | 1x1 | 11 | Probe 2 | 3PBV 01_24_H_1x1 A 2026_134_D.xls | 201 | 2.0028 | 208.7338
3PBV 01_24_H_1x1 A 2026_134_D | 1x1 | 12 | Probe 3 | 3PBV 01_24_H_1x1 A 2026_134_D.xls | 1 | 0 | 11.24336
3PBV 01_24_H_1x1 A 2026_134_D | 1x1 | 12 | Probe 3 | 3PBV 01_24_H_1x1 A 2026_134_D.xls | 2 | 0.01002884 | 12.66726
3PBV 01_24_H_1x1 A 2026_134_D | 1x1 | 12 | Probe 3 | 3PBV 01_24_H_1x1 A 2026_134_D.xls | 3 | 0.02011108 | 14.44977
3PBV 01_24_H_1x1 A 2026_134_D | 1x1 | 12 | Probe 3 | 3PBV 01_24_H_1x1 A 2026_134_D.xls | 4 | 0.03020477 | 16.17427
3PBV 01_24_H_1x1 A 2026_134_D | 1x1 | 12 | Probe 3 | 3PBV 01_24_H_1x1 A 2026_134_D.xls | 5 | 0.04022312 | 17.94991
3PBV 01_24_H_1x1 A 2026_134_D | 1x1 | 12 | Probe 3 | 3PBV 01_24_H_1x1 A 2026_134_D.xls | 6 | 0.0503698 | 19.64424
3PBV 01_24_H_1x1 A 2026_134_D | 1x1 | 12 | Probe 3 | 3PBV 01_24_H_1x1 A 2026_134_D.xls | 7 | 0.06046349 | 21.35898
3PBV 01_24_H_1x1 A 2026_134_D | 1x1 | 12 | Probe 3 | 3PBV 01_24_H_1x1 A 2026_134_D.xls | 8 | 0.07062107 | 23.16632
3PBV 01_24_H_1x1 A 2026_134_D | 1x1 | 12 | Probe 3 | 3PBV 01_24_H_1x1 A 2026_134_D.xls | 9 | 0.08076817 | 25.01713
3PBV 01_24_H_1x1 A 2026_134_D | 1x1 | 12 | Probe 3 | 3PBV 01_24_H_1x1 A 2026_134_D.xls | 10 | 0.09088284 | 26.93962
3PBV 01_24_H_1x1 A 2026_134_D | 1x1 | 12 | Probe 3 | 3PBV 01_24_H_1x1 A 2026_134_D.xls | 11 | 0.1008907 | 28.64675
3PBV 01_24_H_1x1 A 2026_134_D | 1x1 | 12 | Probe 3 | 3PBV 01_24_H_1x1 A 2026_134_D.xls | 12 | 0.1110159 | 30.46949
3PBV 01_24_H_1x1 A 2026_134_D | 1x1 | 12 | Probe 3 | 3PBV 01_24_H_1x1 A 2026_134_D.xls | 13 | 0.1211849 | 32.29533
3PBV 01_24_H_1x1 A 2026_134_D | 1x1 | 12 | Probe 3 | 3PBV 01_24_H_1x1 A 2026_134_D.xls | 14 | 0.1312566 | 34.14152
3PBV 01_24_H_1x1 A 2026_134_D | 1x1 | 12 | Probe 3 | 3PBV 01_24_H_1x1 A 2026_134_D.xls | 15 | 0.1414039 | 35.91277
3PBV 01_24_H_1x1 A 2026_134_D | 1x1 | 12 | Probe 3 | 3PBV 01_24_H_1x1 A 2026_134_D.xls | 16 | 0.1515405 | 37.69165
3PBV 01_24_H_1x1 A 2026_134_D | 1x1 | 12 | Probe 3 | 3PBV 01_24_H_1x1 A 2026_134_D.xls | 17 | 0.1616227 | 39.51987
3PBV 01_24_H_1x1 A 2026_134_D | 1x1 | 12 | Probe 3 | 3PBV 01_24_H_1x1 A 2026_134_D.xls | 18 | 0.1717269 | 41.37927
3PBV 01_24_H_1x1 A 2026_134_D | 1x1 | 12 | Probe 3 | 3PBV 01_24_H_1x1 A 2026_134_D.xls | 19 | 0.1818101 | 43.2281
3PBV 01_24_H_1x1 A 2026_134_D | 1x1 | 12 | Probe 3 | 3PBV 01_24_H_1x1 A 2026_134_D.xls | 20 | 0.1918713 | 45.01632
3PBV 01_24_H_1x1 A 2026_134_D | 1x1 | 12 | Probe 3 | 3PBV 01_24_H_1x1 A 2026_134_D.xls | 21 | 0.2019002 | 46.70852
3PBV 01_24_H_1x1 A 2026_134_D | 1x1 | 12 | Probe 3 | 3PBV 01_24_H_1x1 A 2026_134_D.xls | 22 | 0.2120044 | 48.65063
3PBV 01_24_H_1x1 A 2026_134_D | 1x1 | 12 | Probe 3 | 3PBV 01_24_H_1x1 A 2026_134_D.xls | 23 | 0.2220549 | 50.47459
3PBV 01_24_H_1x1 A 2026_134_D | 1x1 | 12 | Probe 3 | 3PBV 01_24_H_1x1 A 2026_134_D.xls | 24 | 0.2321266 | 52.32771
3PBV 01_24_H_1x1 A 2026_134_D | 1x1 | 12 | Probe 3 | 3PBV 01_24_H_1x1 A 2026_134_D.xls | 25 | 0.2422413 | 54.11914
3PBV 01_24_H_1x1 A 2026_134_D | 1x1 | 12 | Probe 3 | 3PBV 01_24_H_1x1 A 2026_134_D.xls | 26 | 0.2522701 | 55.88602
3PBV 01_24_H_1x1 A 2026_134_D | 1x1 | 12 | Probe 3 | 3PBV 01_24_H_1x1 A 2026_134_D.xls | 27 | 0.262278 | 57.78433
3PBV 01_24_H_1x1 A 2026_134_D | 1x1 | 12 | Probe 3 | 3PBV 01_24_H_1x1 A 2026_134_D.xls | 28 | 0.2723717 | 59.64664
3PBV 01_24_H_1x1 A 2026_134_D | 1x1 | 12 | Probe 3 | 3PBV 01_24_H_1x1 A 2026_134_D.xls | 29 | 0.2825073 | 61.67845
3PBV 01_24_H_1x1 A 2026_134_D | 1x1 | 12 | Probe 3 | 3PBV 01_24_H_1x1 A 2026_134_D.xls | 30 | 0.2925791 | 63.44682
3PBV 01_24_H_1x1 A 2026_134_D | 1x1 | 12 | Probe 3 | 3PBV 01_24_H_1x1 A 2026_134_D.xls | 31 | 0.3026732 | 65.26189
3PBV 01_24_H_1x1 A 2026_134_D | 1x1 | 12 | Probe 3 | 3PBV 01_24_H_1x1 A 2026_134_D.xls | 32 | 0.3128413 | 67.19851
3PBV 01_24_H_1x1 A 2026_134_D | 1x1 | 12 | Probe 3 | 3PBV 01_24_H_1x1 A 2026_134_D.xls | 33 | 0.3229779 | 69.03459
3PBV 01_24_H_1x1 A 2026_134_D | 1x1 | 12 | Probe 3 | 3PBV 01_24_H_1x1 A 2026_134_D.xls | 34 | 0.3331245 | 70.98535
3PBV 01_24_H_1x1 A 2026_134_D | 1x1 | 12 | Probe 3 | 3PBV 01_24_H_1x1 A 2026_134_D.xls | 35 | 0.3432287 | 72.80551
3PBV 01_24_H_1x1 A 2026_134_D | 1x1 | 12 | Probe 3 | 3PBV 01_24_H_1x1 A 2026_134_D.xls | 36 | 0.3440555 | 72.95189
3PBV 01_24_H_1x1 A 2026_134_D | 1x1 | 12 | Probe 3 | 3PBV 01_24_H_1x1 A 2026_134_D.xls | 37 | 0.3540844 | 74.87187
3PBV 01_24_H_1x1 A 2026_134_D | 1x1 | 12 | Probe 3 | 3PBV 01_24_H_1x1 A 2026_134_D.xls | 38 | 0.3642429 | 76.69705
3PBV 01_24_H_1x1 A 2026_134_D | 1x1 | 12 | Probe 3 | 3PBV 01_24_H_1x1 A 2026_134_D.xls | 39 | 0.3743356 | 78.60295
3PBV 01_24_H_1x1 A 2026_134_D | 1x1 | 12 | Probe 3 | 3PBV 01_24_H_1x1 A 2026_134_D.xls | 40 | 0.3843755 | 80.45916
3PBV 01_24_H_1x1 A 2026_134_D | 1x1 | 12 | Probe 3 | 3PBV 01_24_H_1x1 A 2026_134_D.xls | 41 | 0.3944473 | 82.31473
3PBV 01_24_H_1x1 A 2026_134_D | 1x1 | 12 | Probe 3 | 3PBV 01_24_H_1x1 A 2026_134_D.xls | 42 | 0.4045515 | 84.1699
3PBV 01_24_H_1x1 A 2026_134_D | 1x1 | 12 | Probe 3 | 3PBV 01_24_H_1x1 A 2026_134_D.xls | 43 | 0.4145698 | 86.04671
3PBV 01_24_H_1x1 A 2026_134_D | 1x1 | 12 | Probe 3 | 3PBV 01_24_H_1x1 A 2026_134_D.xls | 44 | 0.4246425 | 87.8744
3PBV 01_24_H_1x1 A 2026_134_D | 1x1 | 12 | Probe 3 | 3PBV 01_24_H_1x1 A 2026_134_D.xls | 45 | 0.4347143 | 89.69106
3PBV 01_24_H_1x1 A 2026_134_D | 1x1 | 12 | Probe 3 | 3PBV 01_24_H_1x1 A 2026_134_D.xls | 46 | 0.444807 | 91.56598
3PBV 01_24_H_1x1 A 2026_134_D | 1x1 | 12 | Probe 3 | 3PBV 01_24_H_1x1 A 2026_134_D.xls | 47 | 0.4548902 | 93.40589
3PBV 01_24_H_1x1 A 2026_134_D | 1x1 | 12 | Probe 3 | 3PBV 01_24_H_1x1 A 2026_134_D.xls | 48 | 0.4650049 | 95.3661
3PBV 01_24_H_1x1 A 2026_134_D | 1x1 | 12 | Probe 3 | 3PBV 01_24_H_1x1 A 2026_134_D.xls | 49 | 0.4750122 | 97.21764
3PBV 01_24_H_1x1 A 2026_134_D | 1x1 | 12 | Probe 3 | 3PBV 01_24_H_1x1 A 2026_134_D.xls | 50 | 0.485084 | 98.99782
3PBV 01_24_H_1x1 A 2026_134_D | 1x1 | 12 | Probe 3 | 3PBV 01_24_H_1x1 A 2026_134_D.xls | 51 | 0.4951243 | 100.8725
3PBV 01_24_H_1x1 A 2026_134_D | 1x1 | 12 | Probe 3 | 3PBV 01_24_H_1x1 A 2026_134_D.xls | 52 | 0.5052494 | 102.672
3PBV 01_24_H_1x1 A 2026_134_D | 1x1 | 12 | Probe 3 | 3PBV 01_24_H_1x1 A 2026_134_D.xls | 53 | 0.5153107 | 104.5457
3PBV 01_24_H_1x1 A 2026_134_D | 1x1 | 12 | Probe 3 | 3PBV 01_24_H_1x1 A 2026_134_D.xls | 54 | 0.5254473 | 106.4881
3PBV 01_24_H_1x1 A 2026_134_D | 1x1 | 12 | Probe 3 | 3PBV 01_24_H_1x1 A 2026_134_D.xls | 55 | 0.5355086 | 108.2777
3PBV 01_24_H_1x1 A 2026_134_D | 1x1 | 12 | Probe 3 | 3PBV 01_24_H_1x1 A 2026_134_D.xls | 56 | 0.5455269 | 110.1389
3PBV 01_24_H_1x1 A 2026_134_D | 1x1 | 12 | Probe 3 | 3PBV 01_24_H_1x1 A 2026_134_D.xls | 57 | 0.5555669 | 111.9787
3PBV 01_24_H_1x1 A 2026_134_D | 1x1 | 12 | Probe 3 | 3PBV 01_24_H_1x1 A 2026_134_D.xls | 58 | 0.5656921 | 113.8966
3PBV 01_24_H_1x1 A 2026_134_D | 1x1 | 12 | Probe 3 | 3PBV 01_24_H_1x1 A 2026_134_D.xls | 59 | 0.5758067 | 115.7723
3PBV 01_24_H_1x1 A 2026_134_D | 1x1 | 12 | Probe 3 | 3PBV 01_24_H_1x1 A 2026_134_D.xls | 60 | 0.5859538 | 117.6361
3PBV 01_24_H_1x1 A 2026_134_D | 1x1 | 12 | Probe 3 | 3PBV 01_24_H_1x1 A 2026_134_D.xls | 61 | 0.5960799 | 119.5221
3PBV 01_24_H_1x1 A 2026_134_D | 1x1 | 12 | Probe 3 | 3PBV 01_24_H_1x1 A 2026_134_D.xls | 62 | 0.6062051 | 121.3957
3PBV 01_24_H_1x1 A 2026_134_D | 1x1 | 12 | Probe 3 | 3PBV 01_24_H_1x1 A 2026_134_D.xls | 63 | 0.6162769 | 123.2752
3PBV 01_24_H_1x1 A 2026_134_D | 1x1 | 12 | Probe 3 | 3PBV 01_24_H_1x1 A 2026_134_D.xls | 64 | 0.6263925 | 125.0636
3PBV 01_24_H_1x1 A 2026_134_D | 1x1 | 12 | Probe 3 | 3PBV 01_24_H_1x1 A 2026_134_D.xls | 65 | 0.6364967 | 127.1261
3PBV 01_24_H_1x1 A 2026_134_D | 1x1 | 12 | Probe 3 | 3PBV 01_24_H_1x1 A 2026_134_D.xls | 66 | 0.646579 | 128.9722
3PBV 01_24_H_1x1 A 2026_134_D | 1x1 | 12 | Probe 3 | 3PBV 01_24_H_1x1 A 2026_134_D.xls | 67 | 0.6565868 | 130.9752
3PBV 01_24_H_1x1 A 2026_134_D | 1x1 | 12 | Probe 3 | 3PBV 01_24_H_1x1 A 2026_134_D.xls | 68 | 0.6667015 | 132.809
3PBV 01_24_H_1x1 A 2026_134_D | 1x1 | 12 | Probe 3 | 3PBV 01_24_H_1x1 A 2026_134_D.xls | 69 | 0.6767837 | 134.6151
3PBV 01_24_H_1x1 A 2026_134_D | 1x1 | 12 | Probe 3 | 3PBV 01_24_H_1x1 A 2026_134_D.xls | 70 | 0.6867916 | 136.5092
3PBV 01_24_H_1x1 A 2026_134_D | 1x1 | 12 | Probe 3 | 3PBV 01_24_H_1x1 A 2026_134_D.xls | 71 | 0.6968958 | 138.3431
3PBV 01_24_H_1x1 A 2026_134_D | 1x1 | 12 | Probe 3 | 3PBV 01_24_H_1x1 A 2026_134_D.xls | 72 | 0.7070209 | 140.2318
3PBV 01_24_H_1x1 A 2026_134_D | 1x1 | 12 | Probe 3 | 3PBV 01_24_H_1x1 A 2026_134_D.xls | 73 | 0.7170286 | 142.1241
3PBV 01_24_H_1x1 A 2026_134_D | 1x1 | 12 | Probe 3 | 3PBV 01_24_H_1x1 A 2026_134_D.xls | 74 | 0.7271222 | 143.9945
3PBV 01_24_H_1x1 A 2026_134_D | 1x1 | 12 | Probe 3 | 3PBV 01_24_H_1x1 A 2026_134_D.xls | 75 | 0.7371406 | 145.8322
3PBV 01_24_H_1x1 A 2026_134_D | 1x1 | 12 | Probe 3 | 3PBV 01_24_H_1x1 A 2026_134_D.xls | 76 | 0.7472772 | 147.7294
3PBV 01_24_H_1x1 A 2026_134_D | 1x1 | 12 | Probe 3 | 3PBV 01_24_H_1x1 A 2026_134_D.xls | 77 | 0.7574129 | 149.6659
3PBV 01_24_H_1x1 A 2026_134_D | 1x1 | 12 | Probe 3 | 3PBV 01_24_H_1x1 A 2026_134_D.xls | 78 | 0.7675819 | 151.6021
3PBV 01_24_H_1x1 A 2026_134_D | 1x1 | 12 | Probe 3 | 3PBV 01_24_H_1x1 A 2026_134_D.xls | 79 | 0.7776641 | 153.4833
3PBV 01_24_H_1x1 A 2026_134_D | 1x1 | 12 | Probe 3 | 3PBV 01_24_H_1x1 A 2026_134_D.xls | 80 | 0.7877788 | 155.3763
3PBV 01_24_H_1x1 A 2026_134_D | 1x1 | 12 | Probe 3 | 3PBV 01_24_H_1x1 A 2026_134_D.xls | 81 | 0.7978401 | 157.3501
3PBV 01_24_H_1x1 A 2026_134_D | 1x1 | 12 | Probe 3 | 3PBV 01_24_H_1x1 A 2026_134_D.xls | 82 | 0.8079128 | 159.1937
3PBV 01_24_H_1x1 A 2026_134_D | 1x1 | 12 | Probe 3 | 3PBV 01_24_H_1x1 A 2026_134_D.xls | 83 | 0.8180599 | 161.085
3PBV 01_24_H_1x1 A 2026_134_D | 1x1 | 12 | Probe 3 | 3PBV 01_24_H_1x1 A 2026_134_D.xls | 84 | 0.828185 | 163.0502
3PBV 01_24_H_1x1 A 2026_134_D | 1x1 | 12 | Probe 3 | 3PBV 01_24_H_1x1 A 2026_134_D.xls | 85 | 0.8382034 | 164.9482
3PBV 01_24_H_1x1 A 2026_134_D | 1x1 | 12 | Probe 3 | 3PBV 01_24_H_1x1 A 2026_134_D.xls | 86 | 0.8482646 | 166.8287
3PBV 01_24_H_1x1 A 2026_134_D | 1x1 | 12 | Probe 3 | 3PBV 01_24_H_1x1 A 2026_134_D.xls | 87 | 0.8583898 | 168.675
3PBV 01_24_H_1x1 A 2026_134_D | 1x1 | 12 | Probe 3 | 3PBV 01_24_H_1x1 A 2026_134_D.xls | 88 | 0.8685369 | 170.6121
3PBV 01_24_H_1x1 A 2026_134_D | 1x1 | 12 | Probe 3 | 3PBV 01_24_H_1x1 A 2026_134_D.xls | 89 | 0.8785772 | 172.5447
3PBV 01_24_H_1x1 A 2026_134_D | 1x1 | 12 | Probe 3 | 3PBV 01_24_H_1x1 A 2026_134_D.xls | 90 | 0.8886919 | 174.414
3PBV 01_24_H_1x1 A 2026_134_D | 1x1 | 12 | Probe 3 | 3PBV 01_24_H_1x1 A 2026_134_D.xls | 91 | 0.898839 | 176.3332
3PBV 01_24_H_1x1 A 2026_134_D | 1x1 | 12 | Probe 3 | 3PBV 01_24_H_1x1 A 2026_134_D.xls | 92 | 0.9089212 | 178.1667
3PBV 01_24_H_1x1 A 2026_134_D | 1x1 | 12 | Probe 3 | 3PBV 01_24_H_1x1 A 2026_134_D.xls | 93 | 0.9190578 | 180.1149
3PBV 01_24_H_1x1 A 2026_134_D | 1x1 | 12 | Probe 3 | 3PBV 01_24_H_1x1 A 2026_134_D.xls | 94 | 0.9292154 | 181.9924
3PBV 01_24_H_1x1 A 2026_134_D | 1x1 | 12 | Probe 3 | 3PBV 01_24_H_1x1 A 2026_134_D.xls | 95 | 0.9393091 | 183.9387
3PBV 01_24_H_1x1 A 2026_134_D | 1x1 | 12 | Probe 3 | 3PBV 01_24_H_1x1 A 2026_134_D.xls | 96 | 0.9494562 | 185.8057
3PBV 01_24_H_1x1 A 2026_134_D | 1x1 | 12 | Probe 3 | 3PBV 01_24_H_1x1 A 2026_134_D.xls | 97 | 0.9595604 | 187.6478
3PBV 01_24_H_1x1 A 2026_134_D | 1x1 | 12 | Probe 3 | 3PBV 01_24_H_1x1 A 2026_134_D.xls | 98 | 0.969718 | 189.577
3PBV 01_24_H_1x1 A 2026_134_D | 1x1 | 12 | Probe 3 | 3PBV 01_24_H_1x1 A 2026_134_D.xls | 99 | 0.9798766 | 191.444
3PBV 01_24_H_1x1 A 2026_134_D | 1x1 | 12 | Probe 3 | 3PBV 01_24_H_1x1 A 2026_134_D.xls | 100 | 0.9899798 | 193.3098
3PBV 01_24_H_1x1 A 2026_134_D | 1x1 | 12 | Probe 3 | 3PBV 01_24_H_1x1 A 2026_134_D.xls | 101 | 0.9999877 | 195.1404
3PBV 01_24_H_1x1 A 2026_134_D | 1x1 | 12 | Probe 3 | 3PBV 01_24_H_1x1 A 2026_134_D.xls | 102 | 1.010081 | 197.0484
3PBV 01_24_H_1x1 A 2026_134_D | 1x1 | 12 | Probe 3 | 3PBV 01_24_H_1x1 A 2026_134_D.xls | 103 | 1.020218 | 198.9264
3PBV 01_24_H_1x1 A 2026_134_D | 1x1 | 12 | Probe 3 | 3PBV 01_24_H_1x1 A 2026_134_D.xls | 104 | 1.030247 | 200.8245
3PBV 01_24_H_1x1 A 2026_134_D | 1x1 | 12 | Probe 3 | 3PBV 01_24_H_1x1 A 2026_134_D.xls | 105 | 1.040329 | 202.7953
3PBV 01_24_H_1x1 A 2026_134_D | 1x1 | 12 | Probe 3 | 3PBV 01_24_H_1x1 A 2026_134_D.xls | 106 | 1.050412 | 204.5414
3PBV 01_24_H_1x1 A 2026_134_D | 1x1 | 12 | Probe 3 | 3PBV 01_24_H_1x1 A 2026_134_D.xls | 107 | 1.060537 | 206.4751
3PBV 01_24_H_1x1 A 2026_134_D | 1x1 | 12 | Probe 3 | 3PBV 01_24_H_1x1 A 2026_134_D.xls | 108 | 1.070578 | 208.3078
3PBV 01_24_H_1x1 A 2026_134_D | 1x1 | 12 | Probe 3 | 3PBV 01_24_H_1x1 A 2026_134_D.xls | 109 | 1.080713 | 210.2117
3PBV 01_24_H_1x1 A 2026_134_D | 1x1 | 12 | Probe 3 | 3PBV 01_24_H_1x1 A 2026_134_D.xls | 110 | 1.09086 | 212.1359
3PBV 01_24_H_1x1 A 2026_134_D | 1x1 | 12 | Probe 3 | 3PBV 01_24_H_1x1 A 2026_134_D.xls | 111 | 1.100911 | 214.0512
3PBV 01_24_H_1x1 A 2026_134_D | 1x1 | 12 | Probe 3 | 3PBV 01_24_H_1x1 A 2026_134_D.xls | 112 | 1.11094 | 215.9159
3PBV 01_24_H_1x1 A 2026_134_D | 1x1 | 12 | Probe 3 | 3PBV 01_24_H_1x1 A 2026_134_D.xls | 113 | 1.121055 | 217.8147
3PBV 01_24_H_1x1 A 2026_134_D | 1x1 | 12 | Probe 3 | 3PBV 01_24_H_1x1 A 2026_134_D.xls | 114 | 1.131105 | 219.7909
3PBV 01_24_H_1x1 A 2026_134_D | 1x1 | 12 | Probe 3 | 3PBV 01_24_H_1x1 A 2026_134_D.xls | 115 | 1.141242 | 221.5589
3PBV 01_24_H_1x1 A 2026_134_D | 1x1 | 12 | Probe 3 | 3PBV 01_24_H_1x1 A 2026_134_D.xls | 116 | 1.151313 | 223.5016
3PBV 01_24_H_1x1 A 2026_134_D | 1x1 | 12 | Probe 3 | 3PBV 01_24_H_1x1 A 2026_134_D.xls | 117 | 1.161343 | 225.2663
3PBV 01_24_H_1x1 A 2026_134_D | 1x1 | 12 | Probe 3 | 3PBV 01_24_H_1x1 A 2026_134_D.xls | 118 | 1.171393 | 227.0852
3PBV 01_24_H_1x1 A 2026_134_D | 1x1 | 12 | Probe 3 | 3PBV 01_24_H_1x1 A 2026_134_D.xls | 119 | 1.181508 | 229.0144
3PBV 01_24_H_1x1 A 2026_134_D | 1x1 | 12 | Probe 3 | 3PBV 01_24_H_1x1 A 2026_134_D.xls | 120 | 1.191677 | 230.8229
3PBV 01_24_H_1x1 A 2026_134_D | 1x1 | 12 | Probe 3 | 3PBV 01_24_H_1x1 A 2026_134_D.xls | 121 | 1.201813 | 232.7838
3PBV 01_24_H_1x1 A 2026_134_D | 1x1 | 12 | Probe 3 | 3PBV 01_24_H_1x1 A 2026_134_D.xls | 122 | 1.211938 | 234.5529
3PBV 01_24_H_1x1 A 2026_134_D | 1x1 | 12 | Probe 3 | 3PBV 01_24_H_1x1 A 2026_134_D.xls | 123 | 1.222086 | 236.5821
3PBV 01_24_H_1x1 A 2026_134_D | 1x1 | 12 | Probe 3 | 3PBV 01_24_H_1x1 A 2026_134_D.xls | 124 | 1.232126 | 238.3819
3PBV 01_24_H_1x1 A 2026_134_D | 1x1 | 12 | Probe 3 | 3PBV 01_24_H_1x1 A 2026_134_D.xls | 125 | 1.242229 | 240.2104
3PBV 01_24_H_1x1 A 2026_134_D | 1x1 | 12 | Probe 3 | 3PBV 01_24_H_1x1 A 2026_134_D.xls | 126 | 1.252302 | 242.1094
3PBV 01_24_H_1x1 A 2026_134_D | 1x1 | 12 | Probe 3 | 3PBV 01_24_H_1x1 A 2026_134_D.xls | 127 | 1.262374 | 243.9553
3PBV 01_24_H_1x1 A 2026_134_D | 1x1 | 12 | Probe 3 | 3PBV 01_24_H_1x1 A 2026_134_D.xls | 128 | 1.272413 | 245.8812
3PBV 01_24_H_1x1 A 2026_134_D | 1x1 | 12 | Probe 3 | 3PBV 01_24_H_1x1 A 2026_134_D.xls | 129 | 1.282507 | 247.6688
3PBV 01_24_H_1x1 A 2026_134_D | 1x1 | 12 | Probe 3 | 3PBV 01_24_H_1x1 A 2026_134_D.xls | 130 | 1.292578 | 249.5212
3PBV 01_24_H_1x1 A 2026_134_D | 1x1 | 12 | Probe 3 | 3PBV 01_24_H_1x1 A 2026_134_D.xls | 131 | 1.302608 | 251.3971
3PBV 01_24_H_1x1 A 2026_134_D | 1x1 | 12 | Probe 3 | 3PBV 01_24_H_1x1 A 2026_134_D.xls | 132 | 1.312733 | 253.3371
3PBV 01_24_H_1x1 A 2026_134_D | 1x1 | 12 | Probe 3 | 3PBV 01_24_H_1x1 A 2026_134_D.xls | 133 | 1.322869 | 255.1977
3PBV 01_24_H_1x1 A 2026_134_D | 1x1 | 12 | Probe 3 | 3PBV 01_24_H_1x1 A 2026_134_D.xls | 134 | 1.332898 | 256.9197
3PBV 01_24_H_1x1 A 2026_134_D | 1x1 | 12 | Probe 3 | 3PBV 01_24_H_1x1 A 2026_134_D.xls | 135 | 1.343024 | 258.8273
3PBV 01_24_H_1x1 A 2026_134_D | 1x1 | 12 | Probe 3 | 3PBV 01_24_H_1x1 A 2026_134_D.xls | 136 | 1.353171 | 260.7506
3PBV 01_24_H_1x1 A 2026_134_D | 1x1 | 12 | Probe 3 | 3PBV 01_24_H_1x1 A 2026_134_D.xls | 137 | 1.363307 | 262.5703
3PBV 01_24_H_1x1 A 2026_134_D | 1x1 | 12 | Probe 3 | 3PBV 01_24_H_1x1 A 2026_134_D.xls | 138 | 1.373444 | 264.4423
3PBV 01_24_H_1x1 A 2026_134_D | 1x1 | 12 | Probe 3 | 3PBV 01_24_H_1x1 A 2026_134_D.xls | 139 | 1.383558 | 266.2694
3PBV 01_24_H_1x1 A 2026_134_D | 1x1 | 12 | Probe 3 | 3PBV 01_24_H_1x1 A 2026_134_D.xls | 140 | 1.393663 | 268.2171
3PBV 01_24_H_1x1 A 2026_134_D | 1x1 | 12 | Probe 3 | 3PBV 01_24_H_1x1 A 2026_134_D.xls | 141 | 1.403746 | 270.0882
3PBV 01_24_H_1x1 A 2026_134_D | 1x1 | 12 | Probe 3 | 3PBV 01_24_H_1x1 A 2026_134_D.xls | 142 | 1.413828 | 272.0484
3PBV 01_24_H_1x1 A 2026_134_D | 1x1 | 12 | Probe 3 | 3PBV 01_24_H_1x1 A 2026_134_D.xls | 143 | 1.423986 | 273.8049
3PBV 01_24_H_1x1 A 2026_134_D | 1x1 | 12 | Probe 3 | 3PBV 01_24_H_1x1 A 2026_134_D.xls | 144 | 1.434004 | 275.598
3PBV 01_24_H_1x1 A 2026_134_D | 1x1 | 12 | Probe 3 | 3PBV 01_24_H_1x1 A 2026_134_D.xls | 145 | 1.444012 | 277.4753
3PBV 01_24_H_1x1 A 2026_134_D | 1x1 | 12 | Probe 3 | 3PBV 01_24_H_1x1 A 2026_134_D.xls | 146 | 1.454041 | 279.264
3PBV 01_24_H_1x1 A 2026_134_D | 1x1 | 12 | Probe 3 | 3PBV 01_24_H_1x1 A 2026_134_D.xls | 147 | 1.464123 | 281.0756
3PBV 01_24_H_1x1 A 2026_134_D | 1x1 | 12 | Probe 3 | 3PBV 01_24_H_1x1 A 2026_134_D.xls | 148 | 1.474238 | 282.8657
3PBV 01_24_H_1x1 A 2026_134_D | 1x1 | 12 | Probe 3 | 3PBV 01_24_H_1x1 A 2026_134_D.xls | 149 | 1.484246 | 284.7084
3PBV 01_24_H_1x1 A 2026_134_D | 1x1 | 12 | Probe 3 | 3PBV 01_24_H_1x1 A 2026_134_D.xls | 150 | 1.494297 | 286.5311
3PBV 01_24_H_1x1 A 2026_134_D | 1x1 | 12 | Probe 3 | 3PBV 01_24_H_1x1 A 2026_134_D.xls | 151 | 1.504358 | 288.4167
3PBV 01_24_H_1x1 A 2026_134_D | 1x1 | 12 | Probe 3 | 3PBV 01_24_H_1x1 A 2026_134_D.xls | 152 | 1.514526 | 290.2503
3PBV 01_24_H_1x1 A 2026_134_D | 1x1 | 12 | Probe 3 | 3PBV 01_24_H_1x1 A 2026_134_D.xls | 153 | 1.524608 | 291.9976
3PBV 01_24_H_1x1 A 2026_134_D | 1x1 | 12 | Probe 3 | 3PBV 01_24_H_1x1 A 2026_134_D.xls | 154 | 1.534712 | 293.8733
3PBV 01_24_H_1x1 A 2026_134_D | 1x1 | 12 | Probe 3 | 3PBV 01_24_H_1x1 A 2026_134_D.xls | 155 | 1.544839 | 295.7226
3PBV 01_24_H_1x1 A 2026_134_D | 1x1 | 12 | Probe 3 | 3PBV 01_24_H_1x1 A 2026_134_D.xls | 156 | 1.554964 | 297.5674
3PBV 01_24_H_1x1 A 2026_134_D | 1x1 | 12 | Probe 3 | 3PBV 01_24_H_1x1 A 2026_134_D.xls | 157 | 1.565101 | 299.3417
3PBV 01_24_H_1x1 A 2026_134_D | 1x1 | 12 | Probe 3 | 3PBV 01_24_H_1x1 A 2026_134_D.xls | 158 | 1.575194 | 293.625
3PBV 01_24_H_1x1 A 2026_134_D | 1x1 | 12 | Probe 3 | 3PBV 01_24_H_1x1 A 2026_134_D.xls | 159 | 1.585363 | 293.8953
3PBV 01_24_H_1x1 A 2026_134_D | 1x1 | 12 | Probe 3 | 3PBV 01_24_H_1x1 A 2026_134_D.xls | 160 | 1.595369 | 288.8381
3PBV 01_24_H_1x1 A 2026_134_D | 1x1 | 12 | Probe 3 | 3PBV 01_24_H_1x1 A 2026_134_D.xls | 161 | 1.605496 | 289.036
3PBV 01_24_H_1x1 A 2026_134_D | 1x1 | 12 | Probe 3 | 3PBV 01_24_H_1x1 A 2026_134_D.xls | 162 | 1.615535 | 289.69
3PBV 01_24_H_1x1 A 2026_134_D | 1x1 | 12 | Probe 3 | 3PBV 01_24_H_1x1 A 2026_134_D.xls | 163 | 1.625596 | 290.5957
3PBV 01_24_H_1x1 A 2026_134_D | 1x1 | 12 | Probe 3 | 3PBV 01_24_H_1x1 A 2026_134_D.xls | 164 | 1.635743 | 291.6657
3PBV 01_24_H_1x1 A 2026_134_D | 1x1 | 12 | Probe 3 | 3PBV 01_24_H_1x1 A 2026_134_D.xls | 165 | 1.645913 | 292.6676
3PBV 01_24_H_1x1 A 2026_134_D | 1x1 | 12 | Probe 3 | 3PBV 01_24_H_1x1 A 2026_134_D.xls | 166 | 1.656005 | 293.9166
3PBV 01_24_H_1x1 A 2026_134_D | 1x1 | 12 | Probe 3 | 3PBV 01_24_H_1x1 A 2026_134_D.xls | 167 | 1.666088 | 295.0615
3PBV 01_24_H_1x1 A 2026_134_D | 1x1 | 12 | Probe 3 | 3PBV 01_24_H_1x1 A 2026_134_D.xls | 168 | 1.676193 | 296.2094
3PBV 01_24_H_1x1 A 2026_134_D | 1x1 | 12 | Probe 3 | 3PBV 01_24_H_1x1 A 2026_134_D.xls | 169 | 1.686232 | 297.0374
3PBV 01_24_H_1x1 A 2026_134_D | 1x1 | 12 | Probe 3 | 3PBV 01_24_H_1x1 A 2026_134_D.xls | 170 | 1.696358 | 297.8964
3PBV 01_24_H_1x1 A 2026_134_D | 1x1 | 12 | Probe 3 | 3PBV 01_24_H_1x1 A 2026_134_D.xls | 171 | 1.706483 | 298.8981
3PBV 01_24_H_1x1 A 2026_134_D | 1x1 | 12 | Probe 3 | 3PBV 01_24_H_1x1 A 2026_134_D.xls | 172 | 1.716566 | 298.1954
3PBV 01_24_H_1x1 A 2026_134_D | 1x1 | 12 | Probe 3 | 3PBV 01_24_H_1x1 A 2026_134_D.xls | 173 | 1.726573 | 289.1286
3PBV 01_24_H_1x1 A 2026_134_D | 1x1 | 12 | Probe 3 | 3PBV 01_24_H_1x1 A 2026_134_D.xls | 174 | 1.73672 | 272.176
3PBV 01_24_H_1x1 A 2026_134_D | 1x1 | 12 | Probe 3 | 3PBV 01_24_H_1x1 A 2026_134_D.xls | 175 | 1.746793 | 269.2897
3PBV 01_24_H_1x1 A 2026_134_D | 1x1 | 12 | Probe 3 | 3PBV 01_24_H_1x1 A 2026_134_D.xls | 176 | 1.756929 | 268.7559
3PBV 01_24_H_1x1 A 2026_134_D | 1x1 | 12 | Probe 3 | 3PBV 01_24_H_1x1 A 2026_134_D.xls | 177 | 1.767022 | 268.9175
3PBV 01_24_H_1x1 A 2026_134_D | 1x1 | 12 | Probe 3 | 3PBV 01_24_H_1x1 A 2026_134_D.xls | 178 | 1.777041 | 269.3601
3PBV 01_24_H_1x1 A 2026_134_D | 1x1 | 12 | Probe 3 | 3PBV 01_24_H_1x1 A 2026_134_D.xls | 179 | 1.787069 | 270.0526
3PBV 01_24_H_1x1 A 2026_134_D | 1x1 | 12 | Probe 3 | 3PBV 01_24_H_1x1 A 2026_134_D.xls | 180 | 1.797206 | 270.8696
3PBV 01_24_H_1x1 A 2026_134_D | 1x1 | 12 | Probe 3 | 3PBV 01_24_H_1x1 A 2026_134_D.xls | 181 | 1.807353 | 271.7439
3PBV 01_24_H_1x1 A 2026_134_D | 1x1 | 12 | Probe 3 | 3PBV 01_24_H_1x1 A 2026_134_D.xls | 182 | 1.817457 | 272.5149
3PBV 01_24_H_1x1 A 2026_134_D | 1x1 | 12 | Probe 3 | 3PBV 01_24_H_1x1 A 2026_134_D.xls | 183 | 1.827582 | 273.3081
3PBV 01_24_H_1x1 A 2026_134_D | 1x1 | 12 | Probe 3 | 3PBV 01_24_H_1x1 A 2026_134_D.xls | 184 | 1.837687 | 274.1732
3PBV 01_24_H_1x1 A 2026_134_D | 1x1 | 12 | Probe 3 | 3PBV 01_24_H_1x1 A 2026_134_D.xls | 185 | 1.847737 | 275.0096
3PBV 01_24_H_1x1 A 2026_134_D | 1x1 | 12 | Probe 3 | 3PBV 01_24_H_1x1 A 2026_134_D.xls | 186 | 1.857841 | 275.9358
3PBV 01_24_H_1x1 A 2026_134_D | 1x1 | 12 | Probe 3 | 3PBV 01_24_H_1x1 A 2026_134_D.xls | 187 | 1.867935 | 276.8542
3PBV 01_24_H_1x1 A 2026_134_D | 1x1 | 12 | Probe 3 | 3PBV 01_24_H_1x1 A 2026_134_D.xls | 188 | 1.87805 | 277.6856
3PBV 01_24_H_1x1 A 2026_134_D | 1x1 | 12 | Probe 3 | 3PBV 01_24_H_1x1 A 2026_134_D.xls | 189 | 1.888068 | 278.5696
3PBV 01_24_H_1x1 A 2026_134_D | 1x1 | 12 | Probe 3 | 3PBV 01_24_H_1x1 A 2026_134_D.xls | 190 | 1.898204 | 279.3693
3PBV 01_24_H_1x1 A 2026_134_D | 1x1 | 12 | Probe 3 | 3PBV 01_24_H_1x1 A 2026_134_D.xls | 191 | 1.908287 | 280.1149
3PBV 01_24_H_1x1 A 2026_134_D | 1x1 | 12 | Probe 3 | 3PBV 01_24_H_1x1 A 2026_134_D.xls | 192 | 1.918306 | 269.2631
3PBV 01_24_H_1x1 A 2026_134_D | 1x1 | 12 | Probe 3 | 3PBV 01_24_H_1x1 A 2026_134_D.xls | 193 | 1.928398 | 264.9618
3PBV 01_24_H_1x1 A 2026_134_D | 1x1 | 12 | Probe 3 | 3PBV 01_24_H_1x1 A 2026_134_D.xls | 194 | 1.938535 | 262.8899
3PBV 01_24_H_1x1 A 2026_134_D | 1x1 | 12 | Probe 3 | 3PBV 01_24_H_1x1 A 2026_134_D.xls | 195 | 1.948564 | 256.9341
3PBV 01_24_H_1x1 A 2026_134_D | 1x1 | 12 | Probe 3 | 3PBV 01_24_H_1x1 A 2026_134_D.xls | 196 | 1.958658 | 251.13
3PBV 01_24_H_1x1 A 2026_134_D | 1x1 | 12 | Probe 3 | 3PBV 01_24_H_1x1 A 2026_134_D.xls | 197 | 1.968665 | 247.4239
3PBV 01_24_H_1x1 A 2026_134_D | 1x1 | 12 | Probe 3 | 3PBV 01_24_H_1x1 A 2026_134_D.xls | 198 | 1.978779 | 244.7327
3PBV 01_24_H_1x1 A 2026_134_D | 1x1 | 12 | Probe 3 | 3PBV 01_24_H_1x1 A 2026_134_D.xls | 199 | 1.988895 | 242.661
3PBV 01_24_H_1x1 A 2026_134_D | 1x1 | 12 | Probe 3 | 3PBV 01_24_H_1x1 A 2026_134_D.xls | 200 | 1.999042 | 241.2777
3PBV 01_24_H_1x1 A 2026_134_D | 1x1 | 12 | Probe 3 | 3PBV 01_24_H_1x1 A 2026_134_D.xls | 201 | 2.009103 | 240.3183
3PBV 01_24_H_1x1 A 2026_134_D | 1x1 | 12 | Probe 3 | 3PBV 01_24_H_1x1 A 2026_134_D.xls | 202 | 2.019228 | 239.5739
3PBV 01_24_H_1x1 A 2026_134_D | 1x1 | 12 | Probe 3 | 3PBV 01_24_H_1x1 A 2026_134_D.xls | 203 | 2.029322 | 239.0626
3PBV 01_24_H_1x1 A 2026_134_D | 1x1 | 12 | Probe 3 | 3PBV 01_24_H_1x1 A 2026_134_D.xls | 204 | 2.039415 | 238.7363
3PBV 01_24_H_1x1 A 2026_134_D | 1x1 | 12 | Probe 3 | 3PBV 01_24_H_1x1 A 2026_134_D.xls | 205 | 2.049541 | 238.4315
3PBV 01_24_H_1x1 A 2026_134_D | 1x1 | 12 | Probe 3 | 3PBV 01_24_H_1x1 A 2026_134_D.xls | 206 | 2.059549 | 238.1857
3PBV 01_24_H_1x1 A 2026_134_D | 1x1 | 12 | Probe 3 | 3PBV 01_24_H_1x1 A 2026_134_D.xls | 207 | 2.069588 | 238.1927
3PBV 01_24_H_1x1 A 2026_134_D | 1x1 | 12 | Probe 3 | 3PBV 01_24_H_1x1 A 2026_134_D.xls | 208 | 2.079628 | 238.0621
3PBV 01_24_H_1x1 A 2026_134_D | 1x1 | 12 | Probe 3 | 3PBV 01_24_H_1x1 A 2026_134_D.xls | 209 | 2.089764 | 237.9633
3PBV 01_24_H_1x1 A 2026_134_D | 1x1 | 12 | Probe 3 | 3PBV 01_24_H_1x1 A 2026_134_D.xls | 210 | 2.099923 | 237.9322
3PBV 01_24_H_1x1 A 2026_134_D | 1x1 | 12 | Probe 3 | 3PBV 01_24_H_1x1 A 2026_134_D.xls | 211 | 2.10994 | 237.9473
3PBV 01_24_H_1x1 A 2026_134_D | 1x1 | 12 | Probe 3 | 3PBV 01_24_H_1x1 A 2026_134_D.xls | 212 | 2.120013 | 237.8387
3PBV 01_24_H_1x1 A 2026_134_D | 1x1 | 12 | Probe 3 | 3PBV 01_24_H_1x1 A 2026_134_D.xls | 213 | 2.130191 | 237.8634
3PBV 01_24_H_1x1 A 2026_134_D | 1x1 | 12 | Probe 3 | 3PBV 01_24_H_1x1 A 2026_134_D.xls | 214 | 2.1402 | 237.9266
3PBV 01_24_H_1x1 A 2026_134_D | 1x1 | 12 | Probe 3 | 3PBV 01_24_H_1x1 A 2026_134_D.xls | 215 | 2.150368 | 237.97
3PBV 01_24_H_1x1 A 2026_134_D | 1x1 | 12 | Probe 3 | 3PBV 01_24_H_1x1 A 2026_134_D.xls | 216 | 2.160494 | 237.883
3PBV 01_24_H_1x1 A 2026_134_D | 1x1 | 12 | Probe 3 | 3PBV 01_24_H_1x1 A 2026_134_D.xls | 217 | 2.170641 | 237.864
3PBV 01_24_H_1x1 A 2026_134_D | 1x1 | 12 | Probe 3 | 3PBV 01_24_H_1x1 A 2026_134_D.xls | 218 | 2.180788 | 237.8816
3PBV 01_24_H_1x1 A 2026_134_D | 1x1 | 12 | Probe 3 | 3PBV 01_24_H_1x1 A 2026_134_D.xls | 219 | 2.190903 | 237.8828
3PBV 01_24_H_1x1 A 2026_134_D | 1x1 | 12 | Probe 3 | 3PBV 01_24_H_1x1 A 2026_134_D.xls | 220 | 2.200921 | 237.9255
3PBV 01_24_H_1x1 A 2026_134_D | 1x1 | 12 | Probe 3 | 3PBV 01_24_H_1x1 A 2026_134_D.xls | 221 | 2.211057 | 237.9271
3PBV 01_24_H_1x1 A 2026_134_D | 1x1 | 12 | Probe 3 | 3PBV 01_24_H_1x1 A 2026_134_D.xls | 222 | 2.221161 | 237.8537
3PBV 01_24_H_1x1 A 2026_134_D | 1x1 | 12 | Probe 3 | 3PBV 01_24_H_1x1 A 2026_134_D.xls | 223 | 2.231201 | 237.67
3PBV 01_24_H_1x1 A 2026_134_D | 1x1 | 12 | Probe 3 | 3PBV 01_24_H_1x1 A 2026_134_D.xls | 224 | 2.241273 | 237.5054
3PBV 01_24_H_1x1 A 2026_134_D | 1x1 | 12 | Probe 3 | 3PBV 01_24_H_1x1 A 2026_134_D.xls | 225 | 2.251388 | 237.317
3PBV 01_24_H_1x1 A 2026_134_D | 1x1 | 12 | Probe 3 | 3PBV 01_24_H_1x1 A 2026_134_D.xls | 226 | 2.261395 | 237.1302
3PBV 01_24_H_1x1 A 2026_134_D | 1x1 | 12 | Probe 3 | 3PBV 01_24_H_1x1 A 2026_134_D.xls | 227 | 2.271457 | 237.0839
3PBV 01_24_H_1x1 A 2026_134_D | 1x1 | 12 | Probe 3 | 3PBV 01_24_H_1x1 A 2026_134_D.xls | 228 | 2.281539 | 237.0271
3PBV 01_24_H_1x1 A 2026_134_D | 1x1 | 12 | Probe 3 | 3PBV 01_24_H_1x1 A 2026_134_D.xls | 229 | 2.291654 | 236.9943
3PBV 01_24_H_1x1 A 2026_134_D | 1x1 | 12 | Probe 3 | 3PBV 01_24_H_1x1 A 2026_134_D.xls | 230 | 2.301715 | 236.9397
3PBV 01_24_H_1x1 A 2026_134_D | 1x1 | 12 | Probe 3 | 3PBV 01_24_H_1x1 A 2026_134_D.xls | 231 | 2.311851 | 236.9794
3PBV 01_24_H_1x1 A 2026_134_D | 1x1 | 12 | Probe 3 | 3PBV 01_24_H_1x1 A 2026_134_D.xls | 232 | 2.321988 | 236.9936
3PBV 01_24_H_1x1 A 2026_134_D | 1x1 | 12 | Probe 3 | 3PBV 01_24_H_1x1 A 2026_134_D.xls | 233 | 2.332103 | 237.0578
3PBV 01_24_H_1x1 A 2026_134_D | 1x1 | 12 | Probe 3 | 3PBV 01_24_H_1x1 A 2026_134_D.xls | 234 | 2.342121 | 237.1255
3PBV 01_24_H_1x1 A 2026_134_D | 1x1 | 12 | Probe 3 | 3PBV 01_24_H_1x1 A 2026_134_D.xls | 235 | 2.352257 | 237.139
3PBV 01_24_H_1x1 A 2026_134_D | 1x1 | 12 | Probe 3 | 3PBV 01_24_H_1x1 A 2026_134_D.xls | 236 | 2.362286 | 237.1387
3PBV 01_24_H_1x1 A 2026_134_D | 1x1 | 12 | Probe 3 | 3PBV 01_24_H_1x1 A 2026_134_D.xls | 237 | 2.372455 | 237.181
3PBV 01_24_H_1x1 A 2026_134_D | 1x1 | 12 | Probe 3 | 3PBV 01_24_H_1x1 A 2026_134_D.xls | 238 | 2.382505 | 237.2302
3PBV 01_24_H_1x1 A 2026_134_D | 1x1 | 12 | Probe 3 | 3PBV 01_24_H_1x1 A 2026_134_D.xls | 239 | 2.392545 | 237.2592
3PBV 01_24_H_1x1 A 2026_134_D | 1x1 | 12 | Probe 3 | 3PBV 01_24_H_1x1 A 2026_134_D.xls | 240 | 2.402703 | 237.2501
3PBV 01_24_H_1x1 A 2026_134_D | 1x1 | 12 | Probe 3 | 3PBV 01_24_H_1x1 A 2026_134_D.xls | 241 | 2.412839 | 237.2424
3PBV 01_24_H_1x1 A 2026_134_D | 1x1 | 12 | Probe 3 | 3PBV 01_24_H_1x1 A 2026_134_D.xls | 242 | 2.422976 | 237.3148
3PBV 01_24_H_1x1 A 2026_134_D | 1x1 | 12 | Probe 3 | 3PBV 01_24_H_1x1 A 2026_134_D.xls | 243 | 2.433101 | 237.3104
3PBV 01_24_H_1x1 A 2026_134_D | 1x1 | 12 | Probe 3 | 3PBV 01_24_H_1x1 A 2026_134_D.xls | 244 | 2.443238 | 237.2095
3PBV 01_24_H_1x1 A 2026_134_D | 1x1 | 12 | Probe 3 | 3PBV 01_24_H_1x1 A 2026_134_D.xls | 245 | 2.453385 | 237.1824
3PBV 01_24_H_1x1 A 2026_134_D | 1x1 | 12 | Probe 3 | 3PBV 01_24_H_1x1 A 2026_134_D.xls | 246 | 2.463424 | 237.0974
3PBV 01_24_H_1x1 A 2026_134_D | 1x1 | 12 | Probe 3 | 3PBV 01_24_H_1x1 A 2026_134_D.xls | 247 | 2.473582 | 236.8379
3PBV 01_24_H_1x1 A 2026_134_D | 1x1 | 12 | Probe 3 | 3PBV 01_24_H_1x1 A 2026_134_D.xls | 248 | 2.483665 | 236.7036
3PBV 01_24_H_1x1 A 2026_134_D | 1x1 | 12 | Probe 3 | 3PBV 01_24_H_1x1 A 2026_134_D.xls | 249 | 2.493737 | 236.5194
3PBV 01_24_H_1x1 A 2026_134_D | 1x1 | 12 | Probe 3 | 3PBV 01_24_H_1x1 A 2026_134_D.xls | 250 | 2.503766 | 236.3598
3PBV 01_24_H_1x1 A 2026_134_D | 1x1 | 12 | Probe 3 | 3PBV 01_24_H_1x1 A 2026_134_D.xls | 251 | 2.513849 | 236.1852
3PBV 01_24_H_1x1 A 2026_134_D | 1x1 | 12 | Probe 3 | 3PBV 01_24_H_1x1 A 2026_134_D.xls | 252 | 2.523942 | 235.9102
3PBV 01_24_H_1x1 A 2026_134_D | 1x1 | 12 | Probe 3 | 3PBV 01_24_H_1x1 A 2026_134_D.xls | 253 | 2.53395 | 235.8235
3PBV 01_24_H_1x1 A 2026_134_D | 1x1 | 12 | Probe 3 | 3PBV 01_24_H_1x1 A 2026_134_D.xls | 254 | 2.544054 | 235.6922
3PBV 01_24_H_1x1 A 2026_134_D | 1x1 | 12 | Probe 3 | 3PBV 01_24_H_1x1 A 2026_134_D.xls | 255 | 2.55419 | 235.7812
3PBV 01_24_H_1x1 A 2026_134_D | 1x1 | 12 | Probe 3 | 3PBV 01_24_H_1x1 A 2026_134_D.xls | 256 | 2.564208 | 235.8991
3PBV 01_24_H_1x1 A 2026_134_D | 1x1 | 12 | Probe 3 | 3PBV 01_24_H_1x1 A 2026_134_D.xls | 257 | 2.574301 | 235.9833
3PBV 01_24_H_1x1 A 2026_134_D | 1x1 | 12 | Probe 3 | 3PBV 01_24_H_1x1 A 2026_134_D.xls | 258 | 2.584342 | 236.1089
3PBV 01_24_H_1x1 A 2026_134_D | 1x1 | 12 | Probe 3 | 3PBV 01_24_H_1x1 A 2026_134_D.xls | 259 | 2.594414 | 236.2869
3PBV 01_24_H_1x1 A 2026_134_D | 1x1 | 12 | Probe 3 | 3PBV 01_24_H_1x1 A 2026_134_D.xls | 260 | 2.604593 | 236.388
3PBV 01_24_H_1x1 A 2026_134_D | 1x1 | 12 | Probe 3 | 3PBV 01_24_H_1x1 A 2026_134_D.xls | 261 | 2.614729 | 236.5376
3PBV 01_24_H_1x1 A 2026_134_D | 1x1 | 12 | Probe 3 | 3PBV 01_24_H_1x1 A 2026_134_D.xls | 262 | 2.624833 | 236.7254
3PBV 01_24_H_1x1 A 2026_134_D | 1x1 | 12 | Probe 3 | 3PBV 01_24_H_1x1 A 2026_134_D.xls | 263 | 2.634948 | 236.951
3PBV 01_24_H_1x1 A 2026_134_D | 1x1 | 12 | Probe 3 | 3PBV 01_24_H_1x1 A 2026_134_D.xls | 264 | 2.64502 | 237.0825
3PBV 01_24_H_1x1 A 2026_134_D | 1x1 | 12 | Probe 3 | 3PBV 01_24_H_1x1 A 2026_134_D.xls | 265 | 2.655071 | 237.3555
3PBV 01_24_H_1x1 A 2026_134_D | 1x1 | 12 | Probe 3 | 3PBV 01_24_H_1x1 A 2026_134_D.xls | 266 | 2.665218 | 237.5516
3PBV 01_24_H_1x1 A 2026_134_D | 1x1 | 12 | Probe 3 | 3PBV 01_24_H_1x1 A 2026_134_D.xls | 267 | 2.675354 | 237.7703
3PBV 01_24_H_1x1 A 2026_134_D | 1x1 | 12 | Probe 3 | 3PBV 01_24_H_1x1 A 2026_134_D.xls | 268 | 2.685383 | 237.9661
3PBV 01_24_H_1x1 A 2026_134_D | 1x1 | 12 | Probe 3 | 3PBV 01_24_H_1x1 A 2026_134_D.xls | 269 | 2.695444 | 238.2231
3PBV 01_24_H_1x1 A 2026_134_D | 1x1 | 12 | Probe 3 | 3PBV 01_24_H_1x1 A 2026_134_D.xls | 270 | 2.705549 | 238.3708
3PBV 01_24_H_1x1 A 2026_134_D | 1x1 | 12 | Probe 3 | 3PBV 01_24_H_1x1 A 2026_134_D.xls | 271 | 2.715577 | 238.6295
3PBV 01_24_H_1x1 A 2026_134_D | 1x1 | 12 | Probe 3 | 3PBV 01_24_H_1x1 A 2026_134_D.xls | 272 | 2.725724 | 238.8887
3PBV 01_24_H_1x1 A 2026_134_D | 1x1 | 12 | Probe 3 | 3PBV 01_24_H_1x1 A 2026_134_D.xls | 273 | 2.735882 | 239.0349
3PBV 01_24_H_1x1 A 2026_134_D | 1x1 | 12 | Probe 3 | 3PBV 01_24_H_1x1 A 2026_134_D.xls | 274 | 2.746008 | 239.1949
3PBV 01_24_H_1x1 A 2026_134_D | 1x1 | 12 | Probe 3 | 3PBV 01_24_H_1x1 A 2026_134_D.xls | 275 | 2.756112 | 239.387
3PBV 01_24_H_1x1 A 2026_134_D | 1x1 | 12 | Probe 3 | 3PBV 01_24_H_1x1 A 2026_134_D.xls | 276 | 2.766237 | 239.614
3PBV 01_24_H_1x1 A 2026_134_D | 1x1 | 12 | Probe 3 | 3PBV 01_24_H_1x1 A 2026_134_D.xls | 277 | 2.776353 | 239.7776
3PBV 01_24_H_1x1 A 2026_134_D | 1x1 | 12 | Probe 3 | 3PBV 01_24_H_1x1 A 2026_134_D.xls | 278 | 2.786488 | 239.9402
3PBV 01_24_H_1x1 A 2026_134_D | 1x1 | 12 | Probe 3 | 3PBV 01_24_H_1x1 A 2026_134_D.xls | 279 | 2.796647 | 240.1738
3PBV 01_24_H_1x1 A 2026_134_D | 1x1 | 12 | Probe 3 | 3PBV 01_24_H_1x1 A 2026_134_D.xls | 280 | 2.806729 | 240.3311
3PBV 01_24_H_1x1 A 2026_134_D | 1x1 | 12 | Probe 3 | 3PBV 01_24_H_1x1 A 2026_134_D.xls | 281 | 2.816887 | 240.5181
3PBV 01_24_H_1x1 A 2026_134_D | 1x1 | 12 | Probe 3 | 3PBV 01_24_H_1x1 A 2026_134_D.xls | 282 | 2.827045 | 240.6605
3PBV 01_24_H_1x1 A 2026_134_D | 1x1 | 12 | Probe 3 | 3PBV 01_24_H_1x1 A 2026_134_D.xls | 283 | 2.837139 | 240.7772
3PBV 01_24_H_1x1 A 2026_134_D | 1x1 | 12 | Probe 3 | 3PBV 01_24_H_1x1 A 2026_134_D.xls | 284 | 2.847167 | 240.9346
3PBV 01_24_H_1x1 A 2026_134_D | 1x1 | 12 | Probe 3 | 3PBV 01_24_H_1x1 A 2026_134_D.xls | 285 | 2.857207 | 241.1087
3PBV 01_24_H_1x1 A 2026_134_D | 1x1 | 12 | Probe 3 | 3PBV 01_24_H_1x1 A 2026_134_D.xls | 286 | 2.867215 | 241.3012
3PBV 01_24_H_1x1 A 2026_134_D | 1x1 | 12 | Probe 3 | 3PBV 01_24_H_1x1 A 2026_134_D.xls | 287 | 2.877222 | 241.3953
3PBV 01_24_H_1x1 A 2026_134_D | 1x1 | 12 | Probe 3 | 3PBV 01_24_H_1x1 A 2026_134_D.xls | 288 | 2.887283 | 241.5708
3PBV 01_24_H_1x1 A 2026_134_D | 1x1 | 12 | Probe 3 | 3PBV 01_24_H_1x1 A 2026_134_D.xls | 289 | 2.897419 | 241.672
3PBV 01_24_H_1x1 A 2026_134_D | 1x1 | 12 | Probe 3 | 3PBV 01_24_H_1x1 A 2026_134_D.xls | 290 | 2.907524 | 241.7737
3PBV 01_24_H_1x1 A 2026_134_D | 1x1 | 12 | Probe 3 | 3PBV 01_24_H_1x1 A 2026_134_D.xls | 291 | 2.917574 | 241.9007
3PBV 01_24_H_1x1 A 2026_134_D | 1x1 | 12 | Probe 3 | 3PBV 01_24_H_1x1 A 2026_134_D.xls | 292 | 2.927689 | 241.9981
3PBV 01_24_H_1x1 A 2026_134_D | 1x1 | 12 | Probe 3 | 3PBV 01_24_H_1x1 A 2026_134_D.xls | 293 | 2.937696 | 242.1307
3PBV 01_24_H_1x1 A 2026_134_D | 1x1 | 12 | Probe 3 | 3PBV 01_24_H_1x1 A 2026_134_D.xls | 294 | 2.947779 | 242.2653
3PBV 01_24_H_1x1 A 2026_134_D | 1x1 | 12 | Probe 3 | 3PBV 01_24_H_1x1 A 2026_134_D.xls | 295 | 2.957937 | 242.3898
3PBV 01_24_H_1x1 A 2026_134_D | 1x1 | 12 | Probe 3 | 3PBV 01_24_H_1x1 A 2026_134_D.xls | 296 | 2.968063 | 242.4333
3PBV 01_24_H_1x1 A 2026_134_D | 1x1 | 12 | Probe 3 | 3PBV 01_24_H_1x1 A 2026_134_D.xls | 297 | 2.978113 | 242.5635
3PBV 01_24_H_1x1 A 2026_134_D | 1x1 | 12 | Probe 3 | 3PBV 01_24_H_1x1 A 2026_134_D.xls | 298 | 2.988239 | 242.7076
3PBV 01_24_H_1x1 A 2026_134_D | 1x1 | 12 | Probe 3 | 3PBV 01_24_H_1x1 A 2026_134_D.xls | 299 | 2.998321 | 242.8376
3PBV 01_24_H_1x1 A 2026_134_D | 1x1 | 12 | Probe 3 | 3PBV 01_24_H_1x1 A 2026_134_D.xls | 300 | 3.008339 | 242.938
3PBV 01_24_H_1x1 A 2026_134_D | 1x1 | 12 | Probe 3 | 3PBV 01_24_H_1x1 A 2026_134_D.xls | 301 | 3.018369 | 243.0161
3PBV 01_24_H_1x1 A 2026_134_D | 1x1 | 12 | Probe 3 | 3PBV 01_24_H_1x1 A 2026_134_D.xls | 302 | 3.028537 | 243.0844
3PBV 01_24_H_1x1 A 2026_134_D | 1x1 | 12 | Probe 3 | 3PBV 01_24_H_1x1 A 2026_134_D.xls | 303 | 3.038684 | 243.1928
3PBV 01_24_H_1x1 A 2026_134_D | 1x1 | 12 | Probe 3 | 3PBV 01_24_H_1x1 A 2026_134_D.xls | 304 | 3.04881 | 243.2789
3PBV 01_24_H_1x1 A 2026_134_D | 1x1 | 12 | Probe 3 | 3PBV 01_24_H_1x1 A 2026_134_D.xls | 305 | 3.058946 | 243.3523
3PBV 01_24_H_1x1 A 2026_134_D | 1x1 | 12 | Probe 3 | 3PBV 01_24_H_1x1 A 2026_134_D.xls | 306 | 3.069072 | 243.417
3PBV 01_24_H_1x1 A 2026_134_D | 1x1 | 12 | Probe 3 | 3PBV 01_24_H_1x1 A 2026_134_D.xls | 307 | 3.079122 | 243.5309
3PBV 01_24_H_1x1 A 2026_134_D | 1x1 | 12 | Probe 3 | 3PBV 01_24_H_1x1 A 2026_134_D.xls | 308 | 3.089205 | 243.5898
3PBV 01_24_H_1x1 A 2026_134_D | 1x1 | 12 | Probe 3 | 3PBV 01_24_H_1x1 A 2026_134_D.xls | 309 | 3.099309 | 243.706
3PBV 01_24_H_1x1 A 2026_134_D | 1x1 | 12 | Probe 3 | 3PBV 01_24_H_1x1 A 2026_134_D.xls | 310 | 3.109392 | 243.827
3PBV 01_24_H_1x1 A 2026_134_D | 1x1 | 12 | Probe 3 | 3PBV 01_24_H_1x1 A 2026_134_D.xls | 311 | 3.119571 | 243.8662
3PBV 01_24_H_1x1 A 2026_134_D | 1x1 | 12 | Probe 3 | 3PBV 01_24_H_1x1 A 2026_134_D.xls | 312 | 3.129686 | 243.8601
3PBV 01_24_H_1x1 A 2026_134_D | 1x1 | 12 | Probe 3 | 3PBV 01_24_H_1x1 A 2026_134_D.xls | 313 | 3.139737 | 243.9653
3PBV 01_24_H_1x1 A 2026_134_D | 1x1 | 12 | Probe 3 | 3PBV 01_24_H_1x1 A 2026_134_D.xls | 314 | 3.149766 | 243.9028
3PBV 01_24_H_1x1 A 2026_134_D | 1x1 | 12 | Probe 3 | 3PBV 01_24_H_1x1 A 2026_134_D.xls | 315 | 3.159891 | 243.876
3PBV 01_24_H_1x1 A 2026_134_D | 1x1 | 12 | Probe 3 | 3PBV 01_24_H_1x1 A 2026_134_D.xls | 316 | 3.170038 | 243.8592
3PBV 01_24_H_1x1 A 2026_134_D | 1x1 | 12 | Probe 3 | 3PBV 01_24_H_1x1 A 2026_134_D.xls | 317 | 3.180056 | 243.8327
3PBV 01_24_H_1x1 A 2026_134_D | 1x1 | 12 | Probe 3 | 3PBV 01_24_H_1x1 A 2026_134_D.xls | 318 | 3.190182 | 243.8545
3PBV 01_24_H_1x1 A 2026_134_D | 1x1 | 12 | Probe 3 | 3PBV 01_24_H_1x1 A 2026_134_D.xls | 319 | 3.200361 | 243.9816
3PBV 01_24_H_1x1 A 2026_134_D | 1x1 | 12 | Probe 3 | 3PBV 01_24_H_1x1 A 2026_134_D.xls | 320 | 3.210477 | 244.0585
3PBV 01_24_H_1x1 A 2026_134_D | 1x1 | 12 | Probe 3 | 3PBV 01_24_H_1x1 A 2026_134_D.xls | 321 | 3.220569 | 244.0751
3PBV 01_24_H_1x1 A 2026_134_D | 1x1 | 12 | Probe 3 | 3PBV 01_24_H_1x1 A 2026_134_D.xls | 322 | 3.230738 | 244.127
3PBV 01_24_H_1x1 A 2026_134_D | 1x1 | 12 | Probe 3 | 3PBV 01_24_H_1x1 A 2026_134_D.xls | 323 | 3.240821 | 244.2366
3PBV 01_24_H_1x1 A 2026_134_D | 1x1 | 12 | Probe 3 | 3PBV 01_24_H_1x1 A 2026_134_D.xls | 324 | 3.250914 | 244.3516
3PBV 01_24_H_1x1 A 2026_134_D | 1x1 | 12 | Probe 3 | 3PBV 01_24_H_1x1 A 2026_134_D.xls | 325 | 3.261008 | 244.4682
3PBV 01_24_H_1x1 A 2026_134_D | 1x1 | 12 | Probe 3 | 3PBV 01_24_H_1x1 A 2026_134_D.xls | 326 | 3.271016 | 244.6826
3PBV 01_24_H_1x1 A 2026_134_D | 1x1 | 12 | Probe 3 | 3PBV 01_24_H_1x1 A 2026_134_D.xls | 327 | 3.281023 | 244.7616
3PBV 01_24_H_1x1 A 2026_134_D | 1x1 | 12 | Probe 3 | 3PBV 01_24_H_1x1 A 2026_134_D.xls | 328 | 3.291159 | 244.907
3PBV 01_24_H_1x1 A 2026_134_D | 1x1 | 12 | Probe 3 | 3PBV 01_24_H_1x1 A 2026_134_D.xls | 329 | 3.30122 | 245.0903
3PBV 01_24_H_1x1 A 2026_134_D | 1x1 | 12 | Probe 3 | 3PBV 01_24_H_1x1 A 2026_134_D.xls | 330 | 3.311281 | 245.271
3PBV 01_24_H_1x1 A 2026_134_D | 1x1 | 12 | Probe 3 | 3PBV 01_24_H_1x1 A 2026_134_D.xls | 331 | 3.321407 | 245.4763
3PBV 01_24_H_1x1 A 2026_134_D | 1x1 | 12 | Probe 3 | 3PBV 01_24_H_1x1 A 2026_134_D.xls | 332 | 3.331575 | 245.643
3PBV 01_24_H_1x1 A 2026_134_D | 1x1 | 12 | Probe 3 | 3PBV 01_24_H_1x1 A 2026_134_D.xls | 333 | 3.341626 | 245.8088
3PBV 01_24_H_1x1 A 2026_134_D | 1x1 | 12 | Probe 3 | 3PBV 01_24_H_1x1 A 2026_134_D.xls | 334 | 3.351709 | 245.9489
3PBV 01_24_H_1x1 A 2026_134_D | 1x1 | 12 | Probe 3 | 3PBV 01_24_H_1x1 A 2026_134_D.xls | 335 | 3.361856 | 246.0883
3PBV 01_24_H_1x1 A 2026_134_D | 1x1 | 12 | Probe 3 | 3PBV 01_24_H_1x1 A 2026_134_D.xls | 336 | 3.371906 | 246.2505
3PBV 01_24_H_1x1 A 2026_134_D | 1x1 | 12 | Probe 3 | 3PBV 01_24_H_1x1 A 2026_134_D.xls | 337 | 3.382064 | 246.3622
3PBV 01_24_H_1x1 A 2026_134_D | 1x1 | 12 | Probe 3 | 3PBV 01_24_H_1x1 A 2026_134_D.xls | 338 | 3.392179 | 246.4771
3PBV 01_24_H_1x1 A 2026_134_D | 1x1 | 12 | Probe 3 | 3PBV 01_24_H_1x1 A 2026_134_D.xls | 339 | 3.402283 | 246.5556
3PBV 01_24_H_1x1 A 2026_134_D | 1x1 | 12 | Probe 3 | 3PBV 01_24_H_1x1 A 2026_134_D.xls | 340 | 3.41242 | 246.6252
3PBV 01_24_H_1x1 A 2026_134_D | 1x1 | 12 | Probe 3 | 3PBV 01_24_H_1x1 A 2026_134_D.xls | 341 | 3.422513 | 246.6951
3PBV 01_24_H_1x1 A 2026_134_D | 1x1 | 12 | Probe 3 | 3PBV 01_24_H_1x1 A 2026_134_D.xls | 342 | 3.432553 | 246.6602
3PBV 01_24_H_1x1 A 2026_134_D | 1x1 | 12 | Probe 3 | 3PBV 01_24_H_1x1 A 2026_134_D.xls | 343 | 3.4427 | 246.3434
3PBV 01_24_H_1x1 A 2026_134_D | 1x1 | 12 | Probe 3 | 3PBV 01_24_H_1x1 A 2026_134_D.xls | 344 | 3.452847 | 245.6292
3PBV 01_24_H_1x1 A 2026_134_D | 1x1 | 12 | Probe 3 | 3PBV 01_24_H_1x1 A 2026_134_D.xls | 345 | 3.462876 | 245.0384
3PBV 01_24_H_1x1 A 2026_134_D | 1x1 | 12 | Probe 3 | 3PBV 01_24_H_1x1 A 2026_134_D.xls | 346 | 3.472959 | 243.1765
3PBV 01_24_H_1x1 A 2026_134_D | 1x1 | 12 | Probe 3 | 3PBV 01_24_H_1x1 A 2026_134_D.xls | 347 | 3.483085 | 242.8266
3PBV 01_24_H_1x1 A 2026_134_D | 1x1 | 12 | Probe 3 | 3PBV 01_24_H_1x1 A 2026_134_D.xls | 348 | 3.493253 | 242.5166
3PBV 01_24_H_1x1 A 2026_134_D | 1x1 | 12 | Probe 3 | 3PBV 01_24_H_1x1 A 2026_134_D.xls | 349 | 3.503357 | 242.3117
3PBV 01_24_H_1x1 A 2026_134_D | 1x1 | 12 | Probe 3 | 3PBV 01_24_H_1x1 A 2026_134_D.xls | 350 | 3.513418 | 242.0961
3PBV 01_24_H_1x1 A 2026_134_D | 1x1 | 12 | Probe 3 | 3PBV 01_24_H_1x1 A 2026_134_D.xls | 351 | 3.523479 | 241.9522
3PBV 01_24_H_1x1 A 2026_134_D | 1x1 | 12 | Probe 3 | 3PBV 01_24_H_1x1 A 2026_134_D.xls | 352 | 3.533552 | 241.8433
3PBV 01_24_H_1x1 A 2026_134_D | 1x1 | 12 | Probe 3 | 3PBV 01_24_H_1x1 A 2026_134_D.xls | 353 | 3.543677 | 241.6478
3PBV 01_24_H_1x1 A 2026_134_D | 1x1 | 12 | Probe 3 | 3PBV 01_24_H_1x1 A 2026_134_D.xls | 354 | 3.553834 | 241.4093
3PBV 01_24_H_1x1 A 2026_134_D | 1x1 | 12 | Probe 3 | 3PBV 01_24_H_1x1 A 2026_134_D.xls | 355 | 3.563874 | 241.3028
3PBV 01_24_H_1x1 A 2026_134_D | 1x1 | 12 | Probe 3 | 3PBV 01_24_H_1x1 A 2026_134_D.xls | 356 | 3.573914 | 241.0055
3PBV 01_24_H_1x1 A 2026_134_D | 1x1 | 12 | Probe 3 | 3PBV 01_24_H_1x1 A 2026_134_D.xls | 357 | 3.58405 | 240.4685
3PBV 01_24_H_1x1 A 2026_134_D | 1x1 | 12 | Probe 3 | 3PBV 01_24_H_1x1 A 2026_134_D.xls | 358 | 3.594111 | 240.0122
3PBV 01_24_H_1x1 A 2026_134_D | 1x1 | 12 | Probe 3 | 3PBV 01_24_H_1x1 A 2026_134_D.xls | 359 | 3.604119 | 239.4935
3PBV 01_24_H_1x1 A 2026_134_D | 1x1 | 12 | Probe 3 | 3PBV 01_24_H_1x1 A 2026_134_D.xls | 360 | 3.614191 | 239.0135
3PBV 01_24_H_1x1 A 2026_134_D | 1x1 | 12 | Probe 3 | 3PBV 01_24_H_1x1 A 2026_134_D.xls | 361 | 3.624199 | 238.5453
3PBV 01_24_H_1x1 A 2026_134_D | 1x1 | 12 | Probe 3 | 3PBV 01_24_H_1x1 A 2026_134_D.xls | 362 | 3.634248 | 238.1754
3PBV 01_24_H_1x1 A 2026_134_D | 1x1 | 12 | Probe 3 | 3PBV 01_24_H_1x1 A 2026_134_D.xls | 363 | 3.644363 | 237.8108
3PBV 01_24_H_1x1 A 2026_134_D | 1x1 | 12 | Probe 3 | 3PBV 01_24_H_1x1 A 2026_134_D.xls | 364 | 3.654532 | 236.1458
3PBV 01_24_H_1x1 A 2026_134_D | 1x1 | 12 | Probe 3 | 3PBV 01_24_H_1x1 A 2026_134_D.xls | 365 | 3.664658 | 230.8233
3PBV 01_24_H_1x1 A 2026_134_D | 1x1 | 12 | Probe 3 | 3PBV 01_24_H_1x1 A 2026_134_D.xls | 366 | 3.674773 | 225.0686
3PBV 01_24_H_1x1 A 2026_134_D | 1x1 | 12 | Probe 3 | 3PBV 01_24_H_1x1 A 2026_134_D.xls | 367 | 3.684877 | 222.3214
3PBV 01_24_H_1x1 A 2026_134_D | 1x1 | 12 | Probe 3 | 3PBV 01_24_H_1x1 A 2026_134_D.xls | 368 | 3.694895 | 220.7743
3PBV 01_24_H_1x1 A 2026_134_D | 1x1 | 12 | Probe 3 | 3PBV 01_24_H_1x1 A 2026_134_D.xls | 369 | 3.705031 | 219.6619
3PBV 01_24_H_1x1 A 2026_134_D | 1x1 | 12 | Probe 3 | 3PBV 01_24_H_1x1 A 2026_134_D.xls | 370 | 3.715158 | 218.6944
3PBV 01_24_H_1x1 A 2026_134_D | 1x1 | 12 | Probe 3 | 3PBV 01_24_H_1x1 A 2026_134_D.xls | 371 | 3.72523 | 218.0754
3PBV 01_24_H_1x1 A 2026_134_D | 1x1 | 12 | Probe 3 | 3PBV 01_24_H_1x1 A 2026_134_D.xls | 372 | 3.735237 | 217.5362
3PBV 01_24_H_1x1 A 2026_134_D | 1x1 | 12 | Probe 3 | 3PBV 01_24_H_1x1 A 2026_134_D.xls | 373 | 3.745384 | 217.0446
3PBV 01_24_H_1x1 A 2026_134_D | 1x1 | 12 | Probe 3 | 3PBV 01_24_H_1x1 A 2026_134_D.xls | 374 | 3.755467 | 216.5445
3PBV 01_24_H_1x1 A 2026_134_D | 1x1 | 12 | Probe 3 | 3PBV 01_24_H_1x1 A 2026_134_D.xls | 375 | 3.765485 | 216.123
3PBV 01_24_H_1x1 A 2026_134_D | 1x1 | 12 | Probe 3 | 3PBV 01_24_H_1x1 A 2026_134_D.xls | 376 | 3.775589 | 215.8367
3PBV 01_24_H_1x1 A 2026_134_D | 1x1 | 12 | Probe 3 | 3PBV 01_24_H_1x1 A 2026_134_D.xls | 377 | 3.785715 | 215.5705
3PBV 01_24_H_1x1 A 2026_134_D | 1x1 | 12 | Probe 3 | 3PBV 01_24_H_1x1 A 2026_134_D.xls | 378 | 3.795733 | 215.2581
3PBV 01_24_H_1x1 A 2026_134_D | 1x1 | 12 | Probe 3 | 3PBV 01_24_H_1x1 A 2026_134_D.xls | 379 | 3.805858 | 214.7535
3PBV 01_24_H_1x1 A 2026_134_D | 1x1 | 12 | Probe 3 | 3PBV 01_24_H_1x1 A 2026_134_D.xls | 380 | 3.815995 | 214.2786
3PBV 01_24_H_1x1 A 2026_134_D | 1x1 | 12 | Probe 3 | 3PBV 01_24_H_1x1 A 2026_134_D.xls | 381 | 3.82611 | 213.9482
3PBV 01_24_H_1x1 A 2026_134_D | 1x1 | 12 | Probe 3 | 3PBV 01_24_H_1x1 A 2026_134_D.xls | 382 | 3.836257 | 213.7291
3PBV 01_24_H_1x1 A 2026_134_D | 1x1 | 12 | Probe 3 | 3PBV 01_24_H_1x1 A 2026_134_D.xls | 383 | 3.846361 | 213.5024
3PBV 01_24_H_1x1 A 2026_134_D | 1x1 | 12 | Probe 3 | 3PBV 01_24_H_1x1 A 2026_134_D.xls | 384 | 3.856465 | 213.422
3PBV 01_24_H_1x1 A 2026_134_D | 1x1 | 12 | Probe 3 | 3PBV 01_24_H_1x1 A 2026_134_D.xls | 385 | 3.86659 | 213.2618
3PBV 01_24_H_1x1 A 2026_134_D | 1x1 | 12 | Probe 3 | 3PBV 01_24_H_1x1 A 2026_134_D.xls | 386 | 3.876674 | 213.1111
3PBV 01_24_H_1x1 A 2026_134_D | 1x1 | 12 | Probe 3 | 3PBV 01_24_H_1x1 A 2026_134_D.xls | 387 | 3.886713 | 212.9652
3PBV 01_24_H_1x1 A 2026_134_D | 1x1 | 12 | Probe 3 | 3PBV 01_24_H_1x1 A 2026_134_D.xls | 388 | 3.896721 | 212.9024
3PBV 01_24_H_1x1 A 2026_134_D | 1x1 | 12 | Probe 3 | 3PBV 01_24_H_1x1 A 2026_134_D.xls | 389 | 3.906878 | 212.8033
3PBV 01_24_H_1x1 A 2026_134_D | 1x1 | 12 | Probe 3 | 3PBV 01_24_H_1x1 A 2026_134_D.xls | 390 | 3.916907 | 212.6944
3PBV 01_24_H_1x1 A 2026_134_D | 1x1 | 12 | Probe 3 | 3PBV 01_24_H_1x1 A 2026_134_D.xls | 391 | 3.926991 | 212.6547
3PBV 01_24_H_1x1 A 2026_134_D | 1x1 | 12 | Probe 3 | 3PBV 01_24_H_1x1 A 2026_134_D.xls | 392 | 3.937095 | 212.6373
3PBV 01_24_H_1x1 A 2026_134_D | 1x1 | 12 | Probe 3 | 3PBV 01_24_H_1x1 A 2026_134_D.xls | 393 | 3.94693 | 209.6271
3PBV 01_21_2x2 A 2026_134_D | 2x2 | 1 | Probe 1 | 3PBV 01_21_2x2 A 2026_134_D.xls | 1 | 0 | 10.98522
3PBV 01_21_2x2 A 2026_134_D | 2x2 | 1 | Probe 1 | 3PBV 01_21_2x2 A 2026_134_D.xls | 2 | 0.01002842 | 12.08547
3PBV 01_21_2x2 A 2026_134_D | 2x2 | 1 | Probe 1 | 3PBV 01_21_2x2 A 2026_134_D.xls | 3 | 0.02007919 | 13.48552
3PBV 01_21_2x2 A 2026_134_D | 2x2 | 1 | Probe 1 | 3PBV 01_21_2x2 A 2026_134_D.xls | 4 | 0.03020435 | 14.89384
3PBV 01_21_2x2 A 2026_134_D | 2x2 | 1 | Probe 1 | 3PBV 01_21_2x2 A 2026_134_D.xls | 5 | 0.04034095 | 16.36776
3PBV 01_21_2x2 A 2026_134_D | 2x2 | 1 | Probe 1 | 3PBV 01_21_2x2 A 2026_134_D.xls | 6 | 0.0503593 | 17.71071
3PBV 01_21_2x2 A 2026_134_D | 2x2 | 1 | Probe 1 | 3PBV 01_21_2x2 A 2026_134_D.xls | 7 | 0.06042057 | 19.22692
3PBV 01_21_2x2 A 2026_134_D | 2x2 | 1 | Probe 1 | 3PBV 01_21_2x2 A 2026_134_D.xls | 8 | 0.07055717 | 20.70833
3PBV 01_21_2x2 A 2026_134_D | 2x2 | 1 | Probe 1 | 3PBV 01_21_2x2 A 2026_134_D.xls | 9 | 0.08056407 | 22.11034
3PBV 01_21_2x2 A 2026_134_D | 2x2 | 1 | Probe 1 | 3PBV 01_21_2x2 A 2026_134_D.xls | 10 | 0.09065735 | 23.61622
3PBV 01_21_2x2 A 2026_134_D | 2x2 | 1 | Probe 1 | 3PBV 01_21_2x2 A 2026_134_D.xls | 11 | 0.100751 | 25.15194
3PBV 01_21_2x2 A 2026_134_D | 2x2 | 1 | Probe 1 | 3PBV 01_21_2x2 A 2026_134_D.xls | 12 | 0.1108552 | 26.70651
3PBV 01_21_2x2 A 2026_134_D | 2x2 | 1 | Probe 1 | 3PBV 01_21_2x2 A 2026_134_D.xls | 13 | 0.1208945 | 28.25233
3PBV 01_21_2x2 A 2026_134_D | 2x2 | 1 | Probe 1 | 3PBV 01_21_2x2 A 2026_134_D.xls | 14 | 0.1310102 | 29.71908
3PBV 01_21_2x2 A 2026_134_D | 2x2 | 1 | Probe 1 | 3PBV 01_21_2x2 A 2026_134_D.xls | 15 | 0.1411573 | 31.29238
3PBV 01_21_2x2 A 2026_134_D | 2x2 | 1 | Probe 1 | 3PBV 01_21_2x2 A 2026_134_D.xls | 16 | 0.1511861 | 32.92677
3PBV 01_21_2x2 A 2026_134_D | 2x2 | 1 | Probe 1 | 3PBV 01_21_2x2 A 2026_134_D.xls | 17 | 0.1612254 | 34.48519
3PBV 01_21_2x2 A 2026_134_D | 2x2 | 1 | Probe 1 | 3PBV 01_21_2x2 A 2026_134_D.xls | 18 | 0.1713831 | 36.04202
3PBV 01_21_2x2 A 2026_134_D | 2x2 | 1 | Probe 1 | 3PBV 01_21_2x2 A 2026_134_D.xls | 19 | 0.1814443 | 37.65039
3PBV 01_21_2x2 A 2026_134_D | 2x2 | 1 | Probe 1 | 3PBV 01_21_2x2 A 2026_134_D.xls | 20 | 0.1914522 | 39.19902
3PBV 01_21_2x2 A 2026_134_D | 2x2 | 1 | Probe 1 | 3PBV 01_21_2x2 A 2026_134_D.xls | 21 | 0.2015344 | 40.84455
3PBV 01_21_2x2 A 2026_134_D | 2x2 | 1 | Probe 1 | 3PBV 01_21_2x2 A 2026_134_D.xls | 22 | 0.2117035 | 42.47035
3PBV 01_21_2x2 A 2026_134_D | 2x2 | 1 | Probe 1 | 3PBV 01_21_2x2 A 2026_134_D.xls | 23 | 0.2217323 | 44.11578
3PBV 01_21_2x2 A 2026_134_D | 2x2 | 1 | Probe 1 | 3PBV 01_21_2x2 A 2026_134_D.xls | 24 | 0.2318584 | 45.78472
3PBV 01_21_2x2 A 2026_134_D | 2x2 | 1 | Probe 1 | 3PBV 01_21_2x2 A 2026_134_D.xls | 25 | 0.2420265 | 47.43513
3PBV 01_21_2x2 A 2026_134_D | 2x2 | 1 | Probe 1 | 3PBV 01_21_2x2 A 2026_134_D.xls | 26 | 0.2521197 | 49.08737
3PBV 01_21_2x2 A 2026_134_D | 2x2 | 1 | Probe 1 | 3PBV 01_21_2x2 A 2026_134_D.xls | 27 | 0.2622564 | 50.80933
3PBV 01_21_2x2 A 2026_134_D | 2x2 | 1 | Probe 1 | 3PBV 01_21_2x2 A 2026_134_D.xls | 28 | 0.2723605 | 52.48686
3PBV 01_21_2x2 A 2026_134_D | 2x2 | 1 | Probe 1 | 3PBV 01_21_2x2 A 2026_134_D.xls | 29 | 0.2824323 | 54.16516
3PBV 01_21_2x2 A 2026_134_D | 2x2 | 1 | Probe 1 | 3PBV 01_21_2x2 A 2026_134_D.xls | 30 | 0.2925155 | 55.86174
3PBV 01_21_2x2 A 2026_134_D | 2x2 | 1 | Probe 1 | 3PBV 01_21_2x2 A 2026_134_D.xls | 31 | 0.3026302 | 57.59616
3PBV 01_21_2x2 A 2026_134_D | 2x2 | 1 | Probe 1 | 3PBV 01_21_2x2 A 2026_134_D.xls | 32 | 0.3127229 | 59.39064
3PBV 01_21_2x2 A 2026_134_D | 2x2 | 1 | Probe 1 | 3PBV 01_21_2x2 A 2026_134_D.xls | 33 | 0.3228814 | 61.08477
3PBV 01_21_2x2 A 2026_134_D | 2x2 | 1 | Probe 1 | 3PBV 01_21_2x2 A 2026_134_D.xls | 34 | 0.3330171 | 62.85219
3PBV 01_21_2x2 A 2026_134_D | 2x2 | 1 | Probe 1 | 3PBV 01_21_2x2 A 2026_134_D.xls | 35 | 0.343111 | 64.47085
3PBV 01_21_2x2 A 2026_134_D | 2x2 | 1 | Probe 1 | 3PBV 01_21_2x2 A 2026_134_D.xls | 36 | 0.3531293 | 66.23801
3PBV 01_21_2x2 A 2026_134_D | 2x2 | 1 | Probe 1 | 3PBV 01_21_2x2 A 2026_134_D.xls | 37 | 0.3627176 | 67.87085
3PBV 01_21_2x2 A 2026_134_D | 2x2 | 1 | Probe 1 | 3PBV 01_21_2x2 A 2026_134_D.xls | 38 | 0.3727359 | 69.55187
3PBV 01_21_2x2 A 2026_134_D | 2x2 | 1 | Probe 1 | 3PBV 01_21_2x2 A 2026_134_D.xls | 39 | 0.3827438 | 71.30418
3PBV 01_21_2x2 A 2026_134_D | 2x2 | 1 | Probe 1 | 3PBV 01_21_2x2 A 2026_134_D.xls | 40 | 0.392848 | 73.01574
3PBV 01_21_2x2 A 2026_134_D | 2x2 | 1 | Probe 1 | 3PBV 01_21_2x2 A 2026_134_D.xls | 41 | 0.4028558 | 74.76605
3PBV 01_21_2x2 A 2026_134_D | 2x2 | 1 | Probe 1 | 3PBV 01_21_2x2 A 2026_134_D.xls | 42 | 0.4129161 | 76.53217
3PBV 01_21_2x2 A 2026_134_D | 2x2 | 1 | Probe 1 | 3PBV 01_21_2x2 A 2026_134_D.xls | 43 | 0.4230634 | 78.19947
3PBV 01_21_2x2 A 2026_134_D | 2x2 | 1 | Probe 1 | 3PBV 01_21_2x2 A 2026_134_D.xls | 44 | 0.4332105 | 80.04231
3PBV 01_21_2x2 A 2026_134_D | 2x2 | 1 | Probe 1 | 3PBV 01_21_2x2 A 2026_134_D.xls | 45 | 0.4433147 | 81.65139
3PBV 01_21_2x2 A 2026_134_D | 2x2 | 1 | Probe 1 | 3PBV 01_21_2x2 A 2026_134_D.xls | 46 | 0.4534294 | 83.4283
3PBV 01_21_2x2 A 2026_134_D | 2x2 | 1 | Probe 1 | 3PBV 01_21_2x2 A 2026_134_D.xls | 47 | 0.4634906 | 85.20392
3PBV 01_21_2x2 A 2026_134_D | 2x2 | 1 | Probe 1 | 3PBV 01_21_2x2 A 2026_134_D.xls | 48 | 0.4735843 | 86.95514
3PBV 01_21_2x2 A 2026_134_D | 2x2 | 1 | Probe 1 | 3PBV 01_21_2x2 A 2026_134_D.xls | 49 | 0.4837104 | 88.7252
3PBV 01_21_2x2 A 2026_134_D | 2x2 | 1 | Probe 1 | 3PBV 01_21_2x2 A 2026_134_D.xls | 50 | 0.4938461 | 90.44025
3PBV 01_21_2x2 A 2026_134_D | 2x2 | 1 | Probe 1 | 3PBV 01_21_2x2 A 2026_134_D.xls | 51 | 0.5039079 | 92.24018
3PBV 01_21_2x2 A 2026_134_D | 2x2 | 1 | Probe 1 | 3PBV 01_21_2x2 A 2026_134_D.xls | 52 | 0.5139263 | 93.95858
3PBV 01_21_2x2 A 2026_134_D | 2x2 | 1 | Probe 1 | 3PBV 01_21_2x2 A 2026_134_D.xls | 53 | 0.5240734 | 95.72329
3PBV 01_21_2x2 A 2026_134_D | 2x2 | 1 | Probe 1 | 3PBV 01_21_2x2 A 2026_134_D.xls | 54 | 0.5341127 | 97.50963
3PBV 01_21_2x2 A 2026_134_D | 2x2 | 1 | Probe 1 | 3PBV 01_21_2x2 A 2026_134_D.xls | 55 | 0.5442703 | 99.14108
3PBV 01_21_2x2 A 2026_134_D | 2x2 | 1 | Probe 1 | 3PBV 01_21_2x2 A 2026_134_D.xls | 56 | 0.554342 | 100.9575
3PBV 01_21_2x2 A 2026_134_D | 2x2 | 1 | Probe 1 | 3PBV 01_21_2x2 A 2026_134_D.xls | 57 | 0.5643499 | 102.6355
3PBV 01_21_2x2 A 2026_134_D | 2x2 | 1 | Probe 1 | 3PBV 01_21_2x2 A 2026_134_D.xls | 58 | 0.5744007 | 104.3625
3PBV 01_21_2x2 A 2026_134_D | 2x2 | 1 | Probe 1 | 3PBV 01_21_2x2 A 2026_134_D.xls | 59 | 0.5844934 | 106.1364
3PBV 01_21_2x2 A 2026_134_D | 2x2 | 1 | Probe 1 | 3PBV 01_21_2x2 A 2026_134_D.xls | 60 | 0.5946297 | 107.8448
3PBV 01_21_2x2 A 2026_134_D | 2x2 | 1 | Probe 1 | 3PBV 01_21_2x2 A 2026_134_D.xls | 61 | 0.6047882 | 109.7087
3PBV 01_21_2x2 A 2026_134_D | 2x2 | 1 | Probe 1 | 3PBV 01_21_2x2 A 2026_134_D.xls | 62 | 0.6149353 | 111.444
3PBV 01_21_2x2 A 2026_134_D | 2x2 | 1 | Probe 1 | 3PBV 01_21_2x2 A 2026_134_D.xls | 63 | 0.6250824 | 113.1961
3PBV 01_21_2x2 A 2026_134_D | 2x2 | 1 | Probe 1 | 3PBV 01_21_2x2 A 2026_134_D.xls | 64 | 0.6351113 | 114.9923
3PBV 01_21_2x2 A 2026_134_D | 2x2 | 1 | Probe 1 | 3PBV 01_21_2x2 A 2026_134_D.xls | 65 | 0.6452479 | 116.7498
3PBV 01_21_2x2 A 2026_134_D | 2x2 | 1 | Probe 1 | 3PBV 01_21_2x2 A 2026_134_D.xls | 66 | 0.6553406 | 118.5489
3PBV 01_21_2x2 A 2026_134_D | 2x2 | 1 | Probe 1 | 3PBV 01_21_2x2 A 2026_134_D.xls | 67 | 0.6653695 | 120.1935
3PBV 01_21_2x2 A 2026_134_D | 2x2 | 1 | Probe 1 | 3PBV 01_21_2x2 A 2026_134_D.xls | 68 | 0.67542 | 121.996
3PBV 01_21_2x2 A 2026_134_D | 2x2 | 1 | Probe 1 | 3PBV 01_21_2x2 A 2026_134_D.xls | 69 | 0.6855356 | 123.7231
3PBV 01_21_2x2 A 2026_134_D | 2x2 | 1 | Probe 1 | 3PBV 01_21_2x2 A 2026_134_D.xls | 70 | 0.6955854 | 125.4375
3PBV 01_21_2x2 A 2026_134_D | 2x2 | 1 | Probe 1 | 3PBV 01_21_2x2 A 2026_134_D.xls | 71 | 0.7056467 | 127.3333
3PBV 01_21_2x2 A 2026_134_D | 2x2 | 1 | Probe 1 | 3PBV 01_21_2x2 A 2026_134_D.xls | 72 | 0.7157299 | 129.1105
3PBV 01_21_2x2 A 2026_134_D | 2x2 | 1 | Probe 1 | 3PBV 01_21_2x2 A 2026_134_D.xls | 73 | 0.7258121 | 130.9139
3PBV 01_21_2x2 A 2026_134_D | 2x2 | 1 | Probe 1 | 3PBV 01_21_2x2 A 2026_134_D.xls | 74 | 0.7358944 | 132.5535
3PBV 01_21_2x2 A 2026_134_D | 2x2 | 1 | Probe 1 | 3PBV 01_21_2x2 A 2026_134_D.xls | 75 | 0.7460205 | 134.2757
3PBV 01_21_2x2 A 2026_134_D | 2x2 | 1 | Probe 1 | 3PBV 01_21_2x2 A 2026_134_D.xls | 76 | 0.7561674 | 136.1159
3PBV 01_21_2x2 A 2026_134_D | 2x2 | 1 | Probe 1 | 3PBV 01_21_2x2 A 2026_134_D.xls | 77 | 0.7662611 | 137.8215
3PBV 01_21_2x2 A 2026_134_D | 2x2 | 1 | Probe 1 | 3PBV 01_21_2x2 A 2026_134_D.xls | 78 | 0.7763977 | 139.5966
3PBV 01_21_2x2 A 2026_134_D | 2x2 | 1 | Probe 1 | 3PBV 01_21_2x2 A 2026_134_D.xls | 79 | 0.7865658 | 141.3686
3PBV 01_21_2x2 A 2026_134_D | 2x2 | 1 | Probe 1 | 3PBV 01_21_2x2 A 2026_134_D.xls | 80 | 0.7966375 | 143.0594
3PBV 01_21_2x2 A 2026_134_D | 2x2 | 1 | Probe 1 | 3PBV 01_21_2x2 A 2026_134_D.xls | 81 | 0.8067636 | 144.9124
3PBV 01_21_2x2 A 2026_134_D | 2x2 | 1 | Probe 1 | 3PBV 01_21_2x2 A 2026_134_D.xls | 82 | 0.8168564 | 146.5918
3PBV 01_21_2x2 A 2026_134_D | 2x2 | 1 | Probe 1 | 3PBV 01_21_2x2 A 2026_134_D.xls | 83 | 0.8268747 | 148.3349
3PBV 01_21_2x2 A 2026_134_D | 2x2 | 1 | Probe 1 | 3PBV 01_21_2x2 A 2026_134_D.xls | 84 | 0.8368931 | 149.9774
3PBV 01_21_2x2 A 2026_134_D | 2x2 | 1 | Probe 1 | 3PBV 01_21_2x2 A 2026_134_D.xls | 85 | 0.8470297 | 151.7306
3PBV 01_21_2x2 A 2026_134_D | 2x2 | 1 | Probe 1 | 3PBV 01_21_2x2 A 2026_134_D.xls | 86 | 0.8571663 | 153.5594
3PBV 01_21_2x2 A 2026_134_D | 2x2 | 1 | Probe 1 | 3PBV 01_21_2x2 A 2026_134_D.xls | 87 | 0.8672705 | 155.255
3PBV 01_21_2x2 A 2026_134_D | 2x2 | 1 | Probe 1 | 3PBV 01_21_2x2 A 2026_134_D.xls | 88 | 0.8773956 | 156.9661
3PBV 01_21_2x2 A 2026_134_D | 2x2 | 1 | Probe 1 | 3PBV 01_21_2x2 A 2026_134_D.xls | 89 | 0.8875532 | 158.7404
3PBV 01_21_2x2 A 2026_134_D | 2x2 | 1 | Probe 1 | 3PBV 01_21_2x2 A 2026_134_D.xls | 90 | 0.8975935 | 160.4862
3PBV 01_21_2x2 A 2026_134_D | 2x2 | 1 | Probe 1 | 3PBV 01_21_2x2 A 2026_134_D.xls | 91 | 0.9077187 | 162.2841
3PBV 01_21_2x2 A 2026_134_D | 2x2 | 1 | Probe 1 | 3PBV 01_21_2x2 A 2026_134_D.xls | 92 | 0.9178228 | 163.984
3PBV 01_21_2x2 A 2026_134_D | 2x2 | 1 | Probe 1 | 3PBV 01_21_2x2 A 2026_134_D.xls | 93 | 0.927927 | 165.7684
3PBV 01_21_2x2 A 2026_134_D | 2x2 | 1 | Probe 1 | 3PBV 01_21_2x2 A 2026_134_D.xls | 94 | 0.9380636 | 167.4925
3PBV 01_21_2x2 A 2026_134_D | 2x2 | 1 | Probe 1 | 3PBV 01_21_2x2 A 2026_134_D.xls | 95 | 0.9481897 | 169.3274
3PBV 01_21_2x2 A 2026_134_D | 2x2 | 1 | Probe 1 | 3PBV 01_21_2x2 A 2026_134_D.xls | 96 | 0.9583148 | 171.1053
3PBV 01_21_2x2 A 2026_134_D | 2x2 | 1 | Probe 1 | 3PBV 01_21_2x2 A 2026_134_D.xls | 97 | 0.9684619 | 172.8372
3PBV 01_21_2x2 A 2026_134_D | 2x2 | 1 | Probe 1 | 3PBV 01_21_2x2 A 2026_134_D.xls | 98 | 0.9785442 | 174.5897
3PBV 01_21_2x2 A 2026_134_D | 2x2 | 1 | Probe 1 | 3PBV 01_21_2x2 A 2026_134_D.xls | 99 | 0.988552 | 176.2642
3PBV 01_21_2x2 A 2026_134_D | 2x2 | 1 | Probe 1 | 3PBV 01_21_2x2 A 2026_134_D.xls | 100 | 0.9985599 | 178.0515
3PBV 01_21_2x2 A 2026_134_D | 2x2 | 1 | Probe 1 | 3PBV 01_21_2x2 A 2026_134_D.xls | 101 | 1.008631 | 179.8173
3PBV 01_21_2x2 A 2026_134_D | 2x2 | 1 | Probe 1 | 3PBV 01_21_2x2 A 2026_134_D.xls | 102 | 1.018661 | 181.5274
3PBV 01_21_2x2 A 2026_134_D | 2x2 | 1 | Probe 1 | 3PBV 01_21_2x2 A 2026_134_D.xls | 103 | 1.028743 | 183.3138
3PBV 01_21_2x2 A 2026_134_D | 2x2 | 1 | Probe 1 | 3PBV 01_21_2x2 A 2026_134_D.xls | 104 | 1.03889 | 185.0605
3PBV 01_21_2x2 A 2026_134_D | 2x2 | 1 | Probe 1 | 3PBV 01_21_2x2 A 2026_134_D.xls | 105 | 1.048898 | 186.8308
3PBV 01_21_2x2 A 2026_134_D | 2x2 | 1 | Probe 1 | 3PBV 01_21_2x2 A 2026_134_D.xls | 106 | 1.058991 | 188.5049
3PBV 01_21_2x2 A 2026_134_D | 2x2 | 1 | Probe 1 | 3PBV 01_21_2x2 A 2026_134_D.xls | 107 | 1.069085 | 190.2938
3PBV 01_21_2x2 A 2026_134_D | 2x2 | 1 | Probe 1 | 3PBV 01_21_2x2 A 2026_134_D.xls | 108 | 1.079167 | 192.0162
3PBV 01_21_2x2 A 2026_134_D | 2x2 | 1 | Probe 1 | 3PBV 01_21_2x2 A 2026_134_D.xls | 109 | 1.089272 | 193.7289
3PBV 01_21_2x2 A 2026_134_D | 2x2 | 1 | Probe 1 | 3PBV 01_21_2x2 A 2026_134_D.xls | 110 | 1.099386 | 195.5051
3PBV 01_21_2x2 A 2026_134_D | 2x2 | 1 | Probe 1 | 3PBV 01_21_2x2 A 2026_134_D.xls | 111 | 1.109501 | 197.2549
3PBV 01_21_2x2 A 2026_134_D | 2x2 | 1 | Probe 1 | 3PBV 01_21_2x2 A 2026_134_D.xls | 112 | 1.119574 | 199.049
3PBV 01_21_2x2 A 2026_134_D | 2x2 | 1 | Probe 1 | 3PBV 01_21_2x2 A 2026_134_D.xls | 113 | 1.12958 | 200.7627
3PBV 01_21_2x2 A 2026_134_D | 2x2 | 1 | Probe 1 | 3PBV 01_21_2x2 A 2026_134_D.xls | 114 | 1.139717 | 202.4656
3PBV 01_21_2x2 A 2026_134_D | 2x2 | 1 | Probe 1 | 3PBV 01_21_2x2 A 2026_134_D.xls | 115 | 1.149789 | 204.2993
3PBV 01_21_2x2 A 2026_134_D | 2x2 | 1 | Probe 1 | 3PBV 01_21_2x2 A 2026_134_D.xls | 116 | 1.159915 | 205.9763
3PBV 01_21_2x2 A 2026_134_D | 2x2 | 1 | Probe 1 | 3PBV 01_21_2x2 A 2026_134_D.xls | 117 | 1.170019 | 207.8252
3PBV 01_21_2x2 A 2026_134_D | 2x2 | 1 | Probe 1 | 3PBV 01_21_2x2 A 2026_134_D.xls | 118 | 1.180176 | 209.5057
3PBV 01_21_2x2 A 2026_134_D | 2x2 | 1 | Probe 1 | 3PBV 01_21_2x2 A 2026_134_D.xls | 119 | 1.190259 | 211.2518
3PBV 01_21_2x2 A 2026_134_D | 2x2 | 1 | Probe 1 | 3PBV 01_21_2x2 A 2026_134_D.xls | 120 | 1.200374 | 213.0783
3PBV 01_21_2x2 A 2026_134_D | 2x2 | 1 | Probe 1 | 3PBV 01_21_2x2 A 2026_134_D.xls | 121 | 1.210499 | 214.776
3PBV 01_21_2x2 A 2026_134_D | 2x2 | 1 | Probe 1 | 3PBV 01_21_2x2 A 2026_134_D.xls | 122 | 1.220658 | 216.5239
3PBV 01_21_2x2 A 2026_134_D | 2x2 | 1 | Probe 1 | 3PBV 01_21_2x2 A 2026_134_D.xls | 123 | 1.230783 | 218.2905
3PBV 01_21_2x2 A 2026_134_D | 2x2 | 1 | Probe 1 | 3PBV 01_21_2x2 A 2026_134_D.xls | 124 | 1.240909 | 220.0008
3PBV 01_21_2x2 A 2026_134_D | 2x2 | 1 | Probe 1 | 3PBV 01_21_2x2 A 2026_134_D.xls | 125 | 1.250938 | 221.7708
3PBV 01_21_2x2 A 2026_134_D | 2x2 | 1 | Probe 1 | 3PBV 01_21_2x2 A 2026_134_D.xls | 126 | 1.261031 | 223.4153
3PBV 01_21_2x2 A 2026_134_D | 2x2 | 1 | Probe 1 | 3PBV 01_21_2x2 A 2026_134_D.xls | 127 | 1.271157 | 225.2295
3PBV 01_21_2x2 A 2026_134_D | 2x2 | 1 | Probe 1 | 3PBV 01_21_2x2 A 2026_134_D.xls | 128 | 1.281207 | 226.9215
3PBV 01_21_2x2 A 2026_134_D | 2x2 | 1 | Probe 1 | 3PBV 01_21_2x2 A 2026_134_D.xls | 129 | 1.291226 | 228.5658
3PBV 01_21_2x2 A 2026_134_D | 2x2 | 1 | Probe 1 | 3PBV 01_21_2x2 A 2026_134_D.xls | 130 | 1.301351 | 230.3866
3PBV 01_21_2x2 A 2026_134_D | 2x2 | 1 | Probe 1 | 3PBV 01_21_2x2 A 2026_134_D.xls | 131 | 1.311402 | 232.0253
3PBV 01_21_2x2 A 2026_134_D | 2x2 | 1 | Probe 1 | 3PBV 01_21_2x2 A 2026_134_D.xls | 132 | 1.321452 | 233.868
3PBV 01_21_2x2 A 2026_134_D | 2x2 | 1 | Probe 1 | 3PBV 01_21_2x2 A 2026_134_D.xls | 133 | 1.331557 | 235.5026
3PBV 01_21_2x2 A 2026_134_D | 2x2 | 1 | Probe 1 | 3PBV 01_21_2x2 A 2026_134_D.xls | 134 | 1.341692 | 237.2945
3PBV 01_21_2x2 A 2026_134_D | 2x2 | 1 | Probe 1 | 3PBV 01_21_2x2 A 2026_134_D.xls | 135 | 1.351754 | 239.0271
3PBV 01_21_2x2 A 2026_134_D | 2x2 | 1 | Probe 1 | 3PBV 01_21_2x2 A 2026_134_D.xls | 136 | 1.36188 | 240.7524
3PBV 01_21_2x2 A 2026_134_D | 2x2 | 1 | Probe 1 | 3PBV 01_21_2x2 A 2026_134_D.xls | 137 | 1.372027 | 242.4652
3PBV 01_21_2x2 A 2026_134_D | 2x2 | 1 | Probe 1 | 3PBV 01_21_2x2 A 2026_134_D.xls | 138 | 1.382109 | 244.18
3PBV 01_21_2x2 A 2026_134_D | 2x2 | 1 | Probe 1 | 3PBV 01_21_2x2 A 2026_134_D.xls | 139 | 1.392235 | 245.9162
3PBV 01_21_2x2 A 2026_134_D | 2x2 | 1 | Probe 1 | 3PBV 01_21_2x2 A 2026_134_D.xls | 140 | 1.402393 | 247.6967
3PBV 01_21_2x2 A 2026_134_D | 2x2 | 1 | Probe 1 | 3PBV 01_21_2x2 A 2026_134_D.xls | 141 | 1.412454 | 249.3769
3PBV 01_21_2x2 A 2026_134_D | 2x2 | 1 | Probe 1 | 3PBV 01_21_2x2 A 2026_134_D.xls | 142 | 1.42259 | 251.2006
3PBV 01_21_2x2 A 2026_134_D | 2x2 | 1 | Probe 1 | 3PBV 01_21_2x2 A 2026_134_D.xls | 143 | 1.432651 | 252.8809
3PBV 01_21_2x2 A 2026_134_D | 2x2 | 1 | Probe 1 | 3PBV 01_21_2x2 A 2026_134_D.xls | 144 | 1.44267 | 254.5576
3PBV 01_21_2x2 A 2026_134_D | 2x2 | 1 | Probe 1 | 3PBV 01_21_2x2 A 2026_134_D.xls | 145 | 1.45271 | 256.3229
3PBV 01_21_2x2 A 2026_134_D | 2x2 | 1 | Probe 1 | 3PBV 01_21_2x2 A 2026_134_D.xls | 146 | 1.462835 | 258.0128
3PBV 01_21_2x2 A 2026_134_D | 2x2 | 1 | Probe 1 | 3PBV 01_21_2x2 A 2026_134_D.xls | 147 | 1.472864 | 259.7598
3PBV 01_21_2x2 A 2026_134_D | 2x2 | 1 | Probe 1 | 3PBV 01_21_2x2 A 2026_134_D.xls | 148 | 1.482968 | 261.4137
3PBV 01_21_2x2 A 2026_134_D | 2x2 | 1 | Probe 1 | 3PBV 01_21_2x2 A 2026_134_D.xls | 149 | 1.493083 | 263.1775
3PBV 01_21_2x2 A 2026_134_D | 2x2 | 1 | Probe 1 | 3PBV 01_21_2x2 A 2026_134_D.xls | 150 | 1.50323 | 264.9612
3PBV 01_21_2x2 A 2026_134_D | 2x2 | 1 | Probe 1 | 3PBV 01_21_2x2 A 2026_134_D.xls | 151 | 1.513302 | 266.641
3PBV 01_21_2x2 A 2026_134_D | 2x2 | 1 | Probe 1 | 3PBV 01_21_2x2 A 2026_134_D.xls | 152 | 1.523406 | 268.4089
3PBV 01_21_2x2 A 2026_134_D | 2x2 | 1 | Probe 1 | 3PBV 01_21_2x2 A 2026_134_D.xls | 153 | 1.533478 | 270.0565
3PBV 01_21_2x2 A 2026_134_D | 2x2 | 1 | Probe 1 | 3PBV 01_21_2x2 A 2026_134_D.xls | 154 | 1.543561 | 271.7033
3PBV 01_21_2x2 A 2026_134_D | 2x2 | 1 | Probe 1 | 3PBV 01_21_2x2 A 2026_134_D.xls | 155 | 1.553708 | 273.4592
3PBV 01_21_2x2 A 2026_134_D | 2x2 | 1 | Probe 1 | 3PBV 01_21_2x2 A 2026_134_D.xls | 156 | 1.563833 | 275.1874
3PBV 01_21_2x2 A 2026_134_D | 2x2 | 1 | Probe 1 | 3PBV 01_21_2x2 A 2026_134_D.xls | 157 | 1.573906 | 276.9175
3PBV 01_21_2x2 A 2026_134_D | 2x2 | 1 | Probe 1 | 3PBV 01_21_2x2 A 2026_134_D.xls | 158 | 1.583913 | 278.5452
3PBV 01_21_2x2 A 2026_134_D | 2x2 | 1 | Probe 1 | 3PBV 01_21_2x2 A 2026_134_D.xls | 159 | 1.59406 | 280.208
3PBV 01_21_2x2 A 2026_134_D | 2x2 | 1 | Probe 1 | 3PBV 01_21_2x2 A 2026_134_D.xls | 160 | 1.604218 | 282.0761
3PBV 01_21_2x2 A 2026_134_D | 2x2 | 1 | Probe 1 | 3PBV 01_21_2x2 A 2026_134_D.xls | 161 | 1.614236 | 283.6824
3PBV 01_21_2x2 A 2026_134_D | 2x2 | 1 | Probe 1 | 3PBV 01_21_2x2 A 2026_134_D.xls | 162 | 1.624319 | 285.4047
3PBV 01_21_2x2 A 2026_134_D | 2x2 | 1 | Probe 1 | 3PBV 01_21_2x2 A 2026_134_D.xls | 163 | 1.634369 | 287.0217
3PBV 01_21_2x2 A 2026_134_D | 2x2 | 1 | Probe 1 | 3PBV 01_21_2x2 A 2026_134_D.xls | 164 | 1.64443 | 288.743
3PBV 01_21_2x2 A 2026_134_D | 2x2 | 1 | Probe 1 | 3PBV 01_21_2x2 A 2026_134_D.xls | 165 | 1.654545 | 290.5027
3PBV 01_21_2x2 A 2026_134_D | 2x2 | 1 | Probe 1 | 3PBV 01_21_2x2 A 2026_134_D.xls | 166 | 1.664585 | 292.1702
3PBV 01_21_2x2 A 2026_134_D | 2x2 | 1 | Probe 1 | 3PBV 01_21_2x2 A 2026_134_D.xls | 167 | 1.674668 | 293.8799
3PBV 01_21_2x2 A 2026_134_D | 2x2 | 1 | Probe 1 | 3PBV 01_21_2x2 A 2026_134_D.xls | 168 | 1.684739 | 295.5575
3PBV 01_21_2x2 A 2026_134_D | 2x2 | 1 | Probe 1 | 3PBV 01_21_2x2 A 2026_134_D.xls | 169 | 1.694833 | 297.1708
3PBV 01_21_2x2 A 2026_134_D | 2x2 | 1 | Probe 1 | 3PBV 01_21_2x2 A 2026_134_D.xls | 170 | 1.704883 | 298.9583
3PBV 01_21_2x2 A 2026_134_D | 2x2 | 1 | Probe 1 | 3PBV 01_21_2x2 A 2026_134_D.xls | 171 | 1.715042 | 300.5905
3PBV 01_21_2x2 A 2026_134_D | 2x2 | 1 | Probe 1 | 3PBV 01_21_2x2 A 2026_134_D.xls | 172 | 1.725134 | 302.3324
3PBV 01_21_2x2 A 2026_134_D | 2x2 | 1 | Probe 1 | 3PBV 01_21_2x2 A 2026_134_D.xls | 173 | 1.735196 | 303.9938
3PBV 01_21_2x2 A 2026_134_D | 2x2 | 1 | Probe 1 | 3PBV 01_21_2x2 A 2026_134_D.xls | 174 | 1.745224 | 305.6081
3PBV 01_21_2x2 A 2026_134_D | 2x2 | 1 | Probe 1 | 3PBV 01_21_2x2 A 2026_134_D.xls | 175 | 1.755232 | 307.2154
3PBV 01_21_2x2 A 2026_134_D | 2x2 | 1 | Probe 1 | 3PBV 01_21_2x2 A 2026_134_D.xls | 176 | 1.765272 | 304.6755
3PBV 01_21_2x2 A 2026_134_D | 2x2 | 1 | Probe 1 | 3PBV 01_21_2x2 A 2026_134_D.xls | 177 | 1.77543 | 304.8214
3PBV 01_21_2x2 A 2026_134_D | 2x2 | 1 | Probe 1 | 3PBV 01_21_2x2 A 2026_134_D.xls | 178 | 1.785524 | 290.6923
3PBV 01_21_2x2 A 2026_134_D | 2x2 | 1 | Probe 1 | 3PBV 01_21_2x2 A 2026_134_D.xls | 179 | 1.795702 | 289.465
3PBV 01_21_2x2 A 2026_134_D | 2x2 | 1 | Probe 1 | 3PBV 01_21_2x2 A 2026_134_D.xls | 180 | 1.805764 | 289.3061
3PBV 01_21_2x2 A 2026_134_D | 2x2 | 1 | Probe 1 | 3PBV 01_21_2x2 A 2026_134_D.xls | 181 | 1.81589 | 289.4085
3PBV 01_21_2x2 A 2026_134_D | 2x2 | 1 | Probe 1 | 3PBV 01_21_2x2 A 2026_134_D.xls | 182 | 1.826004 | 288.768
3PBV 01_21_2x2 A 2026_134_D | 2x2 | 1 | Probe 1 | 3PBV 01_21_2x2 A 2026_134_D.xls | 183 | 1.836141 | 277.8052
3PBV 01_21_2x2 A 2026_134_D | 2x2 | 2 | Probe 2 | 3PBV 01_21_2x2 A 2026_134_D.xls | 1 | 0 | 9.86254
3PBV 01_21_2x2 A 2026_134_D | 2x2 | 2 | Probe 2 | 3PBV 01_21_2x2 A 2026_134_D.xls | 2 | 0.01009298 | 11.00284
3PBV 01_21_2x2 A 2026_134_D | 2x2 | 2 | Probe 2 | 3PBV 01_21_2x2 A 2026_134_D.xls | 3 | 0.02021814 | 12.52931
3PBV 01_21_2x2 A 2026_134_D | 2x2 | 2 | Probe 2 | 3PBV 01_21_2x2 A 2026_134_D.xls | 4 | 0.03032232 | 14.03752
3PBV 01_21_2x2 A 2026_134_D | 2x2 | 2 | Probe 2 | 3PBV 01_21_2x2 A 2026_134_D.xls | 5 | 0.04040552 | 15.54948
3PBV 01_21_2x2 A 2026_134_D | 2x2 | 2 | Probe 2 | 3PBV 01_21_2x2 A 2026_134_D.xls | 6 | 0.05042387 | 17.06569
3PBV 01_21_2x2 A 2026_134_D | 2x2 | 2 | Probe 2 | 3PBV 01_21_2x2 A 2026_134_D.xls | 7 | 0.06054903 | 18.5662
3PBV 01_21_2x2 A 2026_134_D | 2x2 | 2 | Probe 2 | 3PBV 01_21_2x2 A 2026_134_D.xls | 8 | 0.07061048 | 20.06431
3PBV 01_21_2x2 A 2026_134_D | 2x2 | 2 | Probe 2 | 3PBV 01_21_2x2 A 2026_134_D.xls | 9 | 0.08075757 | 21.68305
3PBV 01_21_2x2 A 2026_134_D | 2x2 | 2 | Probe 2 | 3PBV 01_21_2x2 A 2026_134_D.xls | 10 | 0.09081884 | 23.2509
3PBV 01_21_2x2 A 2026_134_D | 2x2 | 2 | Probe 2 | 3PBV 01_21_2x2 A 2026_134_D.xls | 11 | 0.1008372 | 24.85335
3PBV 01_21_2x2 A 2026_134_D | 2x2 | 2 | Probe 2 | 3PBV 01_21_2x2 A 2026_134_D.xls | 12 | 0.1109089 | 26.41993
3PBV 01_21_2x2 A 2026_134_D | 2x2 | 2 | Probe 2 | 3PBV 01_21_2x2 A 2026_134_D.xls | 13 | 0.1210341 | 27.97422
3PBV 01_21_2x2 A 2026_134_D | 2x2 | 2 | Probe 2 | 3PBV 01_21_2x2 A 2026_134_D.xls | 14 | 0.1311926 | 29.71263
3PBV 01_21_2x2 A 2026_134_D | 2x2 | 2 | Probe 2 | 3PBV 01_21_2x2 A 2026_134_D.xls | 15 | 0.1413397 | 31.30039
3PBV 01_21_2x2 A 2026_134_D | 2x2 | 2 | Probe 2 | 3PBV 01_21_2x2 A 2026_134_D.xls | 16 | 0.1514541 | 32.9734
3PBV 01_21_2x2 A 2026_134_D | 2x2 | 2 | Probe 2 | 3PBV 01_21_2x2 A 2026_134_D.xls | 17 | 0.1615583 | 34.58298
3PBV 01_21_2x2 A 2026_134_D | 2x2 | 2 | Probe 2 | 3PBV 01_21_2x2 A 2026_134_D.xls | 18 | 0.1716196 | 36.23359
3PBV 01_21_2x2 A 2026_134_D | 2x2 | 2 | Probe 2 | 3PBV 01_21_2x2 A 2026_134_D.xls | 19 | 0.1817238 | 37.97896
3PBV 01_21_2x2 A 2026_134_D | 2x2 | 2 | Probe 2 | 3PBV 01_21_2x2 A 2026_134_D.xls | 20 | 0.1918384 | 39.67165
3PBV 01_21_2x2 A 2026_134_D | 2x2 | 2 | Probe 2 | 3PBV 01_21_2x2 A 2026_134_D.xls | 21 | 0.2018892 | 41.37714
3PBV 01_21_2x2 A 2026_134_D | 2x2 | 2 | Probe 2 | 3PBV 01_21_2x2 A 2026_134_D.xls | 22 | 0.2120363 | 43.07806
3PBV 01_21_2x2 A 2026_134_D | 2x2 | 2 | Probe 2 | 3PBV 01_21_2x2 A 2026_134_D.xls | 23 | 0.2221615 | 44.80639
3PBV 01_21_2x2 A 2026_134_D | 2x2 | 2 | Probe 2 | 3PBV 01_21_2x2 A 2026_134_D.xls | 24 | 0.2322227 | 46.48899
3PBV 01_21_2x2 A 2026_134_D | 2x2 | 2 | Probe 2 | 3PBV 01_21_2x2 A 2026_134_D.xls | 25 | 0.2422947 | 48.21588
3PBV 01_21_2x2 A 2026_134_D | 2x2 | 2 | Probe 2 | 3PBV 01_21_2x2 A 2026_134_D.xls | 26 | 0.2523989 | 49.92996
3PBV 01_21_2x2 A 2026_134_D | 2x2 | 2 | Probe 2 | 3PBV 01_21_2x2 A 2026_134_D.xls | 27 | 0.262525 | 51.74545
3PBV 01_21_2x2 A 2026_134_D | 2x2 | 2 | Probe 2 | 3PBV 01_21_2x2 A 2026_134_D.xls | 28 | 0.2725968 | 53.6036
3PBV 01_21_2x2 A 2026_134_D | 2x2 | 2 | Probe 2 | 3PBV 01_21_2x2 A 2026_134_D.xls | 29 | 0.2826905 | 55.35465
3PBV 01_21_2x2 A 2026_134_D | 2x2 | 2 | Probe 2 | 3PBV 01_21_2x2 A 2026_134_D.xls | 30 | 0.2928376 | 57.17727
3PBV 01_21_2x2 A 2026_134_D | 2x2 | 2 | Probe 2 | 3PBV 01_21_2x2 A 2026_134_D.xls | 31 | 0.3029627 | 58.90004
3PBV 01_21_2x2 A 2026_134_D | 2x2 | 2 | Probe 2 | 3PBV 01_21_2x2 A 2026_134_D.xls | 32 | 0.3129706 | 60.67804
3PBV 01_21_2x2 A 2026_134_D | 2x2 | 2 | Probe 2 | 3PBV 01_21_2x2 A 2026_134_D.xls | 33 | 0.3230636 | 62.41143
3PBV 01_21_2x2 A 2026_134_D | 2x2 | 2 | Probe 2 | 3PBV 01_21_2x2 A 2026_134_D.xls | 34 | 0.3331354 | 64.25278
3PBV 01_21_2x2 A 2026_134_D | 2x2 | 2 | Probe 2 | 3PBV 01_21_2x2 A 2026_134_D.xls | 35 | 0.343251 | 66.02179
3PBV 01_21_2x2 A 2026_134_D | 2x2 | 2 | Probe 2 | 3PBV 01_21_2x2 A 2026_134_D.xls | 36 | 0.3533437 | 67.89559
3PBV 01_21_2x2 A 2026_134_D | 2x2 | 2 | Probe 2 | 3PBV 01_21_2x2 A 2026_134_D.xls | 37 | 0.3568876 | 68.48974
3PBV 01_21_2x2 A 2026_134_D | 2x2 | 2 | Probe 2 | 3PBV 01_21_2x2 A 2026_134_D.xls | 38 | 0.3670127 | 70.2106
3PBV 01_21_2x2 A 2026_134_D | 2x2 | 2 | Probe 2 | 3PBV 01_21_2x2 A 2026_134_D.xls | 39 | 0.3770959 | 72.08717
3PBV 01_21_2x2 A 2026_134_D | 2x2 | 2 | Probe 2 | 3PBV 01_21_2x2 A 2026_134_D.xls | 40 | 0.3872316 | 73.87995
3PBV 01_21_2x2 A 2026_134_D | 2x2 | 2 | Probe 2 | 3PBV 01_21_2x2 A 2026_134_D.xls | 41 | 0.3973787 | 75.7862
3PBV 01_21_2x2 A 2026_134_D | 2x2 | 2 | Probe 2 | 3PBV 01_21_2x2 A 2026_134_D.xls | 42 | 0.4074399 | 77.49691
3PBV 01_21_2x2 A 2026_134_D | 2x2 | 2 | Probe 2 | 3PBV 01_21_2x2 A 2026_134_D.xls | 43 | 0.4174697 | 79.37893
3PBV 01_21_2x2 A 2026_134_D | 2x2 | 2 | Probe 2 | 3PBV 01_21_2x2 A 2026_134_D.xls | 44 | 0.4275519 | 81.09973
3PBV 01_21_2x2 A 2026_134_D | 2x2 | 2 | Probe 2 | 3PBV 01_21_2x2 A 2026_134_D.xls | 45 | 0.4375598 | 83.00273
3PBV 01_21_2x2 A 2026_134_D | 2x2 | 2 | Probe 2 | 3PBV 01_21_2x2 A 2026_134_D.xls | 46 | 0.4475667 | 84.75761
3PBV 01_21_2x2 A 2026_134_D | 2x2 | 2 | Probe 2 | 3PBV 01_21_2x2 A 2026_134_D.xls | 47 | 0.4576499 | 86.60883
3PBV 01_21_2x2 A 2026_134_D | 2x2 | 2 | Probe 2 | 3PBV 01_21_2x2 A 2026_134_D.xls | 48 | 0.4676682 | 88.40926
3PBV 01_21_2x2 A 2026_134_D | 2x2 | 2 | Probe 2 | 3PBV 01_21_2x2 A 2026_134_D.xls | 49 | 0.4777295 | 90.25976
3PBV 01_21_2x2 A 2026_134_D | 2x2 | 2 | Probe 2 | 3PBV 01_21_2x2 A 2026_134_D.xls | 50 | 0.4878871 | 92.08198
3PBV 01_21_2x2 A 2026_134_D | 2x2 | 2 | Probe 2 | 3PBV 01_21_2x2 A 2026_134_D.xls | 51 | 0.4979269 | 93.90744
3PBV 01_21_2x2 A 2026_134_D | 2x2 | 2 | Probe 2 | 3PBV 01_21_2x2 A 2026_134_D.xls | 52 | 0.5080311 | 95.65368
3PBV 01_21_2x2 A 2026_134_D | 2x2 | 2 | Probe 2 | 3PBV 01_21_2x2 A 2026_134_D.xls | 53 | 0.5181028 | 97.42241
3PBV 01_21_2x2 A 2026_134_D | 2x2 | 2 | Probe 2 | 3PBV 01_21_2x2 A 2026_134_D.xls | 54 | 0.528207 | 99.34199
3PBV 01_21_2x2 A 2026_134_D | 2x2 | 2 | Probe 2 | 3PBV 01_21_2x2 A 2026_134_D.xls | 55 | 0.5382683 | 101.1006
3PBV 01_21_2x2 A 2026_134_D | 2x2 | 2 | Probe 2 | 3PBV 01_21_2x2 A 2026_134_D.xls | 56 | 0.5484049 | 102.9694
3PBV 01_21_2x2 A 2026_134_D | 2x2 | 2 | Probe 2 | 3PBV 01_21_2x2 A 2026_134_D.xls | 57 | 0.5585195 | 104.7447
3PBV 01_21_2x2 A 2026_134_D | 2x2 | 2 | Probe 2 | 3PBV 01_21_2x2 A 2026_134_D.xls | 58 | 0.5685484 | 106.6409
3PBV 01_21_2x2 A 2026_134_D | 2x2 | 2 | Probe 2 | 3PBV 01_21_2x2 A 2026_134_D.xls | 59 | 0.5785992 | 108.4285
3PBV 01_21_2x2 A 2026_134_D | 2x2 | 2 | Probe 2 | 3PBV 01_21_2x2 A 2026_134_D.xls | 60 | 0.5887024 | 110.2708
3PBV 01_21_2x2 A 2026_134_D | 2x2 | 2 | Probe 2 | 3PBV 01_21_2x2 A 2026_134_D.xls | 61 | 0.5987427 | 112.0947
3PBV 01_21_2x2 A 2026_134_D | 2x2 | 2 | Probe 2 | 3PBV 01_21_2x2 A 2026_134_D.xls | 62 | 0.6089003 | 114.0937
3PBV 01_21_2x2 A 2026_134_D | 2x2 | 2 | Probe 2 | 3PBV 01_21_2x2 A 2026_134_D.xls | 63 | 0.619015 | 115.8742
3PBV 01_21_2x2 A 2026_134_D | 2x2 | 2 | Probe 2 | 3PBV 01_21_2x2 A 2026_134_D.xls | 64 | 0.6290228 | 117.7223
3PBV 01_21_2x2 A 2026_134_D | 2x2 | 2 | Probe 2 | 3PBV 01_21_2x2 A 2026_134_D.xls | 65 | 0.6390946 | 119.4968
3PBV 01_21_2x2 A 2026_134_D | 2x2 | 2 | Probe 2 | 3PBV 01_21_2x2 A 2026_134_D.xls | 66 | 0.6492207 | 121.438
3PBV 01_21_2x2 A 2026_134_D | 2x2 | 2 | Probe 2 | 3PBV 01_21_2x2 A 2026_134_D.xls | 67 | 0.6593461 | 123.2666
3PBV 01_21_2x2 A 2026_134_D | 2x2 | 2 | Probe 2 | 3PBV 01_21_2x2 A 2026_134_D.xls | 68 | 0.6694827 | 125.0988
3PBV 01_21_2x2 A 2026_134_D | 2x2 | 2 | Probe 2 | 3PBV 01_21_2x2 A 2026_134_D.xls | 69 | 0.6796403 | 126.899
3PBV 01_21_2x2 A 2026_134_D | 2x2 | 2 | Probe 2 | 3PBV 01_21_2x2 A 2026_134_D.xls | 70 | 0.689734 | 128.7458
3PBV 01_21_2x2 A 2026_134_D | 2x2 | 2 | Probe 2 | 3PBV 01_21_2x2 A 2026_134_D.xls | 71 | 0.6997628 | 130.6661
3PBV 01_21_2x2 A 2026_134_D | 2x2 | 2 | Probe 2 | 3PBV 01_21_2x2 A 2026_134_D.xls | 72 | 0.709867 | 132.466
3PBV 01_21_2x2 A 2026_134_D | 2x2 | 2 | Probe 2 | 3PBV 01_21_2x2 A 2026_134_D.xls | 73 | 0.7199817 | 134.2671
3PBV 01_21_2x2 A 2026_134_D | 2x2 | 2 | Probe 2 | 3PBV 01_21_2x2 A 2026_134_D.xls | 74 | 0.730021 | 136.0459
3PBV 01_21_2x2 A 2026_134_D | 2x2 | 2 | Probe 2 | 3PBV 01_21_2x2 A 2026_134_D.xls | 75 | 0.7400286 | 137.9126
3PBV 01_21_2x2 A 2026_134_D | 2x2 | 2 | Probe 2 | 3PBV 01_21_2x2 A 2026_134_D.xls | 76 | 0.7501757 | 139.7154
3PBV 01_21_2x2 A 2026_134_D | 2x2 | 2 | Probe 2 | 3PBV 01_21_2x2 A 2026_134_D.xls | 77 | 0.7602474 | 141.5687
3PBV 01_21_2x2 A 2026_134_D | 2x2 | 2 | Probe 2 | 3PBV 01_21_2x2 A 2026_134_D.xls | 78 | 0.7702877 | 143.3371
3PBV 01_21_2x2 A 2026_134_D | 2x2 | 2 | Probe 2 | 3PBV 01_21_2x2 A 2026_134_D.xls | 79 | 0.7804024 | 145.2723
3PBV 01_21_2x2 A 2026_134_D | 2x2 | 2 | Probe 2 | 3PBV 01_21_2x2 A 2026_134_D.xls | 80 | 0.7905285 | 147.1185
3PBV 01_21_2x2 A 2026_134_D | 2x2 | 2 | Probe 2 | 3PBV 01_21_2x2 A 2026_134_D.xls | 81 | 0.8006002 | 148.9533
3PBV 01_21_2x2 A 2026_134_D | 2x2 | 2 | Probe 2 | 3PBV 01_21_2x2 A 2026_134_D.xls | 82 | 0.8107044 | 150.721
3PBV 01_21_2x2 A 2026_134_D | 2x2 | 2 | Probe 2 | 3PBV 01_21_2x2 A 2026_134_D.xls | 83 | 0.8208406 | 152.6614
3PBV 01_21_2x2 A 2026_134_D | 2x2 | 2 | Probe 2 | 3PBV 01_21_2x2 A 2026_134_D.xls | 84 | 0.8309448 | 154.4253
3PBV 01_21_2x2 A 2026_134_D | 2x2 | 2 | Probe 2 | 3PBV 01_21_2x2 A 2026_134_D.xls | 85 | 0.8410919 | 156.2898
3PBV 01_21_2x2 A 2026_134_D | 2x2 | 2 | Probe 2 | 3PBV 01_21_2x2 A 2026_134_D.xls | 86 | 0.8512065 | 158.0813
3PBV 01_21_2x2 A 2026_134_D | 2x2 | 2 | Probe 2 | 3PBV 01_21_2x2 A 2026_134_D.xls | 87 | 0.8613002 | 159.9465
3PBV 01_21_2x2 A 2026_134_D | 2x2 | 2 | Probe 2 | 3PBV 01_21_2x2 A 2026_134_D.xls | 88 | 0.8714254 | 161.7602
3PBV 01_21_2x2 A 2026_134_D | 2x2 | 2 | Probe 2 | 3PBV 01_21_2x2 A 2026_134_D.xls | 89 | 0.8814867 | 163.631
3PBV 01_21_2x2 A 2026_134_D | 2x2 | 2 | Probe 2 | 3PBV 01_21_2x2 A 2026_134_D.xls | 90 | 0.8915155 | 165.3936
3PBV 01_21_2x2 A 2026_134_D | 2x2 | 2 | Probe 2 | 3PBV 01_21_2x2 A 2026_134_D.xls | 91 | 0.9015343 | 167.2133
3PBV 01_21_2x2 A 2026_134_D | 2x2 | 2 | Probe 2 | 3PBV 01_21_2x2 A 2026_134_D.xls | 92 | 0.9116595 | 169.063
3PBV 01_21_2x2 A 2026_134_D | 2x2 | 2 | Probe 2 | 3PBV 01_21_2x2 A 2026_134_D.xls | 93 | 0.9217207 | 170.8839
3PBV 01_21_2x2 A 2026_134_D | 2x2 | 2 | Probe 2 | 3PBV 01_21_2x2 A 2026_134_D.xls | 94 | 0.9317715 | 172.6862
3PBV 01_21_2x2 A 2026_134_D | 2x2 | 2 | Probe 2 | 3PBV 01_21_2x2 A 2026_134_D.xls | 95 | 0.9419186 | 174.5129
3PBV 01_21_2x2 A 2026_134_D | 2x2 | 2 | Probe 2 | 3PBV 01_21_2x2 A 2026_134_D.xls | 96 | 0.9520657 | 176.4637
3PBV 01_21_2x2 A 2026_134_D | 2x2 | 2 | Probe 2 | 3PBV 01_21_2x2 A 2026_134_D.xls | 97 | 0.962127 | 178.2437
3PBV 01_21_2x2 A 2026_134_D | 2x2 | 2 | Probe 2 | 3PBV 01_21_2x2 A 2026_134_D.xls | 98 | 0.9722197 | 180.0478
3PBV 01_21_2x2 A 2026_134_D | 2x2 | 2 | Probe 2 | 3PBV 01_21_2x2 A 2026_134_D.xls | 99 | 0.9823134 | 181.8499
3PBV 01_21_2x2 A 2026_134_D | 2x2 | 2 | Probe 2 | 3PBV 01_21_2x2 A 2026_134_D.xls | 100 | 0.9924281 | 183.7381
3PBV 01_21_2x2 A 2026_134_D | 2x2 | 2 | Probe 2 | 3PBV 01_21_2x2 A 2026_134_D.xls | 101 | 1.002544 | 185.5053
3PBV 01_21_2x2 A 2026_134_D | 2x2 | 2 | Probe 2 | 3PBV 01_21_2x2 A 2026_134_D.xls | 102 | 1.012679 | 187.4454
3PBV 01_21_2x2 A 2026_134_D | 2x2 | 2 | Probe 2 | 3PBV 01_21_2x2 A 2026_134_D.xls | 103 | 1.022784 | 189.1797
3PBV 01_21_2x2 A 2026_134_D | 2x2 | 2 | Probe 2 | 3PBV 01_21_2x2 A 2026_134_D.xls | 104 | 1.032931 | 191.1253
3PBV 01_21_2x2 A 2026_134_D | 2x2 | 2 | Probe 2 | 3PBV 01_21_2x2 A 2026_134_D.xls | 105 | 1.043024 | 192.911
3PBV 01_21_2x2 A 2026_134_D | 2x2 | 2 | Probe 2 | 3PBV 01_21_2x2 A 2026_134_D.xls | 106 | 1.053032 | 194.7592
3PBV 01_21_2x2 A 2026_134_D | 2x2 | 2 | Probe 2 | 3PBV 01_21_2x2 A 2026_134_D.xls | 107 | 1.063051 | 196.4593
3PBV 01_21_2x2 A 2026_134_D | 2x2 | 2 | Probe 2 | 3PBV 01_21_2x2 A 2026_134_D.xls | 108 | 1.073165 | 198.3848
3PBV 01_21_2x2 A 2026_134_D | 2x2 | 2 | Probe 2 | 3PBV 01_21_2x2 A 2026_134_D.xls | 109 | 1.083204 | 200.1627
3PBV 01_21_2x2 A 2026_134_D | 2x2 | 2 | Probe 2 | 3PBV 01_21_2x2 A 2026_134_D.xls | 110 | 1.093255 | 202.0275
3PBV 01_21_2x2 A 2026_134_D | 2x2 | 2 | Probe 2 | 3PBV 01_21_2x2 A 2026_134_D.xls | 111 | 1.103263 | 203.783
3PBV 01_21_2x2 A 2026_134_D | 2x2 | 2 | Probe 2 | 3PBV 01_21_2x2 A 2026_134_D.xls | 112 | 1.11342 | 205.6615
3PBV 01_21_2x2 A 2026_134_D | 2x2 | 2 | Probe 2 | 3PBV 01_21_2x2 A 2026_134_D.xls | 113 | 1.123503 | 207.5281
3PBV 01_21_2x2 A 2026_134_D | 2x2 | 2 | Probe 2 | 3PBV 01_21_2x2 A 2026_134_D.xls | 114 | 1.133586 | 209.3073
3PBV 01_21_2x2 A 2026_134_D | 2x2 | 2 | Probe 2 | 3PBV 01_21_2x2 A 2026_134_D.xls | 115 | 1.143658 | 211.1073
3PBV 01_21_2x2 A 2026_134_D | 2x2 | 2 | Probe 2 | 3PBV 01_21_2x2 A 2026_134_D.xls | 116 | 1.153708 | 212.9014
3PBV 01_21_2x2 A 2026_134_D | 2x2 | 2 | Probe 2 | 3PBV 01_21_2x2 A 2026_134_D.xls | 117 | 1.163855 | 214.7917
3PBV 01_21_2x2 A 2026_134_D | 2x2 | 2 | Probe 2 | 3PBV 01_21_2x2 A 2026_134_D.xls | 118 | 1.173992 | 216.6045
3PBV 01_21_2x2 A 2026_134_D | 2x2 | 2 | Probe 2 | 3PBV 01_21_2x2 A 2026_134_D.xls | 119 | 1.184085 | 218.4081
3PBV 01_21_2x2 A 2026_134_D | 2x2 | 2 | Probe 2 | 3PBV 01_21_2x2 A 2026_134_D.xls | 120 | 1.194264 | 220.1617
3PBV 01_21_2x2 A 2026_134_D | 2x2 | 2 | Probe 2 | 3PBV 01_21_2x2 A 2026_134_D.xls | 121 | 1.20438 | 222.1036
3PBV 01_21_2x2 A 2026_134_D | 2x2 | 2 | Probe 2 | 3PBV 01_21_2x2 A 2026_134_D.xls | 122 | 1.214429 | 223.8292
3PBV 01_21_2x2 A 2026_134_D | 2x2 | 2 | Probe 2 | 3PBV 01_21_2x2 A 2026_134_D.xls | 123 | 1.22462 | 225.742
3PBV 01_21_2x2 A 2026_134_D | 2x2 | 2 | Probe 2 | 3PBV 01_21_2x2 A 2026_134_D.xls | 124 | 1.234703 | 227.4594
3PBV 01_21_2x2 A 2026_134_D | 2x2 | 2 | Probe 2 | 3PBV 01_21_2x2 A 2026_134_D.xls | 125 | 1.24471 | 229.3001
3PBV 01_21_2x2 A 2026_134_D | 2x2 | 2 | Probe 2 | 3PBV 01_21_2x2 A 2026_134_D.xls | 126 | 1.254761 | 231.0912
3PBV 01_21_2x2 A 2026_134_D | 2x2 | 2 | Probe 2 | 3PBV 01_21_2x2 A 2026_134_D.xls | 127 | 1.264886 | 232.9087
3PBV 01_21_2x2 A 2026_134_D | 2x2 | 2 | Probe 2 | 3PBV 01_21_2x2 A 2026_134_D.xls | 128 | 1.275001 | 234.7072
3PBV 01_21_2x2 A 2026_134_D | 2x2 | 2 | Probe 2 | 3PBV 01_21_2x2 A 2026_134_D.xls | 129 | 1.285116 | 236.6006
3PBV 01_21_2x2 A 2026_134_D | 2x2 | 2 | Probe 2 | 3PBV 01_21_2x2 A 2026_134_D.xls | 130 | 1.295253 | 238.4464
3PBV 01_21_2x2 A 2026_134_D | 2x2 | 2 | Probe 2 | 3PBV 01_21_2x2 A 2026_134_D.xls | 131 | 1.305367 | 240.2496
3PBV 01_21_2x2 A 2026_134_D | 2x2 | 2 | Probe 2 | 3PBV 01_21_2x2 A 2026_134_D.xls | 132 | 1.315417 | 242.0616
3PBV 01_21_2x2 A 2026_134_D | 2x2 | 2 | Probe 2 | 3PBV 01_21_2x2 A 2026_134_D.xls | 133 | 1.325533 | 243.8939
3PBV 01_21_2x2 A 2026_134_D | 2x2 | 2 | Probe 2 | 3PBV 01_21_2x2 A 2026_134_D.xls | 134 | 1.335668 | 245.7205
3PBV 01_21_2x2 A 2026_134_D | 2x2 | 2 | Probe 2 | 3PBV 01_21_2x2 A 2026_134_D.xls | 135 | 1.345719 | 247.6077
3PBV 01_21_2x2 A 2026_134_D | 2x2 | 2 | Probe 2 | 3PBV 01_21_2x2 A 2026_134_D.xls | 136 | 1.355758 | 249.3664
3PBV 01_21_2x2 A 2026_134_D | 2x2 | 2 | Probe 2 | 3PBV 01_21_2x2 A 2026_134_D.xls | 137 | 1.365874 | 251.1336
3PBV 01_21_2x2 A 2026_134_D | 2x2 | 2 | Probe 2 | 3PBV 01_21_2x2 A 2026_134_D.xls | 138 | 1.375935 | 253.012
3PBV 01_21_2x2 A 2026_134_D | 2x2 | 2 | Probe 2 | 3PBV 01_21_2x2 A 2026_134_D.xls | 139 | 1.385985 | 254.7625
3PBV 01_21_2x2 A 2026_134_D | 2x2 | 2 | Probe 2 | 3PBV 01_21_2x2 A 2026_134_D.xls | 140 | 1.396079 | 256.5918
3PBV 01_21_2x2 A 2026_134_D | 2x2 | 2 | Probe 2 | 3PBV 01_21_2x2 A 2026_134_D.xls | 141 | 1.406183 | 258.3865
3PBV 01_21_2x2 A 2026_134_D | 2x2 | 2 | Probe 2 | 3PBV 01_21_2x2 A 2026_134_D.xls | 142 | 1.416234 | 260.2614
3PBV 01_21_2x2 A 2026_134_D | 2x2 | 2 | Probe 2 | 3PBV 01_21_2x2 A 2026_134_D.xls | 143 | 1.426348 | 262.0298
3PBV 01_21_2x2 A 2026_134_D | 2x2 | 2 | Probe 2 | 3PBV 01_21_2x2 A 2026_134_D.xls | 144 | 1.436495 | 263.9247
3PBV 01_21_2x2 A 2026_134_D | 2x2 | 2 | Probe 2 | 3PBV 01_21_2x2 A 2026_134_D.xls | 145 | 1.446589 | 265.6739
3PBV 01_21_2x2 A 2026_134_D | 2x2 | 2 | Probe 2 | 3PBV 01_21_2x2 A 2026_134_D.xls | 146 | 1.456725 | 267.5531
3PBV 01_21_2x2 A 2026_134_D | 2x2 | 2 | Probe 2 | 3PBV 01_21_2x2 A 2026_134_D.xls | 147 | 1.466894 | 269.3595
3PBV 01_21_2x2 A 2026_134_D | 2x2 | 2 | Probe 2 | 3PBV 01_21_2x2 A 2026_134_D.xls | 148 | 1.476955 | 271.22
3PBV 01_21_2x2 A 2026_134_D | 2x2 | 2 | Probe 2 | 3PBV 01_21_2x2 A 2026_134_D.xls | 149 | 1.487091 | 272.9513
3PBV 01_21_2x2 A 2026_134_D | 2x2 | 2 | Probe 2 | 3PBV 01_21_2x2 A 2026_134_D.xls | 150 | 1.497174 | 274.7566
3PBV 01_21_2x2 A 2026_134_D | 2x2 | 2 | Probe 2 | 3PBV 01_21_2x2 A 2026_134_D.xls | 151 | 1.507224 | 276.5482
3PBV 01_21_2x2 A 2026_134_D | 2x2 | 2 | Probe 2 | 3PBV 01_21_2x2 A 2026_134_D.xls | 152 | 1.517232 | 278.3557
3PBV 01_21_2x2 A 2026_134_D | 2x2 | 2 | Probe 2 | 3PBV 01_21_2x2 A 2026_134_D.xls | 153 | 1.527368 | 280.185
3PBV 01_21_2x2 A 2026_134_D | 2x2 | 2 | Probe 2 | 3PBV 01_21_2x2 A 2026_134_D.xls | 154 | 1.537376 | 281.9338
3PBV 01_21_2x2 A 2026_134_D | 2x2 | 2 | Probe 2 | 3PBV 01_21_2x2 A 2026_134_D.xls | 155 | 1.54748 | 283.7756
3PBV 01_21_2x2 A 2026_134_D | 2x2 | 2 | Probe 2 | 3PBV 01_21_2x2 A 2026_134_D.xls | 156 | 1.557584 | 285.564
3PBV 01_21_2x2 A 2026_134_D | 2x2 | 2 | Probe 2 | 3PBV 01_21_2x2 A 2026_134_D.xls | 157 | 1.567742 | 287.3843
3PBV 01_21_2x2 A 2026_134_D | 2x2 | 2 | Probe 2 | 3PBV 01_21_2x2 A 2026_134_D.xls | 158 | 1.577782 | 289.121
3PBV 01_21_2x2 A 2026_134_D | 2x2 | 2 | Probe 2 | 3PBV 01_21_2x2 A 2026_134_D.xls | 159 | 1.587875 | 290.994
3PBV 01_21_2x2 A 2026_134_D | 2x2 | 2 | Probe 2 | 3PBV 01_21_2x2 A 2026_134_D.xls | 160 | 1.597958 | 292.7162
3PBV 01_21_2x2 A 2026_134_D | 2x2 | 2 | Probe 2 | 3PBV 01_21_2x2 A 2026_134_D.xls | 161 | 1.608062 | 294.5865
3PBV 01_21_2x2 A 2026_134_D | 2x2 | 2 | Probe 2 | 3PBV 01_21_2x2 A 2026_134_D.xls | 162 | 1.618198 | 296.3232
3PBV 01_21_2x2 A 2026_134_D | 2x2 | 2 | Probe 2 | 3PBV 01_21_2x2 A 2026_134_D.xls | 163 | 1.628334 | 298.1589
3PBV 01_21_2x2 A 2026_134_D | 2x2 | 2 | Probe 2 | 3PBV 01_21_2x2 A 2026_134_D.xls | 164 | 1.638461 | 299.9623
3PBV 01_21_2x2 A 2026_134_D | 2x2 | 2 | Probe 2 | 3PBV 01_21_2x2 A 2026_134_D.xls | 165 | 1.648618 | 301.7949
3PBV 01_21_2x2 A 2026_134_D | 2x2 | 2 | Probe 2 | 3PBV 01_21_2x2 A 2026_134_D.xls | 166 | 1.658744 | 303.5964
3PBV 01_21_2x2 A 2026_134_D | 2x2 | 2 | Probe 2 | 3PBV 01_21_2x2 A 2026_134_D.xls | 167 | 1.668751 | 305.3549
3PBV 01_21_2x2 A 2026_134_D | 2x2 | 2 | Probe 2 | 3PBV 01_21_2x2 A 2026_134_D.xls | 168 | 1.67892 | 307.1646
3PBV 01_21_2x2 A 2026_134_D | 2x2 | 2 | Probe 2 | 3PBV 01_21_2x2 A 2026_134_D.xls | 169 | 1.689013 | 308.9185
3PBV 01_21_2x2 A 2026_134_D | 2x2 | 2 | Probe 2 | 3PBV 01_21_2x2 A 2026_134_D.xls | 170 | 1.699053 | 310.723
3PBV 01_21_2x2 A 2026_134_D | 2x2 | 2 | Probe 2 | 3PBV 01_21_2x2 A 2026_134_D.xls | 171 | 1.709071 | 312.4416
3PBV 01_21_2x2 A 2026_134_D | 2x2 | 2 | Probe 2 | 3PBV 01_21_2x2 A 2026_134_D.xls | 172 | 1.719239 | 314.3023
3PBV 01_21_2x2 A 2026_134_D | 2x2 | 2 | Probe 2 | 3PBV 01_21_2x2 A 2026_134_D.xls | 173 | 1.729376 | 316.0449
3PBV 01_21_2x2 A 2026_134_D | 2x2 | 2 | Probe 2 | 3PBV 01_21_2x2 A 2026_134_D.xls | 174 | 1.739438 | 317.8875
3PBV 01_21_2x2 A 2026_134_D | 2x2 | 2 | Probe 2 | 3PBV 01_21_2x2 A 2026_134_D.xls | 175 | 1.749552 | 319.6568
3PBV 01_21_2x2 A 2026_134_D | 2x2 | 2 | Probe 2 | 3PBV 01_21_2x2 A 2026_134_D.xls | 176 | 1.759667 | 321.4893
3PBV 01_21_2x2 A 2026_134_D | 2x2 | 2 | Probe 2 | 3PBV 01_21_2x2 A 2026_134_D.xls | 177 | 1.76975 | 323.1777
3PBV 01_21_2x2 A 2026_134_D | 2x2 | 2 | Probe 2 | 3PBV 01_21_2x2 A 2026_134_D.xls | 178 | 1.779897 | 324.9214
3PBV 01_21_2x2 A 2026_134_D | 2x2 | 2 | Probe 2 | 3PBV 01_21_2x2 A 2026_134_D.xls | 179 | 1.790022 | 326.7252
3PBV 01_21_2x2 A 2026_134_D | 2x2 | 2 | Probe 2 | 3PBV 01_21_2x2 A 2026_134_D.xls | 180 | 1.800073 | 326.3243
3PBV 01_21_2x2 A 2026_134_D | 2x2 | 2 | Probe 2 | 3PBV 01_21_2x2 A 2026_134_D.xls | 181 | 1.810123 | 322.5061
3PBV 01_21_2x2 A 2026_134_D | 2x2 | 2 | Probe 2 | 3PBV 01_21_2x2 A 2026_134_D.xls | 182 | 1.820249 | 322.7037
3PBV 01_21_2x2 A 2026_134_D | 2x2 | 2 | Probe 2 | 3PBV 01_21_2x2 A 2026_134_D.xls | 183 | 1.8303 | 319.4338
3PBV 01_21_2x2 A 2026_134_D | 2x2 | 2 | Probe 2 | 3PBV 01_21_2x2 A 2026_134_D.xls | 184 | 1.840425 | 320.2794
3PBV 01_21_2x2 A 2026_134_D | 2x2 | 2 | Probe 2 | 3PBV 01_21_2x2 A 2026_134_D.xls | 185 | 1.850551 | 321.5657
3PBV 01_21_2x2 A 2026_134_D | 2x2 | 2 | Probe 2 | 3PBV 01_21_2x2 A 2026_134_D.xls | 186 | 1.860687 | 322.912
3PBV 01_21_2x2 A 2026_134_D | 2x2 | 2 | Probe 2 | 3PBV 01_21_2x2 A 2026_134_D.xls | 187 | 1.870748 | 324.257
3PBV 01_21_2x2 A 2026_134_D | 2x2 | 2 | Probe 2 | 3PBV 01_21_2x2 A 2026_134_D.xls | 188 | 1.880831 | 325.7599
3PBV 01_21_2x2 A 2026_134_D | 2x2 | 3 | Probe 3 | 3PBV 01_21_2x2 A 2026_134_D.xls | 1 | 0 | 10.46559
3PBV 01_21_2x2 A 2026_134_D | 2x2 | 3 | Probe 3 | 3PBV 01_21_2x2 A 2026_134_D.xls | 2 | 0.01015735 | 11.51417
3PBV 01_21_2x2 A 2026_134_D | 2x2 | 3 | Probe 3 | 3PBV 01_21_2x2 A 2026_134_D.xls | 3 | 0.02027202 | 12.93201
3PBV 01_21_2x2 A 2026_134_D | 2x2 | 3 | Probe 3 | 3PBV 01_21_2x2 A 2026_134_D.xls | 4 | 0.0304296 | 14.36774
3PBV 01_21_2x2 A 2026_134_D | 2x2 | 3 | Probe 3 | 3PBV 01_21_2x2 A 2026_134_D.xls | 5 | 0.04044795 | 15.72892
3PBV 01_21_2x2 A 2026_134_D | 2x2 | 3 | Probe 3 | 3PBV 01_21_2x2 A 2026_134_D.xls | 6 | 0.05059505 | 17.2411
3PBV 01_21_2x2 A 2026_134_D | 2x2 | 3 | Probe 3 | 3PBV 01_21_2x2 A 2026_134_D.xls | 7 | 0.06072073 | 18.73006
3PBV 01_21_2x2 A 2026_134_D | 2x2 | 3 | Probe 3 | 3PBV 01_21_2x2 A 2026_134_D.xls | 8 | 0.07079344 | 20.26228
3PBV 01_21_2x2 A 2026_134_D | 2x2 | 3 | Probe 3 | 3PBV 01_21_2x2 A 2026_134_D.xls | 9 | 0.0809186 | 21.81544
3PBV 01_21_2x2 A 2026_134_D | 2x2 | 3 | Probe 3 | 3PBV 01_21_2x2 A 2026_134_D.xls | 10 | 0.0910657 | 23.35359
3PBV 01_21_2x2 A 2026_134_D | 2x2 | 3 | Probe 3 | 3PBV 01_21_2x2 A 2026_134_D.xls | 11 | 0.1011699 | 24.92076
3PBV 01_21_2x2 A 2026_134_D | 2x2 | 3 | Probe 3 | 3PBV 01_21_2x2 A 2026_134_D.xls | 12 | 0.1111777 | 26.44248
3PBV 01_21_2x2 A 2026_134_D | 2x2 | 3 | Probe 3 | 3PBV 01_21_2x2 A 2026_134_D.xls | 13 | 0.1212705 | 27.99672
3PBV 01_21_2x2 A 2026_134_D | 2x2 | 3 | Probe 3 | 3PBV 01_21_2x2 A 2026_134_D.xls | 14 | 0.13145 | 29.63998
3PBV 01_21_2x2 A 2026_134_D | 2x2 | 3 | Probe 3 | 3PBV 01_21_2x2 A 2026_134_D.xls | 15 | 0.1415976 | 31.24887
3PBV 01_21_2x2 A 2026_134_D | 2x2 | 3 | Probe 3 | 3PBV 01_21_2x2 A 2026_134_D.xls | 16 | 0.1516903 | 32.83739
3PBV 01_21_2x2 A 2026_134_D | 2x2 | 3 | Probe 3 | 3PBV 01_21_2x2 A 2026_134_D.xls | 17 | 0.1617306 | 34.44918
3PBV 01_21_2x2 A 2026_134_D | 2x2 | 3 | Probe 3 | 3PBV 01_21_2x2 A 2026_134_D.xls | 18 | 0.171749 | 36.04415
3PBV 01_21_2x2 A 2026_134_D | 2x2 | 3 | Probe 3 | 3PBV 01_21_2x2 A 2026_134_D.xls | 19 | 0.1817559 | 37.66635
3PBV 01_21_2x2 A 2026_134_D | 2x2 | 3 | Probe 3 | 3PBV 01_21_2x2 A 2026_134_D.xls | 20 | 0.1917637 | 39.3915
3PBV 01_21_2x2 A 2026_134_D | 2x2 | 3 | Probe 3 | 3PBV 01_21_2x2 A 2026_134_D.xls | 21 | 0.201846 | 40.97912
3PBV 01_21_2x2 A 2026_134_D | 2x2 | 3 | Probe 3 | 3PBV 01_21_2x2 A 2026_134_D.xls | 22 | 0.2119826 | 42.67948
3PBV 01_21_2x2 A 2026_134_D | 2x2 | 3 | Probe 3 | 3PBV 01_21_2x2 A 2026_134_D.xls | 23 | 0.2220543 | 44.27618
3PBV 01_21_2x2 A 2026_134_D | 2x2 | 3 | Probe 3 | 3PBV 01_21_2x2 A 2026_134_D.xls | 24 | 0.2321265 | 45.91203
3PBV 01_21_2x2 A 2026_134_D | 2x2 | 3 | Probe 3 | 3PBV 01_21_2x2 A 2026_134_D.xls | 25 | 0.2422307 | 47.62489
3PBV 01_21_2x2 A 2026_134_D | 2x2 | 3 | Probe 3 | 3PBV 01_21_2x2 A 2026_134_D.xls | 26 | 0.2523778 | 49.31101
3PBV 01_21_2x2 A 2026_134_D | 2x2 | 3 | Probe 3 | 3PBV 01_21_2x2 A 2026_134_D.xls | 27 | 0.2624715 | 51.01072
3PBV 01_21_2x2 A 2026_134_D | 2x2 | 3 | Probe 3 | 3PBV 01_21_2x2 A 2026_134_D.xls | 28 | 0.2726291 | 52.67399
3PBV 01_21_2x2 A 2026_134_D | 2x2 | 3 | Probe 3 | 3PBV 01_21_2x2 A 2026_134_D.xls | 29 | 0.2827438 | 54.56003
3PBV 01_21_2x2 A 2026_134_D | 2x2 | 3 | Probe 3 | 3PBV 01_21_2x2 A 2026_134_D.xls | 30 | 0.2927945 | 56.24491
3PBV 01_21_2x2 A 2026_134_D | 2x2 | 3 | Probe 3 | 3PBV 01_21_2x2 A 2026_134_D.xls | 31 | 0.3029302 | 58.05125
3PBV 01_21_2x2 A 2026_134_D | 2x2 | 3 | Probe 3 | 3PBV 01_21_2x2 A 2026_134_D.xls | 32 | 0.3130456 | 59.7104
3PBV 01_21_2x2 A 2026_134_D | 2x2 | 3 | Probe 3 | 3PBV 01_21_2x2 A 2026_134_D.xls | 33 | 0.3230744 | 61.4015
3PBV 01_21_2x2 A 2026_134_D | 2x2 | 3 | Probe 3 | 3PBV 01_21_2x2 A 2026_134_D.xls | 34 | 0.3330823 | 63.17513
3PBV 01_21_2x2 A 2026_134_D | 2x2 | 3 | Probe 3 | 3PBV 01_21_2x2 A 2026_134_D.xls | 35 | 0.3432399 | 64.91937
3PBV 01_21_2x2 A 2026_134_D | 2x2 | 3 | Probe 3 | 3PBV 01_21_2x2 A 2026_134_D.xls | 36 | 0.3533975 | 66.72851
3PBV 01_21_2x2 A 2026_134_D | 2x2 | 3 | Probe 3 | 3PBV 01_21_2x2 A 2026_134_D.xls | 37 | 0.3587562 | 67.59553
3PBV 01_21_2x2 A 2026_134_D | 2x2 | 3 | Probe 3 | 3PBV 01_21_2x2 A 2026_134_D.xls | 38 | 0.3689242 | 69.26517
3PBV 01_21_2x2 A 2026_134_D | 2x2 | 3 | Probe 3 | 3PBV 01_21_2x2 A 2026_134_D.xls | 39 | 0.3789855 | 71.18387
3PBV 01_21_2x2 A 2026_134_D | 2x2 | 3 | Probe 3 | 3PBV 01_21_2x2 A 2026_134_D.xls | 40 | 0.3891326 | 72.83911
3PBV 01_21_2x2 A 2026_134_D | 2x2 | 3 | Probe 3 | 3PBV 01_21_2x2 A 2026_134_D.xls | 41 | 0.3992046 | 74.60981
3PBV 01_21_2x2 A 2026_134_D | 2x2 | 3 | Probe 3 | 3PBV 01_21_2x2 A 2026_134_D.xls | 42 | 0.4092554 | 76.29415
3PBV 01_21_2x2 A 2026_134_D | 2x2 | 3 | Probe 3 | 3PBV 01_21_2x2 A 2026_134_D.xls | 43 | 0.419413 | 78.07602
3PBV 01_21_2x2 A 2026_134_D | 2x2 | 3 | Probe 3 | 3PBV 01_21_2x2 A 2026_134_D.xls | 44 | 0.4295496 | 79.90147
3PBV 01_21_2x2 A 2026_134_D | 2x2 | 3 | Probe 3 | 3PBV 01_21_2x2 A 2026_134_D.xls | 45 | 0.4396099 | 81.61964
3PBV 01_21_2x2 A 2026_134_D | 2x2 | 3 | Probe 3 | 3PBV 01_21_2x2 A 2026_134_D.xls | 46 | 0.4496283 | 83.40766
3PBV 01_21_2x2 A 2026_134_D | 2x2 | 3 | Probe 3 | 3PBV 01_21_2x2 A 2026_134_D.xls | 47 | 0.4597973 | 85.17067
3PBV 01_21_2x2 A 2026_134_D | 2x2 | 3 | Probe 3 | 3PBV 01_21_2x2 A 2026_134_D.xls | 48 | 0.4699444 | 87.03417
3PBV 01_21_2x2 A 2026_134_D | 2x2 | 3 | Probe 3 | 3PBV 01_21_2x2 A 2026_134_D.xls | 49 | 0.4799732 | 88.72809
3PBV 01_21_2x2 A 2026_134_D | 2x2 | 3 | Probe 3 | 3PBV 01_21_2x2 A 2026_134_D.xls | 50 | 0.4900669 | 90.50586
3PBV 01_21_2x2 A 2026_134_D | 2x2 | 3 | Probe 3 | 3PBV 01_21_2x2 A 2026_134_D.xls | 51 | 0.5002035 | 92.2311
3PBV 01_21_2x2 A 2026_134_D | 2x2 | 3 | Probe 3 | 3PBV 01_21_2x2 A 2026_134_D.xls | 52 | 0.5102752 | 93.99029
3PBV 01_21_2x2 A 2026_134_D | 2x2 | 3 | Probe 3 | 3PBV 01_21_2x2 A 2026_134_D.xls | 53 | 0.5204109 | 95.82
3PBV 01_21_2x2 A 2026_134_D | 2x2 | 3 | Probe 3 | 3PBV 01_21_2x2 A 2026_134_D.xls | 54 | 0.530537 | 97.54484
3PBV 01_21_2x2 A 2026_134_D | 2x2 | 3 | Probe 3 | 3PBV 01_21_2x2 A 2026_134_D.xls | 55 | 0.5406622 | 99.34126
3PBV 01_21_2x2 A 2026_134_D | 2x2 | 3 | Probe 3 | 3PBV 01_21_2x2 A 2026_134_D.xls | 56 | 0.5508417 | 101.1345
3PBV 01_21_2x2 A 2026_134_D | 2x2 | 3 | Probe 3 | 3PBV 01_21_2x2 A 2026_134_D.xls | 57 | 0.5609139 | 102.8959
3PBV 01_21_2x2 A 2026_134_D | 2x2 | 3 | Probe 3 | 3PBV 01_21_2x2 A 2026_134_D.xls | 58 | 0.5709752 | 104.667
3PBV 01_21_2x2 A 2026_134_D | 2x2 | 3 | Probe 3 | 3PBV 01_21_2x2 A 2026_134_D.xls | 59 | 0.5811223 | 106.4567
3PBV 01_21_2x2 A 2026_134_D | 2x2 | 3 | Probe 3 | 3PBV 01_21_2x2 A 2026_134_D.xls | 60 | 0.5912369 | 108.2603
3PBV 01_21_2x2 A 2026_134_D | 2x2 | 3 | Probe 3 | 3PBV 01_21_2x2 A 2026_134_D.xls | 61 | 0.6012658 | 109.9215
3PBV 01_21_2x2 A 2026_134_D | 2x2 | 3 | Probe 3 | 3PBV 01_21_2x2 A 2026_134_D.xls | 62 | 0.6114234 | 111.7924
3PBV 01_21_2x2 A 2026_134_D | 2x2 | 3 | Probe 3 | 3PBV 01_21_2x2 A 2026_134_D.xls | 63 | 0.6215705 | 113.5132
3PBV 01_21_2x2 A 2026_134_D | 2x2 | 3 | Probe 3 | 3PBV 01_21_2x2 A 2026_134_D.xls | 64 | 0.6315888 | 115.2707
3PBV 01_21_2x2 A 2026_134_D | 2x2 | 3 | Probe 3 | 3PBV 01_21_2x2 A 2026_134_D.xls | 65 | 0.6416615 | 117.0225
3PBV 01_21_2x2 A 2026_134_D | 2x2 | 3 | Probe 3 | 3PBV 01_21_2x2 A 2026_134_D.xls | 66 | 0.6517543 | 118.7983
3PBV 01_21_2x2 A 2026_134_D | 2x2 | 3 | Probe 3 | 3PBV 01_21_2x2 A 2026_134_D.xls | 67 | 0.6618804 | 120.6855
3PBV 01_21_2x2 A 2026_134_D | 2x2 | 3 | Probe 3 | 3PBV 01_21_2x2 A 2026_134_D.xls | 68 | 0.6719417 | 122.3771
3PBV 01_21_2x2 A 2026_134_D | 2x2 | 3 | Probe 3 | 3PBV 01_21_2x2 A 2026_134_D.xls | 69 | 0.6820564 | 124.1161
3PBV 01_21_2x2 A 2026_134_D | 2x2 | 3 | Probe 3 | 3PBV 01_21_2x2 A 2026_134_D.xls | 70 | 0.692214 | 125.8317
3PBV 01_21_2x2 A 2026_134_D | 2x2 | 3 | Probe 3 | 3PBV 01_21_2x2 A 2026_134_D.xls | 71 | 0.7022962 | 127.7142
3PBV 01_21_2x2 A 2026_134_D | 2x2 | 3 | Probe 3 | 3PBV 01_21_2x2 A 2026_134_D.xls | 72 | 0.7123041 | 129.4253
3PBV 01_21_2x2 A 2026_134_D | 2x2 | 3 | Probe 3 | 3PBV 01_21_2x2 A 2026_134_D.xls | 73 | 0.7224512 | 131.2425
3PBV 01_21_2x2 A 2026_134_D | 2x2 | 3 | Probe 3 | 3PBV 01_21_2x2 A 2026_134_D.xls | 74 | 0.7325229 | 133.0197
3PBV 01_21_2x2 A 2026_134_D | 2x2 | 3 | Probe 3 | 3PBV 01_21_2x2 A 2026_134_D.xls | 75 | 0.7426595 | 134.7308
3PBV 01_21_2x2 A 2026_134_D | 2x2 | 3 | Probe 3 | 3PBV 01_21_2x2 A 2026_134_D.xls | 76 | 0.7527313 | 136.6548
3PBV 01_21_2x2 A 2026_134_D | 2x2 | 3 | Probe 3 | 3PBV 01_21_2x2 A 2026_134_D.xls | 77 | 0.7627391 | 138.3132
3PBV 01_21_2x2 A 2026_134_D | 2x2 | 3 | Probe 3 | 3PBV 01_21_2x2 A 2026_134_D.xls | 78 | 0.7727575 | 140.0841
3PBV 01_21_2x2 A 2026_134_D | 2x2 | 3 | Probe 3 | 3PBV 01_21_2x2 A 2026_134_D.xls | 79 | 0.7828721 | 141.8728
3PBV 01_21_2x2 A 2026_134_D | 2x2 | 3 | Probe 3 | 3PBV 01_21_2x2 A 2026_134_D.xls | 80 | 0.7930192 | 143.6957
3PBV 01_21_2x2 A 2026_134_D | 2x2 | 3 | Probe 3 | 3PBV 01_21_2x2 A 2026_134_D.xls | 81 | 0.8031444 | 145.4217
3PBV 01_21_2x2 A 2026_134_D | 2x2 | 3 | Probe 3 | 3PBV 01_21_2x2 A 2026_134_D.xls | 82 | 0.8132705 | 147.1176
3PBV 01_21_2x2 A 2026_134_D | 2x2 | 3 | Probe 3 | 3PBV 01_21_2x2 A 2026_134_D.xls | 83 | 0.8232784 | 148.9141
3PBV 01_21_2x2 A 2026_134_D | 2x2 | 3 | Probe 3 | 3PBV 01_21_2x2 A 2026_134_D.xls | 84 | 0.8333072 | 150.6613
3PBV 01_21_2x2 A 2026_134_D | 2x2 | 3 | Probe 3 | 3PBV 01_21_2x2 A 2026_134_D.xls | 85 | 0.8434219 | 152.4994
3PBV 01_21_2x2 A 2026_134_D | 2x2 | 3 | Probe 3 | 3PBV 01_21_2x2 A 2026_134_D.xls | 86 | 0.8535365 | 154.2231
3PBV 01_21_2x2 A 2026_134_D | 2x2 | 3 | Probe 3 | 3PBV 01_21_2x2 A 2026_134_D.xls | 87 | 0.8636083 | 155.9692
3PBV 01_21_2x2 A 2026_134_D | 2x2 | 3 | Probe 3 | 3PBV 01_21_2x2 A 2026_134_D.xls | 88 | 0.8736266 | 157.7
3PBV 01_21_2x2 A 2026_134_D | 2x2 | 3 | Probe 3 | 3PBV 01_21_2x2 A 2026_134_D.xls | 89 | 0.8837528 | 159.4729
3PBV 01_21_2x2 A 2026_134_D | 2x2 | 3 | Probe 3 | 3PBV 01_21_2x2 A 2026_134_D.xls | 90 | 0.8938456 | 161.3191
3PBV 01_21_2x2 A 2026_134_D | 2x2 | 3 | Probe 3 | 3PBV 01_21_2x2 A 2026_134_D.xls | 91 | 0.9040041 | 163.0214
3PBV 01_21_2x2 A 2026_134_D | 2x2 | 3 | Probe 3 | 3PBV 01_21_2x2 A 2026_134_D.xls | 92 | 0.9140759 | 164.8319
3PBV 01_21_2x2 A 2026_134_D | 2x2 | 3 | Probe 3 | 3PBV 01_21_2x2 A 2026_134_D.xls | 93 | 0.9240828 | 166.6083
3PBV 01_21_2x2 A 2026_134_D | 2x2 | 3 | Probe 3 | 3PBV 01_21_2x2 A 2026_134_D.xls | 94 | 0.9342413 | 168.3842
3PBV 01_21_2x2 A 2026_134_D | 2x2 | 3 | Probe 3 | 3PBV 01_21_2x2 A 2026_134_D.xls | 95 | 0.944356 | 170.1797
3PBV 01_21_2x2 A 2026_134_D | 2x2 | 3 | Probe 3 | 3PBV 01_21_2x2 A 2026_134_D.xls | 96 | 0.9543743 | 171.9573
3PBV 01_21_2x2 A 2026_134_D | 2x2 | 3 | Probe 3 | 3PBV 01_21_2x2 A 2026_134_D.xls | 97 | 0.9644566 | 173.7083
3PBV 01_21_2x2 A 2026_134_D | 2x2 | 3 | Probe 3 | 3PBV 01_21_2x2 A 2026_134_D.xls | 98 | 0.9745932 | 175.4575
3PBV 01_21_2x2 A 2026_134_D | 2x2 | 3 | Probe 3 | 3PBV 01_21_2x2 A 2026_134_D.xls | 99 | 0.9846115 | 177.2593
3PBV 01_21_2x2 A 2026_134_D | 2x2 | 3 | Probe 3 | 3PBV 01_21_2x2 A 2026_134_D.xls | 100 | 0.9947157 | 179.0848
3PBV 01_21_2x2 A 2026_134_D | 2x2 | 3 | Probe 3 | 3PBV 01_21_2x2 A 2026_134_D.xls | 101 | 1.004787 | 180.8355
3PBV 01_21_2x2 A 2026_134_D | 2x2 | 3 | Probe 3 | 3PBV 01_21_2x2 A 2026_134_D.xls | 102 | 1.014892 | 182.6269
3PBV 01_21_2x2 A 2026_134_D | 2x2 | 3 | Probe 3 | 3PBV 01_21_2x2 A 2026_134_D.xls | 103 | 1.024953 | 184.3383
3PBV 01_21_2x2 A 2026_134_D | 2x2 | 3 | Probe 3 | 3PBV 01_21_2x2 A 2026_134_D.xls | 104 | 1.035078 | 186.1587
3PBV 01_21_2x2 A 2026_134_D | 2x2 | 3 | Probe 3 | 3PBV 01_21_2x2 A 2026_134_D.xls | 105 | 1.045215 | 187.8613
3PBV 01_21_2x2 A 2026_134_D | 2x2 | 3 | Probe 3 | 3PBV 01_21_2x2 A 2026_134_D.xls | 106 | 1.055255 | 189.6867
3PBV 01_21_2x2 A 2026_134_D | 2x2 | 3 | Probe 3 | 3PBV 01_21_2x2 A 2026_134_D.xls | 107 | 1.065316 | 191.3422
3PBV 01_21_2x2 A 2026_134_D | 2x2 | 3 | Probe 3 | 3PBV 01_21_2x2 A 2026_134_D.xls | 108 | 1.075431 | 193.1533
3PBV 01_21_2x2 A 2026_134_D | 2x2 | 3 | Probe 3 | 3PBV 01_21_2x2 A 2026_134_D.xls | 109 | 1.085449 | 194.9662
3PBV 01_21_2x2 A 2026_134_D | 2x2 | 3 | Probe 3 | 3PBV 01_21_2x2 A 2026_134_D.xls | 110 | 1.095478 | 196.7486
3PBV 01_21_2x2 A 2026_134_D | 2x2 | 3 | Probe 3 | 3PBV 01_21_2x2 A 2026_134_D.xls | 111 | 1.105571 | 198.5517
3PBV 01_21_2x2 A 2026_134_D | 2x2 | 3 | Probe 3 | 3PBV 01_21_2x2 A 2026_134_D.xls | 112 | 1.115708 | 200.2165
3PBV 01_21_2x2 A 2026_134_D | 2x2 | 3 | Probe 3 | 3PBV 01_21_2x2 A 2026_134_D.xls | 113 | 1.12578 | 202.0753
3PBV 01_21_2x2 A 2026_134_D | 2x2 | 3 | Probe 3 | 3PBV 01_21_2x2 A 2026_134_D.xls | 114 | 1.135894 | 203.7229
3PBV 01_21_2x2 A 2026_134_D | 2x2 | 3 | Probe 3 | 3PBV 01_21_2x2 A 2026_134_D.xls | 115 | 1.146042 | 205.5612
3PBV 01_21_2x2 A 2026_134_D | 2x2 | 3 | Probe 3 | 3PBV 01_21_2x2 A 2026_134_D.xls | 116 | 1.156189 | 207.3159
3PBV 01_21_2x2 A 2026_134_D | 2x2 | 3 | Probe 3 | 3PBV 01_21_2x2 A 2026_134_D.xls | 117 | 1.166346 | 209.0468
3PBV 01_21_2x2 A 2026_134_D | 2x2 | 3 | Probe 3 | 3PBV 01_21_2x2 A 2026_134_D.xls | 118 | 1.17644 | 210.8064
3PBV 01_21_2x2 A 2026_134_D | 2x2 | 3 | Probe 3 | 3PBV 01_21_2x2 A 2026_134_D.xls | 119 | 1.186458 | 212.5667
3PBV 01_21_2x2 A 2026_134_D | 2x2 | 3 | Probe 3 | 3PBV 01_21_2x2 A 2026_134_D.xls | 120 | 1.196584 | 214.3166
3PBV 01_21_2x2 A 2026_134_D | 2x2 | 3 | Probe 3 | 3PBV 01_21_2x2 A 2026_134_D.xls | 121 | 1.20672 | 216.0748
3PBV 01_21_2x2 A 2026_134_D | 2x2 | 3 | Probe 3 | 3PBV 01_21_2x2 A 2026_134_D.xls | 122 | 1.216728 | 217.9145
3PBV 01_21_2x2 A 2026_134_D | 2x2 | 3 | Probe 3 | 3PBV 01_21_2x2 A 2026_134_D.xls | 123 | 1.226757 | 219.6638
3PBV 01_21_2x2 A 2026_134_D | 2x2 | 3 | Probe 3 | 3PBV 01_21_2x2 A 2026_134_D.xls | 124 | 1.236893 | 221.4849
3PBV 01_21_2x2 A 2026_134_D | 2x2 | 3 | Probe 3 | 3PBV 01_21_2x2 A 2026_134_D.xls | 125 | 1.246954 | 223.2407
3PBV 01_21_2x2 A 2026_134_D | 2x2 | 3 | Probe 3 | 3PBV 01_21_2x2 A 2026_134_D.xls | 126 | 1.257015 | 224.9335
3PBV 01_21_2x2 A 2026_134_D | 2x2 | 3 | Probe 3 | 3PBV 01_21_2x2 A 2026_134_D.xls | 127 | 1.267119 | 226.8726
3PBV 01_21_2x2 A 2026_134_D | 2x2 | 3 | Probe 3 | 3PBV 01_21_2x2 A 2026_134_D.xls | 128 | 1.277246 | 228.4934
3PBV 01_21_2x2 A 2026_134_D | 2x2 | 3 | Probe 3 | 3PBV 01_21_2x2 A 2026_134_D.xls | 129 | 1.287306 | 230.3509
3PBV 01_21_2x2 A 2026_134_D | 2x2 | 3 | Probe 3 | 3PBV 01_21_2x2 A 2026_134_D.xls | 130 | 1.2974 | 232.043
3PBV 01_21_2x2 A 2026_134_D | 2x2 | 3 | Probe 3 | 3PBV 01_21_2x2 A 2026_134_D.xls | 131 | 1.307569 | 233.8734
3PBV 01_21_2x2 A 2026_134_D | 2x2 | 3 | Probe 3 | 3PBV 01_21_2x2 A 2026_134_D.xls | 132 | 1.31764 | 235.6533
3PBV 01_21_2x2 A 2026_134_D | 2x2 | 3 | Probe 3 | 3PBV 01_21_2x2 A 2026_134_D.xls | 133 | 1.327787 | 237.3837
3PBV 01_21_2x2 A 2026_134_D | 2x2 | 3 | Probe 3 | 3PBV 01_21_2x2 A 2026_134_D.xls | 134 | 1.337924 | 239.1805
3PBV 01_21_2x2 A 2026_134_D | 2x2 | 3 | Probe 3 | 3PBV 01_21_2x2 A 2026_134_D.xls | 135 | 1.348006 | 240.8923
3PBV 01_21_2x2 A 2026_134_D | 2x2 | 3 | Probe 3 | 3PBV 01_21_2x2 A 2026_134_D.xls | 136 | 1.35811 | 242.7341
3PBV 01_21_2x2 A 2026_134_D | 2x2 | 3 | Probe 3 | 3PBV 01_21_2x2 A 2026_134_D.xls | 137 | 1.368194 | 244.49
3PBV 01_21_2x2 A 2026_134_D | 2x2 | 3 | Probe 3 | 3PBV 01_21_2x2 A 2026_134_D.xls | 138 | 1.378222 | 246.2515
3PBV 01_21_2x2 A 2026_134_D | 2x2 | 3 | Probe 3 | 3PBV 01_21_2x2 A 2026_134_D.xls | 139 | 1.388251 | 248.009
3PBV 01_21_2x2 A 2026_134_D | 2x2 | 3 | Probe 3 | 3PBV 01_21_2x2 A 2026_134_D.xls | 140 | 1.398387 | 249.7319
3PBV 01_21_2x2 A 2026_134_D | 2x2 | 3 | Probe 3 | 3PBV 01_21_2x2 A 2026_134_D.xls | 141 | 1.408395 | 251.6605
3PBV 01_21_2x2 A 2026_134_D | 2x2 | 3 | Probe 3 | 3PBV 01_21_2x2 A 2026_134_D.xls | 142 | 1.418499 | 253.327
3PBV 01_21_2x2 A 2026_134_D | 2x2 | 3 | Probe 3 | 3PBV 01_21_2x2 A 2026_134_D.xls | 143 | 1.428636 | 255.1416
3PBV 01_21_2x2 A 2026_134_D | 2x2 | 3 | Probe 3 | 3PBV 01_21_2x2 A 2026_134_D.xls | 144 | 1.438783 | 256.8666
3PBV 01_21_2x2 A 2026_134_D | 2x2 | 3 | Probe 3 | 3PBV 01_21_2x2 A 2026_134_D.xls | 145 | 1.448855 | 258.6602
3PBV 01_21_2x2 A 2026_134_D | 2x2 | 3 | Probe 3 | 3PBV 01_21_2x2 A 2026_134_D.xls | 146 | 1.458937 | 260.4325
3PBV 01_21_2x2 A 2026_134_D | 2x2 | 3 | Probe 3 | 3PBV 01_21_2x2 A 2026_134_D.xls | 147 | 1.46902 | 262.1708
3PBV 01_21_2x2 A 2026_134_D | 2x2 | 3 | Probe 3 | 3PBV 01_21_2x2 A 2026_134_D.xls | 148 | 1.479102 | 263.9774
3PBV 01_21_2x2 A 2026_134_D | 2x2 | 3 | Probe 3 | 3PBV 01_21_2x2 A 2026_134_D.xls | 149 | 1.489271 | 265.6722
3PBV 01_21_2x2 A 2026_134_D | 2x2 | 3 | Probe 3 | 3PBV 01_21_2x2 A 2026_134_D.xls | 150 | 1.499386 | 267.4675
3PBV 01_21_2x2 A 2026_134_D | 2x2 | 3 | Probe 3 | 3PBV 01_21_2x2 A 2026_134_D.xls | 151 | 1.509437 | 269.195
3PBV 01_21_2x2 A 2026_134_D | 2x2 | 3 | Probe 3 | 3PBV 01_21_2x2 A 2026_134_D.xls | 152 | 1.519465 | 270.9592
3PBV 01_21_2x2 A 2026_134_D | 2x2 | 3 | Probe 3 | 3PBV 01_21_2x2 A 2026_134_D.xls | 153 | 1.529591 | 272.7213
3PBV 01_21_2x2 A 2026_134_D | 2x2 | 3 | Probe 3 | 3PBV 01_21_2x2 A 2026_134_D.xls | 154 | 1.539749 | 274.4369
3PBV 01_21_2x2 A 2026_134_D | 2x2 | 3 | Probe 3 | 3PBV 01_21_2x2 A 2026_134_D.xls | 155 | 1.549778 | 276.238
3PBV 01_21_2x2 A 2026_134_D | 2x2 | 3 | Probe 3 | 3PBV 01_21_2x2 A 2026_134_D.xls | 156 | 1.559882 | 277.9078
3PBV 01_21_2x2 A 2026_134_D | 2x2 | 3 | Probe 3 | 3PBV 01_21_2x2 A 2026_134_D.xls | 157 | 1.5699 | 279.6832
3PBV 01_21_2x2 A 2026_134_D | 2x2 | 3 | Probe 3 | 3PBV 01_21_2x2 A 2026_134_D.xls | 158 | 1.579951 | 281.4257
3PBV 01_21_2x2 A 2026_134_D | 2x2 | 3 | Probe 3 | 3PBV 01_21_2x2 A 2026_134_D.xls | 159 | 1.59013 | 283.2459
3PBV 01_21_2x2 A 2026_134_D | 2x2 | 3 | Probe 3 | 3PBV 01_21_2x2 A 2026_134_D.xls | 160 | 1.600298 | 284.9976
3PBV 01_21_2x2 A 2026_134_D | 2x2 | 3 | Probe 3 | 3PBV 01_21_2x2 A 2026_134_D.xls | 161 | 1.61037 | 286.7254
3PBV 01_21_2x2 A 2026_134_D | 2x2 | 3 | Probe 3 | 3PBV 01_21_2x2 A 2026_134_D.xls | 162 | 1.620464 | 288.4897
3PBV 01_21_2x2 A 2026_134_D | 2x2 | 3 | Probe 3 | 3PBV 01_21_2x2 A 2026_134_D.xls | 163 | 1.630546 | 290.2527
3PBV 01_21_2x2 A 2026_134_D | 2x2 | 3 | Probe 3 | 3PBV 01_21_2x2 A 2026_134_D.xls | 164 | 1.640607 | 292.0101
3PBV 01_21_2x2 A 2026_134_D | 2x2 | 3 | Probe 3 | 3PBV 01_21_2x2 A 2026_134_D.xls | 165 | 1.650723 | 293.7257
3PBV 01_21_2x2 A 2026_134_D | 2x2 | 3 | Probe 3 | 3PBV 01_21_2x2 A 2026_134_D.xls | 166 | 1.660859 | 295.4746
3PBV 01_21_2x2 A 2026_134_D | 2x2 | 3 | Probe 3 | 3PBV 01_21_2x2 A 2026_134_D.xls | 167 | 1.670888 | 297.2508
3PBV 01_21_2x2 A 2026_134_D | 2x2 | 3 | Probe 3 | 3PBV 01_21_2x2 A 2026_134_D.xls | 168 | 1.68096 | 298.8983
3PBV 01_21_2x2 A 2026_134_D | 2x2 | 3 | Probe 3 | 3PBV 01_21_2x2 A 2026_134_D.xls | 169 | 1.691107 | 300.6945
3PBV 01_21_2x2 A 2026_134_D | 2x2 | 3 | Probe 3 | 3PBV 01_21_2x2 A 2026_134_D.xls | 170 | 1.701136 | 302.4015
3PBV 01_21_2x2 A 2026_134_D | 2x2 | 3 | Probe 3 | 3PBV 01_21_2x2 A 2026_134_D.xls | 171 | 1.711154 | 304.17
3PBV 01_21_2x2 A 2026_134_D | 2x2 | 3 | Probe 3 | 3PBV 01_21_2x2 A 2026_134_D.xls | 172 | 1.721258 | 305.3726
3PBV 01_21_2x2 A 2026_134_D | 2x2 | 3 | Probe 3 | 3PBV 01_21_2x2 A 2026_134_D.xls | 173 | 1.731395 | 298.3508
3PBV 01_21_2x2 A 2026_134_D | 2x2 | 3 | Probe 3 | 3PBV 01_21_2x2 A 2026_134_D.xls | 174 | 1.741456 | 299.4498
3PBV 01_21_2x2 A 2026_134_D | 2x2 | 3 | Probe 3 | 3PBV 01_21_2x2 A 2026_134_D.xls | 175 | 1.751571 | 300.6295
3PBV 01_21_2x2 A 2026_134_D | 2x2 | 3 | Probe 3 | 3PBV 01_21_2x2 A 2026_134_D.xls | 176 | 1.761697 | 301.6593
3PBV 01_21_2x2 A 2026_134_D | 2x2 | 3 | Probe 3 | 3PBV 01_21_2x2 A 2026_134_D.xls | 177 | 1.771833 | 302.5834
3PBV 01_21_2x2 A 2026_134_D | 2x2 | 3 | Probe 3 | 3PBV 01_21_2x2 A 2026_134_D.xls | 178 | 1.781959 | 303.2883
3PBV 01_21_2x2 A 2026_134_D | 2x2 | 3 | Probe 3 | 3PBV 01_21_2x2 A 2026_134_D.xls | 179 | 1.792073 | 300.5345
3PBV 01_21_2x2 A 2026_134_D | 2x2 | 3 | Probe 3 | 3PBV 01_21_2x2 A 2026_134_D.xls | 180 | 1.802092 | 299.4741
3PBV 01_21_2x2 A 2026_134_D | 2x2 | 3 | Probe 3 | 3PBV 01_21_2x2 A 2026_134_D.xls | 181 | 1.812217 | 299.0214
3PBV 01_21_2x2 A 2026_134_D | 2x2 | 3 | Probe 3 | 3PBV 01_21_2x2 A 2026_134_D.xls | 182 | 1.822354 | 299.1493
3PBV 01_21_2x2 A 2026_134_D | 2x2 | 3 | Probe 3 | 3PBV 01_21_2x2 A 2026_134_D.xls | 183 | 1.832415 | 299.3973
3PBV 01_21_2x2 A 2026_134_D | 2x2 | 3 | Probe 3 | 3PBV 01_21_2x2 A 2026_134_D.xls | 184 | 1.842454 | 299.9434
3PBV 01_21_2x2 A 2026_134_D | 2x2 | 3 | Probe 3 | 3PBV 01_21_2x2 A 2026_134_D.xls | 185 | 1.852601 | 300.5739
3PBV 01_21_2x2 A 2026_134_D | 2x2 | 3 | Probe 3 | 3PBV 01_21_2x2 A 2026_134_D.xls | 186 | 1.86262 | 301.0617
3PBV 01_21_2x2 A 2026_134_D | 2x2 | 3 | Probe 3 | 3PBV 01_21_2x2 A 2026_134_D.xls | 187 | 1.872681 | 301.7272
3PBV 01_21_2x2 A 2026_134_D | 2x2 | 3 | Probe 3 | 3PBV 01_21_2x2 A 2026_134_D.xls | 188 | 1.882785 | 302.49
3PBV 01_21_2x2 A 2026_134_D | 2x2 | 3 | Probe 3 | 3PBV 01_21_2x2 A 2026_134_D.xls | 189 | 1.892889 | 303.3481
3PBV 01_21_2x2 A 2026_134_D | 2x2 | 3 | Probe 3 | 3PBV 01_21_2x2 A 2026_134_D.xls | 190 | 1.90294 | 304.2221
3PBV 01_21_2x2 A 2026_134_D | 2x2 | 3 | Probe 3 | 3PBV 01_21_2x2 A 2026_134_D.xls | 191 | 1.913044 | 305.1177
3PBV 01_21_2x2 A 2026_134_D | 2x2 | 3 | Probe 3 | 3PBV 01_21_2x2 A 2026_134_D.xls | 192 | 1.923201 | 306.1433
3PBV 01_21_2x2 A 2026_134_D | 2x2 | 3 | Probe 3 | 3PBV 01_21_2x2 A 2026_134_D.xls | 193 | 1.933295 | 307.1889
3PBV 01_21_2x2 A 2026_134_D | 2x2 | 3 | Probe 3 | 3PBV 01_21_2x2 A 2026_134_D.xls | 194 | 1.943421 | 308.3625
3PBV 01_22_2x2 A 2026_134_D | 2x2 | 4 | Probe 1 | 3PBV 01_22_2x2 A 2026_134_D.xls | 1 | 0 | 12.06379
3PBV 01_22_2x2 A 2026_134_D | 2x2 | 4 | Probe 1 | 3PBV 01_22_2x2 A 2026_134_D.xls | 2 | 0.01001796 | 13.40668
3PBV 01_22_2x2 A 2026_134_D | 2x2 | 4 | Probe 1 | 3PBV 01_22_2x2 A 2026_134_D.xls | 3 | 0.02015457 | 14.99928
3PBV 01_22_2x2 A 2026_134_D | 2x2 | 4 | Probe 1 | 3PBV 01_22_2x2 A 2026_134_D.xls | 4 | 0.03023681 | 16.74484
3PBV 01_22_2x2 A 2026_134_D | 2x2 | 4 | Probe 1 | 3PBV 01_22_2x2 A 2026_134_D.xls | 5 | 0.04031906 | 18.41751
3PBV 01_22_2x2 A 2026_134_D | 2x2 | 4 | Probe 1 | 3PBV 01_22_2x2 A 2026_134_D.xls | 6 | 0.05046615 | 20.13659
3PBV 01_22_2x2 A 2026_134_D | 2x2 | 4 | Probe 1 | 3PBV 01_22_2x2 A 2026_134_D.xls | 7 | 0.06058177 | 21.83566
3PBV 01_22_2x2 A 2026_134_D | 2x2 | 4 | Probe 1 | 3PBV 01_22_2x2 A 2026_134_D.xls | 8 | 0.07076034 | 23.52098
3PBV 01_22_2x2 A 2026_134_D | 2x2 | 4 | Probe 1 | 3PBV 01_22_2x2 A 2026_134_D.xls | 9 | 0.08087596 | 25.26523
3PBV 01_22_2x2 A 2026_134_D | 2x2 | 4 | Probe 1 | 3PBV 01_22_2x2 A 2026_134_D.xls | 10 | 0.09093674 | 27.04868
3PBV 01_22_2x2 A 2026_134_D | 2x2 | 4 | Probe 1 | 3PBV 01_22_2x2 A 2026_134_D.xls | 11 | 0.1010629 | 28.75747
3PBV 01_22_2x2 A 2026_134_D | 2x2 | 4 | Probe 1 | 3PBV 01_22_2x2 A 2026_134_D.xls | 12 | 0.1111451 | 30.61406
3PBV 01_22_2x2 A 2026_134_D | 2x2 | 4 | Probe 1 | 3PBV 01_22_2x2 A 2026_134_D.xls | 13 | 0.1212169 | 32.30741
3PBV 01_22_2x2 A 2026_134_D | 2x2 | 4 | Probe 1 | 3PBV 01_22_2x2 A 2026_134_D.xls | 14 | 0.1314069 | 33.99913
3PBV 01_22_2x2 A 2026_134_D | 2x2 | 4 | Probe 1 | 3PBV 01_22_2x2 A 2026_134_D.xls | 15 | 0.141511 | 35.81846
3PBV 01_22_2x2 A 2026_134_D | 2x2 | 4 | Probe 1 | 3PBV 01_22_2x2 A 2026_134_D.xls | 16 | 0.1515618 | 37.5895
3PBV 01_22_2x2 A 2026_134_D | 2x2 | 4 | Probe 1 | 3PBV 01_22_2x2 A 2026_134_D.xls | 17 | 0.1616011 | 39.23654
3PBV 01_22_2x2 A 2026_134_D | 2x2 | 4 | Probe 1 | 3PBV 01_22_2x2 A 2026_134_D.xls | 18 | 0.171706 | 41.04742
3PBV 01_22_2x2 A 2026_134_D | 2x2 | 4 | Probe 1 | 3PBV 01_22_2x2 A 2026_134_D.xls | 19 | 0.1817988 | 42.80354
3PBV 01_22_2x2 A 2026_134_D | 2x2 | 4 | Probe 1 | 3PBV 01_22_2x2 A 2026_134_D.xls | 20 | 0.19186 | 44.56059
3PBV 01_22_2x2 A 2026_134_D | 2x2 | 4 | Probe 1 | 3PBV 01_22_2x2 A 2026_134_D.xls | 21 | 0.2019861 | 46.3819
3PBV 01_22_2x2 A 2026_134_D | 2x2 | 4 | Probe 1 | 3PBV 01_22_2x2 A 2026_134_D.xls | 22 | 0.2121437 | 48.18886
3PBV 01_22_2x2 A 2026_134_D | 2x2 | 4 | Probe 1 | 3PBV 01_22_2x2 A 2026_134_D.xls | 23 | 0.2222584 | 49.94378
3PBV 01_22_2x2 A 2026_134_D | 2x2 | 4 | Probe 1 | 3PBV 01_22_2x2 A 2026_134_D.xls | 24 | 0.2324055 | 51.64819
3PBV 01_22_2x2 A 2026_134_D | 2x2 | 4 | Probe 1 | 3PBV 01_22_2x2 A 2026_134_D.xls | 25 | 0.2425745 | 53.41231
3PBV 01_22_2x2 A 2026_134_D | 2x2 | 4 | Probe 1 | 3PBV 01_22_2x2 A 2026_134_D.xls | 26 | 0.2526463 | 55.26374
3PBV 01_22_2x2 A 2026_134_D | 2x2 | 4 | Probe 1 | 3PBV 01_22_2x2 A 2026_134_D.xls | 27 | 0.262772 | 56.95754
3PBV 01_22_2x2 A 2026_134_D | 2x2 | 4 | Probe 1 | 3PBV 01_22_2x2 A 2026_134_D.xls | 28 | 0.2728437 | 58.75711
3PBV 01_22_2x2 A 2026_134_D | 2x2 | 4 | Probe 1 | 3PBV 01_22_2x2 A 2026_134_D.xls | 29 | 0.2828621 | 60.53968
3PBV 01_22_2x2 A 2026_134_D | 2x2 | 4 | Probe 1 | 3PBV 01_22_2x2 A 2026_134_D.xls | 30 | 0.292869 | 62.26993
3PBV 01_22_2x2 A 2026_134_D | 2x2 | 4 | Probe 1 | 3PBV 01_22_2x2 A 2026_134_D.xls | 31 | 0.3030056 | 64.35869
3PBV 01_22_2x2 A 2026_134_D | 2x2 | 4 | Probe 1 | 3PBV 01_22_2x2 A 2026_134_D.xls | 32 | 0.3131632 | 66.17131
3PBV 01_22_2x2 A 2026_134_D | 2x2 | 4 | Probe 1 | 3PBV 01_22_2x2 A 2026_134_D.xls | 33 | 0.3232464 | 67.86578
3PBV 01_22_2x2 A 2026_134_D | 2x2 | 4 | Probe 1 | 3PBV 01_22_2x2 A 2026_134_D.xls | 34 | 0.333383 | 69.70611
3PBV 01_22_2x2 A 2026_134_D | 2x2 | 4 | Probe 1 | 3PBV 01_22_2x2 A 2026_134_D.xls | 35 | 0.3435516 | 71.46692
3PBV 01_22_2x2 A 2026_134_D | 2x2 | 4 | Probe 1 | 3PBV 01_22_2x2 A 2026_134_D.xls | 36 | 0.3535804 | 73.39788
3PBV 01_22_2x2 A 2026_134_D | 2x2 | 4 | Probe 1 | 3PBV 01_22_2x2 A 2026_134_D.xls | 37 | 0.3626747 | 74.88776
3PBV 01_22_2x2 A 2026_134_D | 2x2 | 4 | Probe 1 | 3PBV 01_22_2x2 A 2026_134_D.xls | 38 | 0.3728332 | 76.68272
3PBV 01_22_2x2 A 2026_134_D | 2x2 | 4 | Probe 1 | 3PBV 01_22_2x2 A 2026_134_D.xls | 39 | 0.382905 | 78.49834
3PBV 01_22_2x2 A 2026_134_D | 2x2 | 4 | Probe 1 | 3PBV 01_22_2x2 A 2026_134_D.xls | 40 | 0.3930626 | 80.28285
3PBV 01_22_2x2 A 2026_134_D | 2x2 | 4 | Probe 1 | 3PBV 01_22_2x2 A 2026_134_D.xls | 41 | 0.4031667 | 82.18277
3PBV 01_22_2x2 A 2026_134_D | 2x2 | 4 | Probe 1 | 3PBV 01_22_2x2 A 2026_134_D.xls | 42 | 0.4133243 | 83.91585
3PBV 01_22_2x2 A 2026_134_D | 2x2 | 4 | Probe 1 | 3PBV 01_22_2x2 A 2026_134_D.xls | 43 | 0.4234609 | 85.64497
3PBV 01_22_2x2 A 2026_134_D | 2x2 | 4 | Probe 1 | 3PBV 01_22_2x2 A 2026_134_D.xls | 44 | 0.4335546 | 87.527
3PBV 01_22_2x2 A 2026_134_D | 2x2 | 4 | Probe 1 | 3PBV 01_22_2x2 A 2026_134_D.xls | 45 | 0.4437341 | 89.35348
3PBV 01_22_2x2 A 2026_134_D | 2x2 | 4 | Probe 1 | 3PBV 01_22_2x2 A 2026_134_D.xls | 46 | 0.4538698 | 91.15584
3PBV 01_22_2x2 A 2026_134_D | 2x2 | 4 | Probe 1 | 3PBV 01_22_2x2 A 2026_134_D.xls | 47 | 0.4639844 | 93.05675
3PBV 01_22_2x2 A 2026_134_D | 2x2 | 4 | Probe 1 | 3PBV 01_22_2x2 A 2026_134_D.xls | 48 | 0.4741639 | 94.83402
3PBV 01_22_2x2 A 2026_134_D | 2x2 | 4 | Probe 1 | 3PBV 01_22_2x2 A 2026_134_D.xls | 49 | 0.4842147 | 96.71599
3PBV 01_22_2x2 A 2026_134_D | 2x2 | 4 | Probe 1 | 3PBV 01_22_2x2 A 2026_134_D.xls | 50 | 0.4943828 | 98.54108
3PBV 01_22_2x2 A 2026_134_D | 2x2 | 4 | Probe 1 | 3PBV 01_22_2x2 A 2026_134_D.xls | 51 | 0.5044011 | 100.2871
3PBV 01_22_2x2 A 2026_134_D | 2x2 | 4 | Probe 1 | 3PBV 01_22_2x2 A 2026_134_D.xls | 52 | 0.5144739 | 102.2746
3PBV 01_22_2x2 A 2026_134_D | 2x2 | 4 | Probe 1 | 3PBV 01_22_2x2 A 2026_134_D.xls | 53 | 0.524578 | 104.004
3PBV 01_22_2x2 A 2026_134_D | 2x2 | 4 | Probe 1 | 3PBV 01_22_2x2 A 2026_134_D.xls | 54 | 0.5346813 | 105.8716
3PBV 01_22_2x2 A 2026_134_D | 2x2 | 4 | Probe 1 | 3PBV 01_22_2x2 A 2026_134_D.xls | 55 | 0.544732 | 107.6506
3PBV 01_22_2x2 A 2026_134_D | 2x2 | 4 | Probe 1 | 3PBV 01_22_2x2 A 2026_134_D.xls | 56 | 0.5548686 | 109.5056
3PBV 01_22_2x2 A 2026_134_D | 2x2 | 4 | Probe 1 | 3PBV 01_22_2x2 A 2026_134_D.xls | 57 | 0.5650052 | 111.4294
3PBV 01_22_2x2 A 2026_134_D | 2x2 | 4 | Probe 1 | 3PBV 01_22_2x2 A 2026_134_D.xls | 58 | 0.5750665 | 113.1179
3PBV 01_22_2x2 A 2026_134_D | 2x2 | 4 | Probe 1 | 3PBV 01_22_2x2 A 2026_134_D.xls | 59 | 0.5850839 | 114.9613
3PBV 01_22_2x2 A 2026_134_D | 2x2 | 4 | Probe 1 | 3PBV 01_22_2x2 A 2026_134_D.xls | 60 | 0.5951991 | 116.7853
3PBV 01_22_2x2 A 2026_134_D | 2x2 | 4 | Probe 1 | 3PBV 01_22_2x2 A 2026_134_D.xls | 61 | 0.6052499 | 118.5875
3PBV 01_22_2x2 A 2026_134_D | 2x2 | 4 | Probe 1 | 3PBV 01_22_2x2 A 2026_134_D.xls | 62 | 0.615418 | 120.4793
3PBV 01_22_2x2 A 2026_134_D | 2x2 | 4 | Probe 1 | 3PBV 01_22_2x2 A 2026_134_D.xls | 63 | 0.6254792 | 122.2578
3PBV 01_22_2x2 A 2026_134_D | 2x2 | 4 | Probe 1 | 3PBV 01_22_2x2 A 2026_134_D.xls | 64 | 0.6354871 | 124.0641
3PBV 01_22_2x2 A 2026_134_D | 2x2 | 4 | Probe 1 | 3PBV 01_22_2x2 A 2026_134_D.xls | 65 | 0.6455483 | 125.8395
3PBV 01_22_2x2 A 2026_134_D | 2x2 | 4 | Probe 1 | 3PBV 01_22_2x2 A 2026_134_D.xls | 66 | 0.6556849 | 127.6431
3PBV 01_22_2x2 A 2026_134_D | 2x2 | 4 | Probe 1 | 3PBV 01_22_2x2 A 2026_134_D.xls | 67 | 0.6658425 | 129.5308
3PBV 01_22_2x2 A 2026_134_D | 2x2 | 4 | Probe 1 | 3PBV 01_22_2x2 A 2026_134_D.xls | 68 | 0.6759464 | 131.3103
3PBV 01_22_2x2 A 2026_134_D | 2x2 | 4 | Probe 1 | 3PBV 01_22_2x2 A 2026_134_D.xls | 69 | 0.6861154 | 133.0867
3PBV 01_22_2x2 A 2026_134_D | 2x2 | 4 | Probe 1 | 3PBV 01_22_2x2 A 2026_134_D.xls | 70 | 0.6962196 | 134.9929
3PBV 01_22_2x2 A 2026_134_D | 2x2 | 4 | Probe 1 | 3PBV 01_22_2x2 A 2026_134_D.xls | 71 | 0.7062694 | 136.7373
3PBV 01_22_2x2 A 2026_134_D | 2x2 | 4 | Probe 1 | 3PBV 01_22_2x2 A 2026_134_D.xls | 72 | 0.7163956 | 138.6776
3PBV 01_22_2x2 A 2026_134_D | 2x2 | 4 | Probe 1 | 3PBV 01_22_2x2 A 2026_134_D.xls | 73 | 0.7264568 | 140.4988
3PBV 01_22_2x2 A 2026_134_D | 2x2 | 4 | Probe 1 | 3PBV 01_22_2x2 A 2026_134_D.xls | 74 | 0.7365391 | 142.287
3PBV 01_22_2x2 A 2026_134_D | 2x2 | 4 | Probe 1 | 3PBV 01_22_2x2 A 2026_134_D.xls | 75 | 0.7465469 | 144.0824
3PBV 01_22_2x2 A 2026_134_D | 2x2 | 4 | Probe 1 | 3PBV 01_22_2x2 A 2026_134_D.xls | 76 | 0.7566398 | 145.8205
3PBV 01_22_2x2 A 2026_134_D | 2x2 | 4 | Probe 1 | 3PBV 01_22_2x2 A 2026_134_D.xls | 77 | 0.766744 | 147.6719
3PBV 01_22_2x2 A 2026_134_D | 2x2 | 4 | Probe 1 | 3PBV 01_22_2x2 A 2026_134_D.xls | 78 | 0.7767624 | 149.5273
3PBV 01_22_2x2 A 2026_134_D | 2x2 | 4 | Probe 1 | 3PBV 01_22_2x2 A 2026_134_D.xls | 79 | 0.7868561 | 151.3403
3PBV 01_22_2x2 A 2026_134_D | 2x2 | 4 | Probe 1 | 3PBV 01_22_2x2 A 2026_134_D.xls | 80 | 0.7968744 | 153.0808
3PBV 01_22_2x2 A 2026_134_D | 2x2 | 4 | Probe 1 | 3PBV 01_22_2x2 A 2026_134_D.xls | 81 | 0.8068813 | 154.9153
3PBV 01_22_2x2 A 2026_134_D | 2x2 | 4 | Probe 1 | 3PBV 01_22_2x2 A 2026_134_D.xls | 82 | 0.8170074 | 156.6728
3PBV 01_22_2x2 A 2026_134_D | 2x2 | 4 | Probe 1 | 3PBV 01_22_2x2 A 2026_134_D.xls | 83 | 0.827165 | 158.5914
3PBV 01_22_2x2 A 2026_134_D | 2x2 | 4 | Probe 1 | 3PBV 01_22_2x2 A 2026_134_D.xls | 84 | 0.8372473 | 160.3563
3PBV 01_22_2x2 A 2026_134_D | 2x2 | 4 | Probe 1 | 3PBV 01_22_2x2 A 2026_134_D.xls | 85 | 0.8474163 | 162.193
3PBV 01_22_2x2 A 2026_134_D | 2x2 | 4 | Probe 1 | 3PBV 01_22_2x2 A 2026_134_D.xls | 86 | 0.8575415 | 164.0081
3PBV 01_22_2x2 A 2026_134_D | 2x2 | 4 | Probe 1 | 3PBV 01_22_2x2 A 2026_134_D.xls | 87 | 0.8676142 | 165.782
3PBV 01_22_2x2 A 2026_134_D | 2x2 | 4 | Probe 1 | 3PBV 01_22_2x2 A 2026_134_D.xls | 88 | 0.8777394 | 167.6345
3PBV 01_22_2x2 A 2026_134_D | 2x2 | 4 | Probe 1 | 3PBV 01_22_2x2 A 2026_134_D.xls | 89 | 0.8878006 | 169.3744
3PBV 01_22_2x2 A 2026_134_D | 2x2 | 4 | Probe 1 | 3PBV 01_22_2x2 A 2026_134_D.xls | 90 | 0.8978619 | 171.1654
3PBV 01_22_2x2 A 2026_134_D | 2x2 | 4 | Probe 1 | 3PBV 01_22_2x2 A 2026_134_D.xls | 91 | 0.9080195 | 172.9182
3PBV 01_22_2x2 A 2026_134_D | 2x2 | 4 | Probe 1 | 3PBV 01_22_2x2 A 2026_134_D.xls | 92 | 0.9181456 | 174.7936
3PBV 01_22_2x2 A 2026_134_D | 2x2 | 4 | Probe 1 | 3PBV 01_22_2x2 A 2026_134_D.xls | 93 | 0.9282064 | 176.7053
3PBV 01_22_2x2 A 2026_134_D | 2x2 | 4 | Probe 1 | 3PBV 01_22_2x2 A 2026_134_D.xls | 94 | 0.9382676 | 178.4756
3PBV 01_22_2x2 A 2026_134_D | 2x2 | 4 | Probe 1 | 3PBV 01_22_2x2 A 2026_134_D.xls | 95 | 0.9483823 | 180.2096
3PBV 01_22_2x2 A 2026_134_D | 2x2 | 4 | Probe 1 | 3PBV 01_22_2x2 A 2026_134_D.xls | 96 | 0.9584112 | 182.0458
3PBV 01_22_2x2 A 2026_134_D | 2x2 | 4 | Probe 1 | 3PBV 01_22_2x2 A 2026_134_D.xls | 97 | 0.9684409 | 183.7233
3PBV 01_22_2x2 A 2026_134_D | 2x2 | 4 | Probe 1 | 3PBV 01_22_2x2 A 2026_134_D.xls | 98 | 0.9785442 | 185.6644
3PBV 01_22_2x2 A 2026_134_D | 2x2 | 4 | Probe 1 | 3PBV 01_22_2x2 A 2026_134_D.xls | 99 | 0.9886598 | 187.4619
3PBV 01_22_2x2 A 2026_134_D | 2x2 | 4 | Probe 1 | 3PBV 01_22_2x2 A 2026_134_D.xls | 100 | 0.998742 | 189.3777
3PBV 01_22_2x2 A 2026_134_D | 2x2 | 4 | Probe 1 | 3PBV 01_22_2x2 A 2026_134_D.xls | 101 | 1.008879 | 191.103
3PBV 01_22_2x2 A 2026_134_D | 2x2 | 4 | Probe 1 | 3PBV 01_22_2x2 A 2026_134_D.xls | 102 | 1.019004 | 192.8612
3PBV 01_22_2x2 A 2026_134_D | 2x2 | 4 | Probe 1 | 3PBV 01_22_2x2 A 2026_134_D.xls | 103 | 1.029098 | 194.7729
3PBV 01_22_2x2 A 2026_134_D | 2x2 | 4 | Probe 1 | 3PBV 01_22_2x2 A 2026_134_D.xls | 104 | 1.039245 | 196.5991
3PBV 01_22_2x2 A 2026_134_D | 2x2 | 4 | Probe 1 | 3PBV 01_22_2x2 A 2026_134_D.xls | 105 | 1.049349 | 198.3327
3PBV 01_22_2x2 A 2026_134_D | 2x2 | 4 | Probe 1 | 3PBV 01_22_2x2 A 2026_134_D.xls | 106 | 1.059388 | 200.1708
3PBV 01_22_2x2 A 2026_134_D | 2x2 | 4 | Probe 1 | 3PBV 01_22_2x2 A 2026_134_D.xls | 107 | 1.069525 | 201.928
3PBV 01_22_2x2 A 2026_134_D | 2x2 | 4 | Probe 1 | 3PBV 01_22_2x2 A 2026_134_D.xls | 108 | 1.079661 | 203.7336
3PBV 01_22_2x2 A 2026_134_D | 2x2 | 4 | Probe 1 | 3PBV 01_22_2x2 A 2026_134_D.xls | 109 | 1.089712 | 205.5907
3PBV 01_22_2x2 A 2026_134_D | 2x2 | 4 | Probe 1 | 3PBV 01_22_2x2 A 2026_134_D.xls | 110 | 1.099741 | 207.3543
3PBV 01_22_2x2 A 2026_134_D | 2x2 | 4 | Probe 1 | 3PBV 01_22_2x2 A 2026_134_D.xls | 111 | 1.109888 | 209.1738
3PBV 01_22_2x2 A 2026_134_D | 2x2 | 4 | Probe 1 | 3PBV 01_22_2x2 A 2026_134_D.xls | 112 | 1.119896 | 210.9806
3PBV 01_22_2x2 A 2026_134_D | 2x2 | 4 | Probe 1 | 3PBV 01_22_2x2 A 2026_134_D.xls | 113 | 1.129967 | 212.7778
3PBV 01_22_2x2 A 2026_134_D | 2x2 | 4 | Probe 1 | 3PBV 01_22_2x2 A 2026_134_D.xls | 114 | 1.140093 | 214.6677
3PBV 01_22_2x2 A 2026_134_D | 2x2 | 4 | Probe 1 | 3PBV 01_22_2x2 A 2026_134_D.xls | 115 | 1.150164 | 216.3822
3PBV 01_22_2x2 A 2026_134_D | 2x2 | 4 | Probe 1 | 3PBV 01_22_2x2 A 2026_134_D.xls | 116 | 1.160215 | 218.2069
3PBV 01_22_2x2 A 2026_134_D | 2x2 | 4 | Probe 1 | 3PBV 01_22_2x2 A 2026_134_D.xls | 117 | 1.170352 | 219.9872
3PBV 01_22_2x2 A 2026_134_D | 2x2 | 4 | Probe 1 | 3PBV 01_22_2x2 A 2026_134_D.xls | 118 | 1.180455 | 221.7628
3PBV 01_22_2x2 A 2026_134_D | 2x2 | 4 | Probe 1 | 3PBV 01_22_2x2 A 2026_134_D.xls | 119 | 1.19056 | 223.6631
3PBV 01_22_2x2 A 2026_134_D | 2x2 | 4 | Probe 1 | 3PBV 01_22_2x2 A 2026_134_D.xls | 120 | 1.200588 | 225.3514
3PBV 01_22_2x2 A 2026_134_D | 2x2 | 4 | Probe 1 | 3PBV 01_22_2x2 A 2026_134_D.xls | 121 | 1.210715 | 227.184
3PBV 01_22_2x2 A 2026_134_D | 2x2 | 4 | Probe 1 | 3PBV 01_22_2x2 A 2026_134_D.xls | 122 | 1.220776 | 229.0167
3PBV 01_22_2x2 A 2026_134_D | 2x2 | 4 | Probe 1 | 3PBV 01_22_2x2 A 2026_134_D.xls | 123 | 1.230912 | 230.6704
3PBV 01_22_2x2 A 2026_134_D | 2x2 | 4 | Probe 1 | 3PBV 01_22_2x2 A 2026_134_D.xls | 124 | 1.241027 | 232.6439
3PBV 01_22_2x2 A 2026_134_D | 2x2 | 4 | Probe 1 | 3PBV 01_22_2x2 A 2026_134_D.xls | 125 | 1.251195 | 234.4008
3PBV 01_22_2x2 A 2026_134_D | 2x2 | 4 | Probe 1 | 3PBV 01_22_2x2 A 2026_134_D.xls | 126 | 1.261235 | 236.1816
3PBV 01_22_2x2 A 2026_134_D | 2x2 | 4 | Probe 1 | 3PBV 01_22_2x2 A 2026_134_D.xls | 127 | 1.271372 | 237.9982
3PBV 01_22_2x2 A 2026_134_D | 2x2 | 4 | Probe 1 | 3PBV 01_22_2x2 A 2026_134_D.xls | 128 | 1.281508 | 239.7863
3PBV 01_22_2x2 A 2026_134_D | 2x2 | 4 | Probe 1 | 3PBV 01_22_2x2 A 2026_134_D.xls | 129 | 1.291634 | 241.6676
3PBV 01_22_2x2 A 2026_134_D | 2x2 | 4 | Probe 1 | 3PBV 01_22_2x2 A 2026_134_D.xls | 130 | 1.301738 | 243.469
3PBV 01_22_2x2 A 2026_134_D | 2x2 | 4 | Probe 1 | 3PBV 01_22_2x2 A 2026_134_D.xls | 131 | 1.311874 | 245.1516
3PBV 01_22_2x2 A 2026_134_D | 2x2 | 4 | Probe 1 | 3PBV 01_22_2x2 A 2026_134_D.xls | 132 | 1.321914 | 247.0369
3PBV 01_22_2x2 A 2026_134_D | 2x2 | 4 | Probe 1 | 3PBV 01_22_2x2 A 2026_134_D.xls | 133 | 1.331986 | 248.7791
3PBV 01_22_2x2 A 2026_134_D | 2x2 | 4 | Probe 1 | 3PBV 01_22_2x2 A 2026_134_D.xls | 134 | 1.342133 | 250.6548
3PBV 01_22_2x2 A 2026_134_D | 2x2 | 4 | Probe 1 | 3PBV 01_22_2x2 A 2026_134_D.xls | 135 | 1.352216 | 252.5227
3PBV 01_22_2x2 A 2026_134_D | 2x2 | 4 | Probe 1 | 3PBV 01_22_2x2 A 2026_134_D.xls | 136 | 1.362384 | 254.1794
3PBV 01_22_2x2 A 2026_134_D | 2x2 | 4 | Probe 1 | 3PBV 01_22_2x2 A 2026_134_D.xls | 137 | 1.372542 | 256.1003
3PBV 01_22_2x2 A 2026_134_D | 2x2 | 4 | Probe 1 | 3PBV 01_22_2x2 A 2026_134_D.xls | 138 | 1.382603 | 257.8436
3PBV 01_22_2x2 A 2026_134_D | 2x2 | 4 | Probe 1 | 3PBV 01_22_2x2 A 2026_134_D.xls | 139 | 1.392643 | 259.5918
3PBV 01_22_2x2 A 2026_134_D | 2x2 | 4 | Probe 1 | 3PBV 01_22_2x2 A 2026_134_D.xls | 140 | 1.402758 | 261.5049
3PBV 01_22_2x2 A 2026_134_D | 2x2 | 4 | Probe 1 | 3PBV 01_22_2x2 A 2026_134_D.xls | 141 | 1.412851 | 263.1649
3PBV 01_22_2x2 A 2026_134_D | 2x2 | 4 | Probe 1 | 3PBV 01_22_2x2 A 2026_134_D.xls | 142 | 1.422901 | 264.97
3PBV 01_22_2x2 A 2026_134_D | 2x2 | 4 | Probe 1 | 3PBV 01_22_2x2 A 2026_134_D.xls | 143 | 1.433006 | 266.7946
3PBV 01_22_2x2 A 2026_134_D | 2x2 | 4 | Probe 1 | 3PBV 01_22_2x2 A 2026_134_D.xls | 144 | 1.443153 | 268.467
3PBV 01_22_2x2 A 2026_134_D | 2x2 | 4 | Probe 1 | 3PBV 01_22_2x2 A 2026_134_D.xls | 145 | 1.453257 | 270.3846
3PBV 01_22_2x2 A 2026_134_D | 2x2 | 4 | Probe 1 | 3PBV 01_22_2x2 A 2026_134_D.xls | 146 | 1.463404 | 272.2136
3PBV 01_22_2x2 A 2026_134_D | 2x2 | 4 | Probe 1 | 3PBV 01_22_2x2 A 2026_134_D.xls | 147 | 1.47353 | 274.0185
3PBV 01_22_2x2 A 2026_134_D | 2x2 | 4 | Probe 1 | 3PBV 01_22_2x2 A 2026_134_D.xls | 148 | 1.483634 | 275.816
3PBV 01_22_2x2 A 2026_134_D | 2x2 | 4 | Probe 1 | 3PBV 01_22_2x2 A 2026_134_D.xls | 149 | 1.493748 | 277.5677
3PBV 01_22_2x2 A 2026_134_D | 2x2 | 4 | Probe 1 | 3PBV 01_22_2x2 A 2026_134_D.xls | 150 | 1.503832 | 279.43
3PBV 01_22_2x2 A 2026_134_D | 2x2 | 4 | Probe 1 | 3PBV 01_22_2x2 A 2026_134_D.xls | 151 | 1.513892 | 281.194
3PBV 01_22_2x2 A 2026_134_D | 2x2 | 4 | Probe 1 | 3PBV 01_22_2x2 A 2026_134_D.xls | 152 | 1.524051 | 282.968
3PBV 01_22_2x2 A 2026_134_D | 2x2 | 4 | Probe 1 | 3PBV 01_22_2x2 A 2026_134_D.xls | 153 | 1.534165 | 284.7573
3PBV 01_22_2x2 A 2026_134_D | 2x2 | 4 | Probe 1 | 3PBV 01_22_2x2 A 2026_134_D.xls | 154 | 1.544205 | 286.4855
3PBV 01_22_2x2 A 2026_134_D | 2x2 | 4 | Probe 1 | 3PBV 01_22_2x2 A 2026_134_D.xls | 155 | 1.554319 | 288.3382
3PBV 01_22_2x2 A 2026_134_D | 2x2 | 4 | Probe 1 | 3PBV 01_22_2x2 A 2026_134_D.xls | 156 | 1.564403 | 290.2023
3PBV 01_22_2x2 A 2026_134_D | 2x2 | 4 | Probe 1 | 3PBV 01_22_2x2 A 2026_134_D.xls | 157 | 1.57455 | 291.916
3PBV 01_22_2x2 A 2026_134_D | 2x2 | 4 | Probe 1 | 3PBV 01_22_2x2 A 2026_134_D.xls | 158 | 1.584589 | 293.7182
3PBV 01_22_2x2 A 2026_134_D | 2x2 | 4 | Probe 1 | 3PBV 01_22_2x2 A 2026_134_D.xls | 159 | 1.594715 | 295.4049
3PBV 01_22_2x2 A 2026_134_D | 2x2 | 4 | Probe 1 | 3PBV 01_22_2x2 A 2026_134_D.xls | 160 | 1.604809 | 297.2502
3PBV 01_22_2x2 A 2026_134_D | 2x2 | 4 | Probe 1 | 3PBV 01_22_2x2 A 2026_134_D.xls | 161 | 1.614891 | 292.7704
3PBV 01_22_2x2 A 2026_134_D | 2x2 | 4 | Probe 1 | 3PBV 01_22_2x2 A 2026_134_D.xls | 162 | 1.625028 | 292.9571
3PBV 01_22_2x2 A 2026_134_D | 2x2 | 4 | Probe 1 | 3PBV 01_22_2x2 A 2026_134_D.xls | 163 | 1.635163 | 290.9663
3PBV 01_22_2x2 A 2026_134_D | 2x2 | 4 | Probe 1 | 3PBV 01_22_2x2 A 2026_134_D.xls | 164 | 1.6453 | 286.3386
3PBV 01_22_2x2 A 2026_134_D | 2x2 | 4 | Probe 1 | 3PBV 01_22_2x2 A 2026_134_D.xls | 165 | 1.655437 | 281.3945
3PBV 01_22_2x2 A 2026_134_D | 2x2 | 4 | Probe 1 | 3PBV 01_22_2x2 A 2026_134_D.xls | 166 | 1.665541 | 276.6345
3PBV 01_22_2x2 A 2026_134_D | 2x2 | 4 | Probe 1 | 3PBV 01_22_2x2 A 2026_134_D.xls | 167 | 1.67557 | 276.6953
3PBV 01_22_2x2 A 2026_134_D | 2x2 | 4 | Probe 1 | 3PBV 01_22_2x2 A 2026_134_D.xls | 168 | 1.685738 | 277.2514
3PBV 01_22_2x2 A 2026_134_D | 2x2 | 4 | Probe 1 | 3PBV 01_22_2x2 A 2026_134_D.xls | 169 | 1.695821 | 278.0679
3PBV 01_22_2x2 A 2026_134_D | 2x2 | 4 | Probe 1 | 3PBV 01_22_2x2 A 2026_134_D.xls | 170 | 1.705872 | 279.0407
3PBV 01_22_2x2 A 2026_134_D | 2x2 | 4 | Probe 1 | 3PBV 01_22_2x2 A 2026_134_D.xls | 171 | 1.715911 | 279.4932
3PBV 01_22_2x2 A 2026_134_D | 2x2 | 4 | Probe 1 | 3PBV 01_22_2x2 A 2026_134_D.xls | 172 | 1.726036 | 279.1321
3PBV 01_22_2x2 A 2026_134_D | 2x2 | 4 | Probe 1 | 3PBV 01_22_2x2 A 2026_134_D.xls | 173 | 1.736216 | 278.0246
3PBV 01_22_2x2 A 2026_134_D | 2x2 | 4 | Probe 1 | 3PBV 01_22_2x2 A 2026_134_D.xls | 174 | 1.746287 | 276.9504
3PBV 01_22_2x2 A 2026_134_D | 2x2 | 4 | Probe 1 | 3PBV 01_22_2x2 A 2026_134_D.xls | 175 | 1.756392 | 276.0544
3PBV 01_22_2x2 A 2026_134_D | 2x2 | 4 | Probe 1 | 3PBV 01_22_2x2 A 2026_134_D.xls | 176 | 1.766485 | 273.1166
3PBV 01_22_2x2 A 2026_134_D | 2x2 | 4 | Probe 1 | 3PBV 01_22_2x2 A 2026_134_D.xls | 177 | 1.776558 | 248.4267
3PBV 01_22_2x2 A 2026_134_D | 2x2 | 4 | Probe 1 | 3PBV 01_22_2x2 A 2026_134_D.xls | 178 | 1.786715 | 236.8493
3PBV 01_22_2x2 A 2026_134_D | 2x2 | 4 | Probe 1 | 3PBV 01_22_2x2 A 2026_134_D.xls | 179 | 1.796841 | 231.7206
3PBV 01_22_2x2 A 2026_134_D | 2x2 | 4 | Probe 1 | 3PBV 01_22_2x2 A 2026_134_D.xls | 180 | 1.806934 | 228.7628
3PBV 01_22_2x2 A 2026_134_D | 2x2 | 4 | Probe 1 | 3PBV 01_22_2x2 A 2026_134_D.xls | 181 | 1.816953 | 226.2068
3PBV 01_22_2x2 A 2026_134_D | 2x2 | 4 | Probe 1 | 3PBV 01_22_2x2 A 2026_134_D.xls | 182 | 1.827057 | 224.1481
3PBV 01_22_2x2 A 2026_134_D | 2x2 | 4 | Probe 1 | 3PBV 01_22_2x2 A 2026_134_D.xls | 183 | 1.837118 | 222.5619
3PBV 01_22_2x2 A 2026_134_D | 2x2 | 4 | Probe 1 | 3PBV 01_22_2x2 A 2026_134_D.xls | 184 | 1.847255 | 221.0082
3PBV 01_22_2x2 A 2026_134_D | 2x2 | 4 | Probe 1 | 3PBV 01_22_2x2 A 2026_134_D.xls | 185 | 1.857359 | 219.9649
3PBV 01_22_2x2 A 2026_134_D | 2x2 | 4 | Probe 1 | 3PBV 01_22_2x2 A 2026_134_D.xls | 186 | 1.867506 | 219.0493
3PBV 01_22_2x2 A 2026_134_D | 2x2 | 4 | Probe 1 | 3PBV 01_22_2x2 A 2026_134_D.xls | 187 | 1.877556 | 218.2427
3PBV 01_22_2x2 A 2026_134_D | 2x2 | 4 | Probe 1 | 3PBV 01_22_2x2 A 2026_134_D.xls | 188 | 1.88767 | 217.5946
3PBV 01_22_2x2 A 2026_134_D | 2x2 | 4 | Probe 1 | 3PBV 01_22_2x2 A 2026_134_D.xls | 189 | 1.897817 | 216.9691
3PBV 01_22_2x2 A 2026_134_D | 2x2 | 4 | Probe 1 | 3PBV 01_22_2x2 A 2026_134_D.xls | 190 | 1.907986 | 216.4501
3PBV 01_22_2x2 A 2026_134_D | 2x2 | 4 | Probe 1 | 3PBV 01_22_2x2 A 2026_134_D.xls | 191 | 1.91808 | 215.9513
3PBV 01_22_2x2 A 2026_134_D | 2x2 | 4 | Probe 1 | 3PBV 01_22_2x2 A 2026_134_D.xls | 192 | 1.928227 | 215.6004
3PBV 01_22_2x2 A 2026_134_D | 2x2 | 4 | Probe 1 | 3PBV 01_22_2x2 A 2026_134_D.xls | 193 | 1.938245 | 215.2622
3PBV 01_22_2x2 A 2026_134_D | 2x2 | 4 | Probe 1 | 3PBV 01_22_2x2 A 2026_134_D.xls | 194 | 1.94704 | 208.5272
3PBV 01_22_2x2 A 2026_134_D | 2x2 | 5 | Probe 2 | 3PBV 01_22_2x2 A 2026_134_D.xls | 1 | 0 | 10.14124
3PBV 01_22_2x2 A 2026_134_D | 2x2 | 5 | Probe 2 | 3PBV 01_22_2x2 A 2026_134_D.xls | 2 | 0.0100074 | 11.54404
3PBV 01_22_2x2 A 2026_134_D | 2x2 | 5 | Probe 2 | 3PBV 01_22_2x2 A 2026_134_D.xls | 3 | 0.02015449 | 13.2332
3PBV 01_22_2x2 A 2026_134_D | 2x2 | 5 | Probe 2 | 3PBV 01_22_2x2 A 2026_134_D.xls | 4 | 0.03031208 | 15.041
3PBV 01_22_2x2 A 2026_134_D | 2x2 | 5 | Probe 2 | 3PBV 01_22_2x2 A 2026_134_D.xls | 5 | 0.04040577 | 16.77394
3PBV 01_22_2x2 A 2026_134_D | 2x2 | 5 | Probe 2 | 3PBV 01_22_2x2 A 2026_134_D.xls | 6 | 0.05048801 | 18.57853
3PBV 01_22_2x2 A 2026_134_D | 2x2 | 5 | Probe 2 | 3PBV 01_22_2x2 A 2026_134_D.xls | 7 | 0.06060268 | 20.36554
3PBV 01_22_2x2 A 2026_134_D | 2x2 | 5 | Probe 2 | 3PBV 01_22_2x2 A 2026_134_D.xls | 8 | 0.07076122 | 22.27858
3PBV 01_22_2x2 A 2026_134_D | 2x2 | 5 | Probe 2 | 3PBV 01_22_2x2 A 2026_134_D.xls | 9 | 0.08080055 | 24.06446
3PBV 01_22_2x2 A 2026_134_D | 2x2 | 5 | Probe 2 | 3PBV 01_22_2x2 A 2026_134_D.xls | 10 | 0.09091522 | 25.9986
3PBV 01_22_2x2 A 2026_134_D | 2x2 | 5 | Probe 2 | 3PBV 01_22_2x2 A 2026_134_D.xls | 11 | 0.1009333 | 27.78169
3PBV 01_22_2x2 A 2026_134_D | 2x2 | 5 | Probe 2 | 3PBV 01_22_2x2 A 2026_134_D.xls | 12 | 0.111006 | 29.67459
3PBV 01_22_2x2 A 2026_134_D | 2x2 | 5 | Probe 2 | 3PBV 01_22_2x2 A 2026_134_D.xls | 13 | 0.1211206 | 31.53954
3PBV 01_22_2x2 A 2026_134_D | 2x2 | 5 | Probe 2 | 3PBV 01_22_2x2 A 2026_134_D.xls | 14 | 0.1311495 | 33.44699
3PBV 01_22_2x2 A 2026_134_D | 2x2 | 5 | Probe 2 | 3PBV 01_22_2x2 A 2026_134_D.xls | 15 | 0.1411783 | 35.28077
3PBV 01_22_2x2 A 2026_134_D | 2x2 | 5 | Probe 2 | 3PBV 01_22_2x2 A 2026_134_D.xls | 16 | 0.151293 | 37.17195
3PBV 01_22_2x2 A 2026_134_D | 2x2 | 5 | Probe 2 | 3PBV 01_22_2x2 A 2026_134_D.xls | 17 | 0.1613972 | 39.13654
3PBV 01_22_2x2 A 2026_134_D | 2x2 | 5 | Probe 2 | 3PBV 01_22_2x2 A 2026_134_D.xls | 18 | 0.1715014 | 40.98296
3PBV 01_22_2x2 A 2026_134_D | 2x2 | 5 | Probe 2 | 3PBV 01_22_2x2 A 2026_134_D.xls | 19 | 0.1816589 | 42.91414
3PBV 01_22_2x2 A 2026_134_D | 2x2 | 5 | Probe 2 | 3PBV 01_22_2x2 A 2026_134_D.xls | 20 | 0.1917746 | 44.7645
3PBV 01_22_2x2 A 2026_134_D | 2x2 | 5 | Probe 2 | 3PBV 01_22_2x2 A 2026_134_D.xls | 21 | 0.2018997 | 46.68416
3PBV 01_22_2x2 A 2026_134_D | 2x2 | 5 | Probe 2 | 3PBV 01_22_2x2 A 2026_134_D.xls | 22 | 0.2120363 | 48.57325
3PBV 01_22_2x2 A 2026_134_D | 2x2 | 5 | Probe 2 | 3PBV 01_22_2x2 A 2026_134_D.xls | 23 | 0.222151 | 50.49648
3PBV 01_22_2x2 A 2026_134_D | 2x2 | 5 | Probe 2 | 3PBV 01_22_2x2 A 2026_134_D.xls | 24 | 0.2322981 | 52.37318
3PBV 01_22_2x2 A 2026_134_D | 2x2 | 5 | Probe 2 | 3PBV 01_22_2x2 A 2026_134_D.xls | 25 | 0.2424671 | 54.52292
3PBV 01_22_2x2 A 2026_134_D | 2x2 | 5 | Probe 2 | 3PBV 01_22_2x2 A 2026_134_D.xls | 26 | 0.2525494 | 56.38615
3PBV 01_22_2x2 A 2026_134_D | 2x2 | 5 | Probe 2 | 3PBV 01_22_2x2 A 2026_134_D.xls | 27 | 0.2625783 | 58.40415
3PBV 01_22_2x2 A 2026_134_D | 2x2 | 5 | Probe 2 | 3PBV 01_22_2x2 A 2026_134_D.xls | 28 | 0.2726291 | 60.25432
3PBV 01_22_2x2 A 2026_134_D | 2x2 | 5 | Probe 2 | 3PBV 01_22_2x2 A 2026_134_D.xls | 29 | 0.282636 | 62.31629
3PBV 01_22_2x2 A 2026_134_D | 2x2 | 5 | Probe 2 | 3PBV 01_22_2x2 A 2026_134_D.xls | 30 | 0.2926543 | 64.08315
3PBV 01_22_2x2 A 2026_134_D | 2x2 | 5 | Probe 2 | 3PBV 01_22_2x2 A 2026_134_D.xls | 31 | 0.3027375 | 66.07206
3PBV 01_22_2x2 A 2026_134_D | 2x2 | 5 | Probe 2 | 3PBV 01_22_2x2 A 2026_134_D.xls | 32 | 0.3128312 | 67.94619
3PBV 01_22_2x2 A 2026_134_D | 2x2 | 5 | Probe 2 | 3PBV 01_22_2x2 A 2026_134_D.xls | 33 | 0.3229344 | 70.13747
3PBV 01_22_2x2 A 2026_134_D | 2x2 | 5 | Probe 2 | 3PBV 01_22_2x2 A 2026_134_D.xls | 34 | 0.3329957 | 71.95285
3PBV 01_22_2x2 A 2026_134_D | 2x2 | 5 | Probe 2 | 3PBV 01_22_2x2 A 2026_134_D.xls | 35 | 0.3431328 | 73.92914
3PBV 01_22_2x2 A 2026_134_D | 2x2 | 5 | Probe 2 | 3PBV 01_22_2x2 A 2026_134_D.xls | 36 | 0.3474701 | 74.75653
3PBV 01_22_2x2 A 2026_134_D | 2x2 | 5 | Probe 2 | 3PBV 01_22_2x2 A 2026_134_D.xls | 37 | 0.3576172 | 76.69353
3PBV 01_22_2x2 A 2026_134_D | 2x2 | 5 | Probe 2 | 3PBV 01_22_2x2 A 2026_134_D.xls | 38 | 0.3677538 | 78.69161
3PBV 01_22_2x2 A 2026_134_D | 2x2 | 5 | Probe 2 | 3PBV 01_22_2x2 A 2026_134_D.xls | 39 | 0.3778684 | 80.60347
3PBV 01_22_2x2 A 2026_134_D | 2x2 | 5 | Probe 2 | 3PBV 01_22_2x2 A 2026_134_D.xls | 40 | 0.3880375 | 82.5397
3PBV 01_22_2x2 A 2026_134_D | 2x2 | 5 | Probe 2 | 3PBV 01_22_2x2 A 2026_134_D.xls | 41 | 0.3981521 | 84.47115
3PBV 01_22_2x2 A 2026_134_D | 2x2 | 5 | Probe 2 | 3PBV 01_22_2x2 A 2026_134_D.xls | 42 | 0.4082887 | 86.50225
3PBV 01_22_2x2 A 2026_134_D | 2x2 | 5 | Probe 2 | 3PBV 01_22_2x2 A 2026_134_D.xls | 43 | 0.41835 | 88.38598
3PBV 01_22_2x2 A 2026_134_D | 2x2 | 5 | Probe 2 | 3PBV 01_22_2x2 A 2026_134_D.xls | 44 | 0.4284322 | 90.31258
3PBV 01_22_2x2 A 2026_134_D | 2x2 | 5 | Probe 2 | 3PBV 01_22_2x2 A 2026_134_D.xls | 45 | 0.4384401 | 92.23385
3PBV 01_22_2x2 A 2026_134_D | 2x2 | 5 | Probe 2 | 3PBV 01_22_2x2 A 2026_134_D.xls | 46 | 0.4484689 | 94.21537
3PBV 01_22_2x2 A 2026_134_D | 2x2 | 5 | Probe 2 | 3PBV 01_22_2x2 A 2026_134_D.xls | 47 | 0.4586055 | 96.146
3PBV 01_22_2x2 A 2026_134_D | 2x2 | 5 | Probe 2 | 3PBV 01_22_2x2 A 2026_134_D.xls | 48 | 0.4686344 | 98.09748
3PBV 01_22_2x2 A 2026_134_D | 2x2 | 5 | Probe 2 | 3PBV 01_22_2x2 A 2026_134_D.xls | 49 | 0.4787061 | 100.0108
3PBV 01_22_2x2 A 2026_134_D | 2x2 | 5 | Probe 2 | 3PBV 01_22_2x2 A 2026_134_D.xls | 50 | 0.4888103 | 102.0355
3PBV 01_22_2x2 A 2026_134_D | 2x2 | 5 | Probe 2 | 3PBV 01_22_2x2 A 2026_134_D.xls | 51 | 0.498904 | 103.9722
3PBV 01_22_2x2 A 2026_134_D | 2x2 | 5 | Probe 2 | 3PBV 01_22_2x2 A 2026_134_D.xls | 52 | 0.5089862 | 105.9535
3PBV 01_22_2x2 A 2026_134_D | 2x2 | 5 | Probe 2 | 3PBV 01_22_2x2 A 2026_134_D.xls | 53 | 0.519101 | 107.8948
3PBV 01_22_2x2 A 2026_134_D | 2x2 | 5 | Probe 2 | 3PBV 01_22_2x2 A 2026_134_D.xls | 54 | 0.5292595 | 109.9438
3PBV 01_22_2x2 A 2026_134_D | 2x2 | 5 | Probe 2 | 3PBV 01_22_2x2 A 2026_134_D.xls | 55 | 0.5393208 | 111.8999
3PBV 01_22_2x2 A 2026_134_D | 2x2 | 5 | Probe 2 | 3PBV 01_22_2x2 A 2026_134_D.xls | 56 | 0.5493496 | 113.8796
3PBV 01_22_2x2 A 2026_134_D | 2x2 | 5 | Probe 2 | 3PBV 01_22_2x2 A 2026_134_D.xls | 57 | 0.5594853 | 115.7476
3PBV 01_22_2x2 A 2026_134_D | 2x2 | 5 | Probe 2 | 3PBV 01_22_2x2 A 2026_134_D.xls | 58 | 0.569515 | 117.8591
3PBV 01_22_2x2 A 2026_134_D | 2x2 | 5 | Probe 2 | 3PBV 01_22_2x2 A 2026_134_D.xls | 59 | 0.5796621 | 119.8056
3PBV 01_22_2x2 A 2026_134_D | 2x2 | 5 | Probe 2 | 3PBV 01_22_2x2 A 2026_134_D.xls | 60 | 0.5897549 | 121.7389
3PBV 01_22_2x2 A 2026_134_D | 2x2 | 5 | Probe 2 | 3PBV 01_22_2x2 A 2026_134_D.xls | 61 | 0.5999241 | 123.7013
3PBV 01_22_2x2 A 2026_134_D | 2x2 | 5 | Probe 2 | 3PBV 01_22_2x2 A 2026_134_D.xls | 62 | 0.6099854 | 125.709
3PBV 01_22_2x2 A 2026_134_D | 2x2 | 5 | Probe 2 | 3PBV 01_22_2x2 A 2026_134_D.xls | 63 | 0.6200886 | 127.5784
3PBV 01_22_2x2 A 2026_134_D | 2x2 | 5 | Probe 2 | 3PBV 01_22_2x2 A 2026_134_D.xls | 64 | 0.6302252 | 129.5838
3PBV 01_22_2x2 A 2026_134_D | 2x2 | 5 | Probe 2 | 3PBV 01_22_2x2 A 2026_134_D.xls | 65 | 0.6403828 | 131.498
3PBV 01_22_2x2 A 2026_134_D | 2x2 | 5 | Probe 2 | 3PBV 01_22_2x2 A 2026_134_D.xls | 66 | 0.6505194 | 133.5592
3PBV 01_22_2x2 A 2026_134_D | 2x2 | 5 | Probe 2 | 3PBV 01_22_2x2 A 2026_134_D.xls | 67 | 0.6606455 | 135.4776
3PBV 01_22_2x2 A 2026_134_D | 2x2 | 5 | Probe 2 | 3PBV 01_22_2x2 A 2026_134_D.xls | 68 | 0.6707068 | 137.4212
3PBV 01_22_2x2 A 2026_134_D | 2x2 | 5 | Probe 2 | 3PBV 01_22_2x2 A 2026_134_D.xls | 69 | 0.6807786 | 139.3796
3PBV 01_22_2x2 A 2026_134_D | 2x2 | 5 | Probe 2 | 3PBV 01_22_2x2 A 2026_134_D.xls | 70 | 0.6909037 | 141.3735
3PBV 01_22_2x2 A 2026_134_D | 2x2 | 5 | Probe 2 | 3PBV 01_22_2x2 A 2026_134_D.xls | 71 | 0.7009545 | 143.2869
3PBV 01_22_2x2 A 2026_134_D | 2x2 | 5 | Probe 2 | 3PBV 01_22_2x2 A 2026_134_D.xls | 72 | 0.7109833 | 145.2751
3PBV 01_22_2x2 A 2026_134_D | 2x2 | 5 | Probe 2 | 3PBV 01_22_2x2 A 2026_134_D.xls | 73 | 0.721098 | 147.2197
3PBV 01_22_2x2 A 2026_134_D | 2x2 | 5 | Probe 2 | 3PBV 01_22_2x2 A 2026_134_D.xls | 74 | 0.7311383 | 149.195
3PBV 01_22_2x2 A 2026_134_D | 2x2 | 5 | Probe 2 | 3PBV 01_22_2x2 A 2026_134_D.xls | 75 | 0.7411671 | 151.128
3PBV 01_22_2x2 A 2026_134_D | 2x2 | 5 | Probe 2 | 3PBV 01_22_2x2 A 2026_134_D.xls | 76 | 0.7512818 | 153.1376
3PBV 01_22_2x2 A 2026_134_D | 2x2 | 5 | Probe 2 | 3PBV 01_22_2x2 A 2026_134_D.xls | 77 | 0.7613857 | 155.0889
3PBV 01_22_2x2 A 2026_134_D | 2x2 | 5 | Probe 2 | 3PBV 01_22_2x2 A 2026_134_D.xls | 78 | 0.7714689 | 157.0823
3PBV 01_22_2x2 A 2026_134_D | 2x2 | 5 | Probe 2 | 3PBV 01_22_2x2 A 2026_134_D.xls | 79 | 0.7815731 | 158.9638
3PBV 01_22_2x2 A 2026_134_D | 2x2 | 5 | Probe 2 | 3PBV 01_22_2x2 A 2026_134_D.xls | 80 | 0.7917307 | 161.0106
3PBV 01_22_2x2 A 2026_134_D | 2x2 | 5 | Probe 2 | 3PBV 01_22_2x2 A 2026_134_D.xls | 81 | 0.8018454 | 162.9719
3PBV 01_22_2x2 A 2026_134_D | 2x2 | 5 | Probe 2 | 3PBV 01_22_2x2 A 2026_134_D.xls | 82 | 0.8120144 | 164.9977
3PBV 01_22_2x2 A 2026_134_D | 2x2 | 5 | Probe 2 | 3PBV 01_22_2x2 A 2026_134_D.xls | 83 | 0.8221615 | 166.952
3PBV 01_22_2x2 A 2026_134_D | 2x2 | 5 | Probe 2 | 3PBV 01_22_2x2 A 2026_134_D.xls | 84 | 0.8322542 | 168.9185
3PBV 01_22_2x2 A 2026_134_D | 2x2 | 5 | Probe 2 | 3PBV 01_22_2x2 A 2026_134_D.xls | 85 | 0.8423584 | 170.8875
3PBV 01_22_2x2 A 2026_134_D | 2x2 | 5 | Probe 2 | 3PBV 01_22_2x2 A 2026_134_D.xls | 86 | 0.8524627 | 172.8677
3PBV 01_22_2x2 A 2026_134_D | 2x2 | 5 | Probe 2 | 3PBV 01_22_2x2 A 2026_134_D.xls | 87 | 0.8626422 | 174.7903
3PBV 01_22_2x2 A 2026_134_D | 2x2 | 5 | Probe 2 | 3PBV 01_22_2x2 A 2026_134_D.xls | 88 | 0.8727788 | 176.7664
3PBV 01_22_2x2 A 2026_134_D | 2x2 | 5 | Probe 2 | 3PBV 01_22_2x2 A 2026_134_D.xls | 89 | 0.8829154 | 178.7363
3PBV 01_22_2x2 A 2026_134_D | 2x2 | 5 | Probe 2 | 3PBV 01_22_2x2 A 2026_134_D.xls | 90 | 0.893073 | 180.8196
3PBV 01_22_2x2 A 2026_134_D | 2x2 | 5 | Probe 2 | 3PBV 01_22_2x2 A 2026_134_D.xls | 91 | 0.9031553 | 182.6504
3PBV 01_22_2x2 A 2026_134_D | 2x2 | 5 | Probe 2 | 3PBV 01_22_2x2 A 2026_134_D.xls | 92 | 0.9133024 | 184.7178
3PBV 01_22_2x2 A 2026_134_D | 2x2 | 5 | Probe 2 | 3PBV 01_22_2x2 A 2026_134_D.xls | 93 | 0.923439 | 186.5513
3PBV 01_22_2x2 A 2026_134_D | 2x2 | 5 | Probe 2 | 3PBV 01_22_2x2 A 2026_134_D.xls | 94 | 0.9335111 | 188.6122
3PBV 01_22_2x2 A 2026_134_D | 2x2 | 5 | Probe 2 | 3PBV 01_22_2x2 A 2026_134_D.xls | 95 | 0.9436363 | 190.5017
3PBV 01_22_2x2 A 2026_134_D | 2x2 | 5 | Probe 2 | 3PBV 01_22_2x2 A 2026_134_D.xls | 96 | 0.9537405 | 192.5511
3PBV 01_22_2x2 A 2026_134_D | 2x2 | 5 | Probe 2 | 3PBV 01_22_2x2 A 2026_134_D.xls | 97 | 0.9638122 | 194.4496
3PBV 01_22_2x2 A 2026_134_D | 2x2 | 5 | Probe 2 | 3PBV 01_22_2x2 A 2026_134_D.xls | 98 | 0.9738411 | 196.5473
3PBV 01_22_2x2 A 2026_134_D | 2x2 | 5 | Probe 2 | 3PBV 01_22_2x2 A 2026_134_D.xls | 99 | 0.9839348 | 198.4726
3PBV 01_22_2x2 A 2026_134_D | 2x2 | 5 | Probe 2 | 3PBV 01_22_2x2 A 2026_134_D.xls | 100 | 0.9940494 | 200.4693
3PBV 01_22_2x2 A 2026_134_D | 2x2 | 5 | Probe 2 | 3PBV 01_22_2x2 A 2026_134_D.xls | 101 | 1.004208 | 202.4038
3PBV 01_22_2x2 A 2026_134_D | 2x2 | 5 | Probe 2 | 3PBV 01_22_2x2 A 2026_134_D.xls | 102 | 1.014301 | 204.4273
3PBV 01_22_2x2 A 2026_134_D | 2x2 | 5 | Probe 2 | 3PBV 01_22_2x2 A 2026_134_D.xls | 103 | 1.024459 | 206.3662
3PBV 01_22_2x2 A 2026_134_D | 2x2 | 5 | Probe 2 | 3PBV 01_22_2x2 A 2026_134_D.xls | 104 | 1.034606 | 208.2984
3PBV 01_22_2x2 A 2026_134_D | 2x2 | 5 | Probe 2 | 3PBV 01_22_2x2 A 2026_134_D.xls | 105 | 1.044721 | 210.2527
3PBV 01_22_2x2 A 2026_134_D | 2x2 | 5 | Probe 2 | 3PBV 01_22_2x2 A 2026_134_D.xls | 106 | 1.05476 | 212.34
3PBV 01_22_2x2 A 2026_134_D | 2x2 | 5 | Probe 2 | 3PBV 01_22_2x2 A 2026_134_D.xls | 107 | 1.064832 | 214.2926
3PBV 01_22_2x2 A 2026_134_D | 2x2 | 5 | Probe 2 | 3PBV 01_22_2x2 A 2026_134_D.xls | 108 | 1.074979 | 216.2661
3PBV 01_22_2x2 A 2026_134_D | 2x2 | 5 | Probe 2 | 3PBV 01_22_2x2 A 2026_134_D.xls | 109 | 1.085148 | 218.2093
3PBV 01_22_2x2 A 2026_134_D | 2x2 | 5 | Probe 2 | 3PBV 01_22_2x2 A 2026_134_D.xls | 110 | 1.095252 | 220.2377
3PBV 01_22_2x2 A 2026_134_D | 2x2 | 5 | Probe 2 | 3PBV 01_22_2x2 A 2026_134_D.xls | 111 | 1.105346 | 222.1266
3PBV 01_22_2x2 A 2026_134_D | 2x2 | 5 | Probe 2 | 3PBV 01_22_2x2 A 2026_134_D.xls | 112 | 1.115428 | 224.1632
3PBV 01_22_2x2 A 2026_134_D | 2x2 | 5 | Probe 2 | 3PBV 01_22_2x2 A 2026_134_D.xls | 113 | 1.125468 | 226.0331
3PBV 01_22_2x2 A 2026_134_D | 2x2 | 5 | Probe 2 | 3PBV 01_22_2x2 A 2026_134_D.xls | 114 | 1.135626 | 228.0489
3PBV 01_22_2x2 A 2026_134_D | 2x2 | 5 | Probe 2 | 3PBV 01_22_2x2 A 2026_134_D.xls | 115 | 1.145751 | 229.9242
3PBV 01_22_2x2 A 2026_134_D | 2x2 | 5 | Probe 2 | 3PBV 01_22_2x2 A 2026_134_D.xls | 116 | 1.155792 | 231.9564
3PBV 01_22_2x2 A 2026_134_D | 2x2 | 5 | Probe 2 | 3PBV 01_22_2x2 A 2026_134_D.xls | 117 | 1.165853 | 233.7853
3PBV 01_22_2x2 A 2026_134_D | 2x2 | 5 | Probe 2 | 3PBV 01_22_2x2 A 2026_134_D.xls | 118 | 1.175988 | 235.8315
3PBV 01_22_2x2 A 2026_134_D | 2x2 | 5 | Probe 2 | 3PBV 01_22_2x2 A 2026_134_D.xls | 119 | 1.186125 | 237.7858
3PBV 01_22_2x2 A 2026_134_D | 2x2 | 5 | Probe 2 | 3PBV 01_22_2x2 A 2026_134_D.xls | 120 | 1.196165 | 239.7194
3PBV 01_22_2x2 A 2026_134_D | 2x2 | 5 | Probe 2 | 3PBV 01_22_2x2 A 2026_134_D.xls | 121 | 1.206269 | 241.6104
3PBV 01_22_2x2 A 2026_134_D | 2x2 | 5 | Probe 2 | 3PBV 01_22_2x2 A 2026_134_D.xls | 122 | 1.216416 | 243.6887
3PBV 01_22_2x2 A 2026_134_D | 2x2 | 5 | Probe 2 | 3PBV 01_22_2x2 A 2026_134_D.xls | 123 | 1.226477 | 245.6015
3PBV 01_22_2x2 A 2026_134_D | 2x2 | 5 | Probe 2 | 3PBV 01_22_2x2 A 2026_134_D.xls | 124 | 1.236646 | 247.6191
3PBV 01_22_2x2 A 2026_134_D | 2x2 | 5 | Probe 2 | 3PBV 01_22_2x2 A 2026_134_D.xls | 125 | 1.246771 | 249.5613
3PBV 01_22_2x2 A 2026_134_D | 2x2 | 5 | Probe 2 | 3PBV 01_22_2x2 A 2026_134_D.xls | 126 | 1.256898 | 251.5481
3PBV 01_22_2x2 A 2026_134_D | 2x2 | 5 | Probe 2 | 3PBV 01_22_2x2 A 2026_134_D.xls | 127 | 1.267044 | 253.3876
3PBV 01_22_2x2 A 2026_134_D | 2x2 | 5 | Probe 2 | 3PBV 01_22_2x2 A 2026_134_D.xls | 128 | 1.277138 | 255.4072
3PBV 01_22_2x2 A 2026_134_D | 2x2 | 5 | Probe 2 | 3PBV 01_22_2x2 A 2026_134_D.xls | 129 | 1.287167 | 257.2678
3PBV 01_22_2x2 A 2026_134_D | 2x2 | 5 | Probe 2 | 3PBV 01_22_2x2 A 2026_134_D.xls | 130 | 1.297303 | 259.345
3PBV 01_22_2x2 A 2026_134_D | 2x2 | 5 | Probe 2 | 3PBV 01_22_2x2 A 2026_134_D.xls | 131 | 1.307396 | 261.165
3PBV 01_22_2x2 A 2026_134_D | 2x2 | 5 | Probe 2 | 3PBV 01_22_2x2 A 2026_134_D.xls | 132 | 1.317415 | 263.1399
3PBV 01_22_2x2 A 2026_134_D | 2x2 | 5 | Probe 2 | 3PBV 01_22_2x2 A 2026_134_D.xls | 133 | 1.327465 | 265.0467
3PBV 01_22_2x2 A 2026_134_D | 2x2 | 5 | Probe 2 | 3PBV 01_22_2x2 A 2026_134_D.xls | 134 | 1.337623 | 267.062
3PBV 01_22_2x2 A 2026_134_D | 2x2 | 5 | Probe 2 | 3PBV 01_22_2x2 A 2026_134_D.xls | 135 | 1.347641 | 268.9277
3PBV 01_22_2x2 A 2026_134_D | 2x2 | 5 | Probe 2 | 3PBV 01_22_2x2 A 2026_134_D.xls | 136 | 1.357735 | 270.8551
3PBV 01_22_2x2 A 2026_134_D | 2x2 | 5 | Probe 2 | 3PBV 01_22_2x2 A 2026_134_D.xls | 137 | 1.367839 | 272.7811
3PBV 01_22_2x2 A 2026_134_D | 2x2 | 5 | Probe 2 | 3PBV 01_22_2x2 A 2026_134_D.xls | 138 | 1.377932 | 274.8148
3PBV 01_22_2x2 A 2026_134_D | 2x2 | 5 | Probe 2 | 3PBV 01_22_2x2 A 2026_134_D.xls | 139 | 1.388005 | 276.7365
3PBV 01_22_2x2 A 2026_134_D | 2x2 | 5 | Probe 2 | 3PBV 01_22_2x2 A 2026_134_D.xls | 140 | 1.398097 | 278.7266
3PBV 01_22_2x2 A 2026_134_D | 2x2 | 5 | Probe 2 | 3PBV 01_22_2x2 A 2026_134_D.xls | 141 | 1.408266 | 280.6488
3PBV 01_22_2x2 A 2026_134_D | 2x2 | 5 | Probe 2 | 3PBV 01_22_2x2 A 2026_134_D.xls | 142 | 1.418295 | 282.5792
3PBV 01_22_2x2 A 2026_134_D | 2x2 | 5 | Probe 2 | 3PBV 01_22_2x2 A 2026_134_D.xls | 143 | 1.428346 | 284.5286
3PBV 01_22_2x2 A 2026_134_D | 2x2 | 5 | Probe 2 | 3PBV 01_22_2x2 A 2026_134_D.xls | 144 | 1.438461 | 286.459
3PBV 01_22_2x2 A 2026_134_D | 2x2 | 5 | Probe 2 | 3PBV 01_22_2x2 A 2026_134_D.xls | 145 | 1.448511 | 288.3425
3PBV 01_22_2x2 A 2026_134_D | 2x2 | 5 | Probe 2 | 3PBV 01_22_2x2 A 2026_134_D.xls | 146 | 1.458518 | 290.2561
3PBV 01_22_2x2 A 2026_134_D | 2x2 | 5 | Probe 2 | 3PBV 01_22_2x2 A 2026_134_D.xls | 147 | 1.468569 | 292.2092
3PBV 01_22_2x2 A 2026_134_D | 2x2 | 5 | Probe 2 | 3PBV 01_22_2x2 A 2026_134_D.xls | 148 | 1.478759 | 294.0953
3PBV 01_22_2x2 A 2026_134_D | 2x2 | 5 | Probe 2 | 3PBV 01_22_2x2 A 2026_134_D.xls | 149 | 1.488777 | 296.0033
3PBV 01_22_2x2 A 2026_134_D | 2x2 | 5 | Probe 2 | 3PBV 01_22_2x2 A 2026_134_D.xls | 150 | 1.498784 | 297.9541
3PBV 01_22_2x2 A 2026_134_D | 2x2 | 5 | Probe 2 | 3PBV 01_22_2x2 A 2026_134_D.xls | 151 | 1.508803 | 299.8797
3PBV 01_22_2x2 A 2026_134_D | 2x2 | 5 | Probe 2 | 3PBV 01_22_2x2 A 2026_134_D.xls | 152 | 1.518885 | 301.7933
3PBV 01_22_2x2 A 2026_134_D | 2x2 | 5 | Probe 2 | 3PBV 01_22_2x2 A 2026_134_D.xls | 153 | 1.529011 | 303.7198
3PBV 01_22_2x2 A 2026_134_D | 2x2 | 5 | Probe 2 | 3PBV 01_22_2x2 A 2026_134_D.xls | 154 | 1.539158 | 305.5818
3PBV 01_22_2x2 A 2026_134_D | 2x2 | 5 | Probe 2 | 3PBV 01_22_2x2 A 2026_134_D.xls | 155 | 1.549208 | 307.6395
3PBV 01_22_2x2 A 2026_134_D | 2x2 | 5 | Probe 2 | 3PBV 01_22_2x2 A 2026_134_D.xls | 156 | 1.559291 | 309.4892
3PBV 01_22_2x2 A 2026_134_D | 2x2 | 5 | Probe 2 | 3PBV 01_22_2x2 A 2026_134_D.xls | 157 | 1.569396 | 311.4272
3PBV 01_22_2x2 A 2026_134_D | 2x2 | 5 | Probe 2 | 3PBV 01_22_2x2 A 2026_134_D.xls | 158 | 1.579489 | 313.284
3PBV 01_22_2x2 A 2026_134_D | 2x2 | 5 | Probe 2 | 3PBV 01_22_2x2 A 2026_134_D.xls | 159 | 1.589615 | 315.2626
3PBV 01_22_2x2 A 2026_134_D | 2x2 | 5 | Probe 2 | 3PBV 01_22_2x2 A 2026_134_D.xls | 160 | 1.599751 | 317.1206
3PBV 01_22_2x2 A 2026_134_D | 2x2 | 5 | Probe 2 | 3PBV 01_22_2x2 A 2026_134_D.xls | 161 | 1.609834 | 319.039
3PBV 01_22_2x2 A 2026_134_D | 2x2 | 5 | Probe 2 | 3PBV 01_22_2x2 A 2026_134_D.xls | 162 | 1.619842 | 320.8349
3PBV 01_22_2x2 A 2026_134_D | 2x2 | 5 | Probe 2 | 3PBV 01_22_2x2 A 2026_134_D.xls | 163 | 1.629977 | 322.877
3PBV 01_22_2x2 A 2026_134_D | 2x2 | 5 | Probe 2 | 3PBV 01_22_2x2 A 2026_134_D.xls | 164 | 1.640124 | 324.7294
3PBV 01_22_2x2 A 2026_134_D | 2x2 | 5 | Probe 2 | 3PBV 01_22_2x2 A 2026_134_D.xls | 165 | 1.650153 | 314.7331
3PBV 01_22_2x2 A 2026_134_D | 2x2 | 5 | Probe 2 | 3PBV 01_22_2x2 A 2026_134_D.xls | 166 | 1.660257 | 309.8972
3PBV 01_22_2x2 A 2026_134_D | 2x2 | 5 | Probe 2 | 3PBV 01_22_2x2 A 2026_134_D.xls | 167 | 1.670287 | 304.3505
3PBV 01_22_2x2 A 2026_134_D | 2x2 | 5 | Probe 2 | 3PBV 01_22_2x2 A 2026_134_D.xls | 168 | 1.680347 | 293.2732
3PBV 01_22_2x2 A 2026_134_D | 2x2 | 5 | Probe 2 | 3PBV 01_22_2x2 A 2026_134_D.xls | 169 | 1.690495 | 288.2705
3PBV 01_22_2x2 A 2026_134_D | 2x2 | 5 | Probe 2 | 3PBV 01_22_2x2 A 2026_134_D.xls | 170 | 1.700502 | 287.2321
3PBV 01_22_2x2 A 2026_134_D | 2x2 | 5 | Probe 2 | 3PBV 01_22_2x2 A 2026_134_D.xls | 171 | 1.710574 | 284.9468
3PBV 01_22_2x2 A 2026_134_D | 2x2 | 5 | Probe 2 | 3PBV 01_22_2x2 A 2026_134_D.xls | 172 | 1.720646 | 280.5181
3PBV 01_22_2x2 A 2026_134_D | 2x2 | 5 | Probe 2 | 3PBV 01_22_2x2 A 2026_134_D.xls | 173 | 1.73074 | 273.3336
3PBV 01_22_2x2 A 2026_134_D | 2x2 | 5 | Probe 2 | 3PBV 01_22_2x2 A 2026_134_D.xls | 174 | 1.740801 | 266.7651
3PBV 01_22_2x2 A 2026_134_D | 2x2 | 5 | Probe 2 | 3PBV 01_22_2x2 A 2026_134_D.xls | 175 | 1.750948 | 260.2327
3PBV 01_22_2x2 A 2026_134_D | 2x2 | 5 | Probe 2 | 3PBV 01_22_2x2 A 2026_134_D.xls | 176 | 1.761052 | 252.1253
3PBV 01_22_2x2 A 2026_134_D | 2x2 | 5 | Probe 2 | 3PBV 01_22_2x2 A 2026_134_D.xls | 177 | 1.771124 | 245.2105
3PBV 01_22_2x2 A 2026_134_D | 2x2 | 5 | Probe 2 | 3PBV 01_22_2x2 A 2026_134_D.xls | 178 | 1.781175 | 240.8602
3PBV 01_22_2x2 A 2026_134_D | 2x2 | 5 | Probe 2 | 3PBV 01_22_2x2 A 2026_134_D.xls | 179 | 1.7913 | 237.5866
3PBV 01_22_2x2 A 2026_134_D | 2x2 | 5 | Probe 2 | 3PBV 01_22_2x2 A 2026_134_D.xls | 180 | 1.801372 | 235.1714
3PBV 01_22_2x2 A 2026_134_D | 2x2 | 5 | Probe 2 | 3PBV 01_22_2x2 A 2026_134_D.xls | 181 | 1.81138 | 233.1435
3PBV 01_22_2x2 A 2026_134_D | 2x2 | 5 | Probe 2 | 3PBV 01_22_2x2 A 2026_134_D.xls | 182 | 1.821473 | 231.4053
3PBV 01_22_2x2 A 2026_134_D | 2x2 | 5 | Probe 2 | 3PBV 01_22_2x2 A 2026_134_D.xls | 183 | 1.831599 | 229.7928
3PBV 01_22_2x2 A 2026_134_D | 2x2 | 5 | Probe 2 | 3PBV 01_22_2x2 A 2026_134_D.xls | 184 | 1.841682 | 228.6238
3PBV 01_22_2x2 A 2026_134_D | 2x2 | 5 | Probe 2 | 3PBV 01_22_2x2 A 2026_134_D.xls | 185 | 1.844935 | 228.2451
3PBV 01_22_2x2 A 2026_134_D | 2x2 | 6 | Probe 3 | 3PBV 01_22_2x2 A 2026_134_D.xls | 1 | 0 | 12.25842
3PBV 01_22_2x2 A 2026_134_D | 2x2 | 6 | Probe 3 | 3PBV 01_22_2x2 A 2026_134_D.xls | 2 | 0.01010394 | 13.58268
3PBV 01_22_2x2 A 2026_134_D | 2x2 | 6 | Probe 3 | 3PBV 01_22_2x2 A 2026_134_D.xls | 3 | 0.02013278 | 15.25703
3PBV 01_22_2x2 A 2026_134_D | 2x2 | 6 | Probe 3 | 3PBV 01_22_2x2 A 2026_134_D.xls | 4 | 0.03027987 | 16.92647
3PBV 01_22_2x2 A 2026_134_D | 2x2 | 6 | Probe 3 | 3PBV 01_22_2x2 A 2026_134_D.xls | 5 | 0.04030871 | 18.61035
3PBV 01_22_2x2 A 2026_134_D | 2x2 | 6 | Probe 3 | 3PBV 01_22_2x2 A 2026_134_D.xls | 6 | 0.0504024 | 20.25836
3PBV 01_22_2x2 A 2026_134_D | 2x2 | 6 | Probe 3 | 3PBV 01_22_2x2 A 2026_134_D.xls | 7 | 0.06048465 | 21.97539
3PBV 01_22_2x2 A 2026_134_D | 2x2 | 6 | Probe 3 | 3PBV 01_22_2x2 A 2026_134_D.xls | 8 | 0.07056785 | 23.70087
3PBV 01_22_2x2 A 2026_134_D | 2x2 | 6 | Probe 3 | 3PBV 01_22_2x2 A 2026_134_D.xls | 9 | 0.0806396 | 25.32248
3PBV 01_22_2x2 A 2026_134_D | 2x2 | 6 | Probe 3 | 3PBV 01_22_2x2 A 2026_134_D.xls | 10 | 0.09073329 | 27.20543
3PBV 01_22_2x2 A 2026_134_D | 2x2 | 6 | Probe 3 | 3PBV 01_22_2x2 A 2026_134_D.xls | 11 | 0.1007402 | 28.98397
3PBV 01_22_2x2 A 2026_134_D | 2x2 | 6 | Probe 3 | 3PBV 01_22_2x2 A 2026_134_D.xls | 12 | 0.1108015 | 30.77194
3PBV 01_22_2x2 A 2026_134_D | 2x2 | 6 | Probe 3 | 3PBV 01_22_2x2 A 2026_134_D.xls | 13 | 0.1209486 | 32.51862
3PBV 01_22_2x2 A 2026_134_D | 2x2 | 6 | Probe 3 | 3PBV 01_22_2x2 A 2026_134_D.xls | 14 | 0.1310747 | 34.21032
3PBV 01_22_2x2 A 2026_134_D | 2x2 | 6 | Probe 3 | 3PBV 01_22_2x2 A 2026_134_D.xls | 15 | 0.1411893 | 36.00264
3PBV 01_22_2x2 A 2026_134_D | 2x2 | 6 | Probe 3 | 3PBV 01_22_2x2 A 2026_134_D.xls | 16 | 0.1512935 | 37.97386
3PBV 01_22_2x2 A 2026_134_D | 2x2 | 6 | Probe 3 | 3PBV 01_22_2x2 A 2026_134_D.xls | 17 | 0.1613975 | 39.77204
3PBV 01_22_2x2 A 2026_134_D | 2x2 | 6 | Probe 3 | 3PBV 01_22_2x2 A 2026_134_D.xls | 18 | 0.1714264 | 41.58584
3PBV 01_22_2x2 A 2026_134_D | 2x2 | 6 | Probe 3 | 3PBV 01_22_2x2 A 2026_134_D.xls | 19 | 0.1814876 | 43.27094
3PBV 01_22_2x2 A 2026_134_D | 2x2 | 6 | Probe 3 | 3PBV 01_22_2x2 A 2026_134_D.xls | 20 | 0.1915918 | 45.07641
3PBV 01_22_2x2 A 2026_134_D | 2x2 | 6 | Probe 3 | 3PBV 01_22_2x2 A 2026_134_D.xls | 21 | 0.2015997 | 47.03286
3PBV 01_22_2x2 A 2026_134_D | 2x2 | 6 | Probe 3 | 3PBV 01_22_2x2 A 2026_134_D.xls | 22 | 0.2116714 | 48.8087
3PBV 01_22_2x2 A 2026_134_D | 2x2 | 6 | Probe 3 | 3PBV 01_22_2x2 A 2026_134_D.xls | 23 | 0.2218185 | 50.69111
3PBV 01_22_2x2 A 2026_134_D | 2x2 | 6 | Probe 3 | 3PBV 01_22_2x2 A 2026_134_D.xls | 24 | 0.2319437 | 52.50914
3PBV 01_22_2x2 A 2026_134_D | 2x2 | 6 | Probe 3 | 3PBV 01_22_2x2 A 2026_134_D.xls | 25 | 0.241973 | 54.27828
3PBV 01_22_2x2 A 2026_134_D | 2x2 | 6 | Probe 3 | 3PBV 01_22_2x2 A 2026_134_D.xls | 26 | 0.2520877 | 56.15134
3PBV 01_22_2x2 A 2026_134_D | 2x2 | 6 | Probe 3 | 3PBV 01_22_2x2 A 2026_134_D.xls | 27 | 0.2622023 | 57.94468
3PBV 01_22_2x2 A 2026_134_D | 2x2 | 6 | Probe 3 | 3PBV 01_22_2x2 A 2026_134_D.xls | 28 | 0.2722636 | 59.77167
3PBV 01_22_2x2 A 2026_134_D | 2x2 | 6 | Probe 3 | 3PBV 01_22_2x2 A 2026_134_D.xls | 29 | 0.2822714 | 61.56578
3PBV 01_22_2x2 A 2026_134_D | 2x2 | 6 | Probe 3 | 3PBV 01_22_2x2 A 2026_134_D.xls | 30 | 0.2924185 | 63.3911
3PBV 01_22_2x2 A 2026_134_D | 2x2 | 6 | Probe 3 | 3PBV 01_22_2x2 A 2026_134_D.xls | 31 | 0.3025008 | 65.38817
3PBV 01_22_2x2 A 2026_134_D | 2x2 | 6 | Probe 3 | 3PBV 01_22_2x2 A 2026_134_D.xls | 32 | 0.3125296 | 67.29144
3PBV 01_22_2x2 A 2026_134_D | 2x2 | 6 | Probe 3 | 3PBV 01_22_2x2 A 2026_134_D.xls | 33 | 0.322623 | 69.14992
3PBV 01_22_2x2 A 2026_134_D | 2x2 | 6 | Probe 3 | 3PBV 01_22_2x2 A 2026_134_D.xls | 34 | 0.3328026 | 71.05971
3PBV 01_22_2x2 A 2026_134_D | 2x2 | 6 | Probe 3 | 3PBV 01_22_2x2 A 2026_134_D.xls | 35 | 0.3428209 | 72.85084
3PBV 01_22_2x2 A 2026_134_D | 2x2 | 6 | Probe 3 | 3PBV 01_22_2x2 A 2026_134_D.xls | 36 | 0.3528927 | 74.72741
3PBV 01_22_2x2 A 2026_134_D | 2x2 | 6 | Probe 3 | 3PBV 01_22_2x2 A 2026_134_D.xls | 37 | 0.3606241 | 76.2197
3PBV 01_22_2x2 A 2026_134_D | 2x2 | 6 | Probe 3 | 3PBV 01_22_2x2 A 2026_134_D.xls | 38 | 0.3706425 | 77.9065
3PBV 01_22_2x2 A 2026_134_D | 2x2 | 6 | Probe 3 | 3PBV 01_22_2x2 A 2026_134_D.xls | 39 | 0.3807676 | 79.79478
3PBV 01_22_2x2 A 2026_134_D | 2x2 | 6 | Probe 3 | 3PBV 01_22_2x2 A 2026_134_D.xls | 40 | 0.3908289 | 81.63879
3PBV 01_22_2x2 A 2026_134_D | 2x2 | 6 | Probe 3 | 3PBV 01_22_2x2 A 2026_134_D.xls | 41 | 0.4008472 | 83.39724
3PBV 01_22_2x2 A 2026_134_D | 2x2 | 6 | Probe 3 | 3PBV 01_22_2x2 A 2026_134_D.xls | 42 | 0.4109622 | 85.40603
3PBV 01_22_2x2 A 2026_134_D | 2x2 | 6 | Probe 3 | 3PBV 01_22_2x2 A 2026_134_D.xls | 43 | 0.4210769 | 87.20172
3PBV 01_22_2x2 A 2026_134_D | 2x2 | 6 | Probe 3 | 3PBV 01_22_2x2 A 2026_134_D.xls | 44 | 0.4310847 | 89.0715
3PBV 01_22_2x2 A 2026_134_D | 2x2 | 6 | Probe 3 | 3PBV 01_22_2x2 A 2026_134_D.xls | 45 | 0.4411994 | 90.89247
3PBV 01_22_2x2 A 2026_134_D | 2x2 | 6 | Probe 3 | 3PBV 01_22_2x2 A 2026_134_D.xls | 46 | 0.4512177 | 92.72047
3PBV 01_22_2x2 A 2026_134_D | 2x2 | 6 | Probe 3 | 3PBV 01_22_2x2 A 2026_134_D.xls | 47 | 0.4613114 | 94.67395
3PBV 01_22_2x2 A 2026_134_D | 2x2 | 6 | Probe 3 | 3PBV 01_22_2x2 A 2026_134_D.xls | 48 | 0.4714585 | 96.45276
3PBV 01_22_2x2 A 2026_134_D | 2x2 | 6 | Probe 3 | 3PBV 01_22_2x2 A 2026_134_D.xls | 49 | 0.4816056 | 98.33201
3PBV 01_22_2x2 A 2026_134_D | 2x2 | 6 | Probe 3 | 3PBV 01_22_2x2 A 2026_134_D.xls | 50 | 0.4917091 | 100.1822
3PBV 01_22_2x2 A 2026_134_D | 2x2 | 6 | Probe 3 | 3PBV 01_22_2x2 A 2026_134_D.xls | 51 | 0.5018133 | 102.0373
3PBV 01_22_2x2 A 2026_134_D | 2x2 | 6 | Probe 3 | 3PBV 01_22_2x2 A 2026_134_D.xls | 52 | 0.511907 | 103.9265
3PBV 01_22_2x2 A 2026_134_D | 2x2 | 6 | Probe 3 | 3PBV 01_22_2x2 A 2026_134_D.xls | 53 | 0.5219682 | 105.809
3PBV 01_22_2x2 A 2026_134_D | 2x2 | 6 | Probe 3 | 3PBV 01_22_2x2 A 2026_134_D.xls | 54 | 0.5321048 | 107.5762
3PBV 01_22_2x2 A 2026_134_D | 2x2 | 6 | Probe 3 | 3PBV 01_22_2x2 A 2026_134_D.xls | 55 | 0.54223 | 109.4525
3PBV 01_22_2x2 A 2026_134_D | 2x2 | 6 | Probe 3 | 3PBV 01_22_2x2 A 2026_134_D.xls | 56 | 0.5522703 | 111.2341
3PBV 01_22_2x2 A 2026_134_D | 2x2 | 6 | Probe 3 | 3PBV 01_22_2x2 A 2026_134_D.xls | 57 | 0.562342 | 113.1007
3PBV 01_22_2x2 A 2026_134_D | 2x2 | 6 | Probe 3 | 3PBV 01_22_2x2 A 2026_134_D.xls | 58 | 0.5724357 | 114.9358
3PBV 01_22_2x2 A 2026_134_D | 2x2 | 6 | Probe 3 | 3PBV 01_22_2x2 A 2026_134_D.xls | 59 | 0.5824645 | 116.6691
3PBV 01_22_2x2 A 2026_134_D | 2x2 | 6 | Probe 3 | 3PBV 01_22_2x2 A 2026_134_D.xls | 60 | 0.5924714 | 118.6221
3PBV 01_22_2x2 A 2026_134_D | 2x2 | 6 | Probe 3 | 3PBV 01_22_2x2 A 2026_134_D.xls | 61 | 0.6025756 | 120.3753
3PBV 01_22_2x2 A 2026_134_D | 2x2 | 6 | Probe 3 | 3PBV 01_22_2x2 A 2026_134_D.xls | 62 | 0.6127122 | 122.215
3PBV 01_22_2x2 A 2026_134_D | 2x2 | 6 | Probe 3 | 3PBV 01_22_2x2 A 2026_134_D.xls | 63 | 0.6227954 | 124.1634
3PBV 01_22_2x2 A 2026_134_D | 2x2 | 6 | Probe 3 | 3PBV 01_22_2x2 A 2026_134_D.xls | 64 | 0.6329311 | 125.9706
3PBV 01_22_2x2 A 2026_134_D | 2x2 | 6 | Probe 3 | 3PBV 01_22_2x2 A 2026_134_D.xls | 65 | 0.6430781 | 127.8671
3PBV 01_22_2x2 A 2026_134_D | 2x2 | 6 | Probe 3 | 3PBV 01_22_2x2 A 2026_134_D.xls | 66 | 0.6532148 | 129.6787
3PBV 01_22_2x2 A 2026_134_D | 2x2 | 6 | Probe 3 | 3PBV 01_22_2x2 A 2026_134_D.xls | 67 | 0.6633512 | 131.52
3PBV 01_22_2x2 A 2026_134_D | 2x2 | 6 | Probe 3 | 3PBV 01_22_2x2 A 2026_134_D.xls | 68 | 0.6734554 | 133.4553
3PBV 01_22_2x2 A 2026_134_D | 2x2 | 6 | Probe 3 | 3PBV 01_22_2x2 A 2026_134_D.xls | 69 | 0.6836025 | 135.2676
3PBV 01_22_2x2 A 2026_134_D | 2x2 | 6 | Probe 3 | 3PBV 01_22_2x2 A 2026_134_D.xls | 70 | 0.6936208 | 137.1058
3PBV 01_22_2x2 A 2026_134_D | 2x2 | 6 | Probe 3 | 3PBV 01_22_2x2 A 2026_134_D.xls | 71 | 0.7037145 | 138.9621
3PBV 01_22_2x2 A 2026_134_D | 2x2 | 6 | Probe 3 | 3PBV 01_22_2x2 A 2026_134_D.xls | 72 | 0.7137319 | 140.8245
3PBV 01_22_2x2 A 2026_134_D | 2x2 | 6 | Probe 3 | 3PBV 01_22_2x2 A 2026_134_D.xls | 73 | 0.7237617 | 142.7877
3PBV 01_22_2x2 A 2026_134_D | 2x2 | 6 | Probe 3 | 3PBV 01_22_2x2 A 2026_134_D.xls | 74 | 0.7339193 | 144.5962
3PBV 01_22_2x2 A 2026_134_D | 2x2 | 6 | Probe 3 | 3PBV 01_22_2x2 A 2026_134_D.xls | 75 | 0.7439691 | 146.4129
3PBV 01_22_2x2 A 2026_134_D | 2x2 | 6 | Probe 3 | 3PBV 01_22_2x2 A 2026_134_D.xls | 76 | 0.7540523 | 148.2
3PBV 01_22_2x2 A 2026_134_D | 2x2 | 6 | Probe 3 | 3PBV 01_22_2x2 A 2026_134_D.xls | 77 | 0.764124 | 150.1215
3PBV 01_22_2x2 A 2026_134_D | 2x2 | 6 | Probe 3 | 3PBV 01_22_2x2 A 2026_134_D.xls | 78 | 0.7742501 | 151.9255
3PBV 01_22_2x2 A 2026_134_D | 2x2 | 6 | Probe 3 | 3PBV 01_22_2x2 A 2026_134_D.xls | 79 | 0.7843114 | 153.7356
3PBV 01_22_2x2 A 2026_134_D | 2x2 | 6 | Probe 3 | 3PBV 01_22_2x2 A 2026_134_D.xls | 80 | 0.7944261 | 155.5483
3PBV 01_22_2x2 A 2026_134_D | 2x2 | 6 | Probe 3 | 3PBV 01_22_2x2 A 2026_134_D.xls | 81 | 0.8045617 | 157.4323
3PBV 01_22_2x2 A 2026_134_D | 2x2 | 6 | Probe 3 | 3PBV 01_22_2x2 A 2026_134_D.xls | 82 | 0.8146344 | 159.2019
3PBV 01_22_2x2 A 2026_134_D | 2x2 | 6 | Probe 3 | 3PBV 01_22_2x2 A 2026_134_D.xls | 83 | 0.8246523 | 161.1347
3PBV 01_22_2x2 A 2026_134_D | 2x2 | 6 | Probe 3 | 3PBV 01_22_2x2 A 2026_134_D.xls | 84 | 0.8347784 | 162.9522
3PBV 01_22_2x2 A 2026_134_D | 2x2 | 6 | Probe 3 | 3PBV 01_22_2x2 A 2026_134_D.xls | 85 | 0.8448396 | 164.7113
3PBV 01_22_2x2 A 2026_134_D | 2x2 | 6 | Probe 3 | 3PBV 01_22_2x2 A 2026_134_D.xls | 86 | 0.8549648 | 166.4876
3PBV 01_22_2x2 A 2026_134_D | 2x2 | 6 | Probe 3 | 3PBV 01_22_2x2 A 2026_134_D.xls | 87 | 0.8650365 | 168.3612
3PBV 01_22_2x2 A 2026_134_D | 2x2 | 6 | Probe 3 | 3PBV 01_22_2x2 A 2026_134_D.xls | 88 | 0.8750654 | 170.2087
3PBV 01_22_2x2 A 2026_134_D | 2x2 | 6 | Probe 3 | 3PBV 01_22_2x2 A 2026_134_D.xls | 89 | 0.8851162 | 172.0484
3PBV 01_22_2x2 A 2026_134_D | 2x2 | 6 | Probe 3 | 3PBV 01_22_2x2 A 2026_134_D.xls | 90 | 0.8952308 | 173.8267
3PBV 01_22_2x2 A 2026_134_D | 2x2 | 6 | Probe 3 | 3PBV 01_22_2x2 A 2026_134_D.xls | 91 | 0.9052604 | 175.6476
3PBV 01_22_2x2 A 2026_134_D | 2x2 | 6 | Probe 3 | 3PBV 01_22_2x2 A 2026_134_D.xls | 92 | 0.9153322 | 177.5179
3PBV 01_22_2x2 A 2026_134_D | 2x2 | 6 | Probe 3 | 3PBV 01_22_2x2 A 2026_134_D.xls | 93 | 0.9254898 | 179.3017
3PBV 01_22_2x2 A 2026_134_D | 2x2 | 6 | Probe 3 | 3PBV 01_22_2x2 A 2026_134_D.xls | 94 | 0.9356474 | 181.247
3PBV 01_22_2x2 A 2026_134_D | 2x2 | 6 | Probe 3 | 3PBV 01_22_2x2 A 2026_134_D.xls | 95 | 0.9456762 | 183.0131
3PBV 01_22_2x2 A 2026_134_D | 2x2 | 6 | Probe 3 | 3PBV 01_22_2x2 A 2026_134_D.xls | 96 | 0.9557918 | 184.8413
3PBV 01_22_2x2 A 2026_134_D | 2x2 | 6 | Probe 3 | 3PBV 01_22_2x2 A 2026_134_D.xls | 97 | 0.9658846 | 186.7201
3PBV 01_22_2x2 A 2026_134_D | 2x2 | 6 | Probe 3 | 3PBV 01_22_2x2 A 2026_134_D.xls | 98 | 0.9759678 | 188.4842
3PBV 01_22_2x2 A 2026_134_D | 2x2 | 6 | Probe 3 | 3PBV 01_22_2x2 A 2026_134_D.xls | 99 | 0.9861149 | 190.3611
3PBV 01_22_2x2 A 2026_134_D | 2x2 | 6 | Probe 3 | 3PBV 01_22_2x2 A 2026_134_D.xls | 100 | 0.99624 | 192.2392
3PBV 01_22_2x2 A 2026_134_D | 2x2 | 6 | Probe 3 | 3PBV 01_22_2x2 A 2026_134_D.xls | 101 | 1.006323 | 193.9799
3PBV 01_22_2x2 A 2026_134_D | 2x2 | 6 | Probe 3 | 3PBV 01_22_2x2 A 2026_134_D.xls | 102 | 1.016342 | 195.7831
3PBV 01_22_2x2 A 2026_134_D | 2x2 | 6 | Probe 3 | 3PBV 01_22_2x2 A 2026_134_D.xls | 103 | 1.026424 | 197.621
3PBV 01_22_2x2 A 2026_134_D | 2x2 | 6 | Probe 3 | 3PBV 01_22_2x2 A 2026_134_D.xls | 104 | 1.036442 | 199.489
3PBV 01_22_2x2 A 2026_134_D | 2x2 | 6 | Probe 3 | 3PBV 01_22_2x2 A 2026_134_D.xls | 105 | 1.04645 | 201.306
3PBV 01_22_2x2 A 2026_134_D | 2x2 | 6 | Probe 3 | 3PBV 01_22_2x2 A 2026_134_D.xls | 106 | 1.056565 | 203.0626
3PBV 01_22_2x2 A 2026_134_D | 2x2 | 6 | Probe 3 | 3PBV 01_22_2x2 A 2026_134_D.xls | 107 | 1.066583 | 204.8814
3PBV 01_22_2x2 A 2026_134_D | 2x2 | 6 | Probe 3 | 3PBV 01_22_2x2 A 2026_134_D.xls | 108 | 1.076654 | 206.7066
3PBV 01_22_2x2 A 2026_134_D | 2x2 | 6 | Probe 3 | 3PBV 01_22_2x2 A 2026_134_D.xls | 109 | 1.086823 | 208.5165
3PBV 01_22_2x2 A 2026_134_D | 2x2 | 6 | Probe 3 | 3PBV 01_22_2x2 A 2026_134_D.xls | 110 | 1.09697 | 210.376
3PBV 01_22_2x2 A 2026_134_D | 2x2 | 6 | Probe 3 | 3PBV 01_22_2x2 A 2026_134_D.xls | 111 | 1.107042 | 212.1144
3PBV 01_22_2x2 A 2026_134_D | 2x2 | 6 | Probe 3 | 3PBV 01_22_2x2 A 2026_134_D.xls | 112 | 1.117136 | 213.9527
3PBV 01_22_2x2 A 2026_134_D | 2x2 | 6 | Probe 3 | 3PBV 01_22_2x2 A 2026_134_D.xls | 113 | 1.127218 | 215.8672
3PBV 01_22_2x2 A 2026_134_D | 2x2 | 6 | Probe 3 | 3PBV 01_22_2x2 A 2026_134_D.xls | 114 | 1.13729 | 217.5566
3PBV 01_22_2x2 A 2026_134_D | 2x2 | 6 | Probe 3 | 3PBV 01_22_2x2 A 2026_134_D.xls | 115 | 1.147406 | 219.4471
3PBV 01_22_2x2 A 2026_134_D | 2x2 | 6 | Probe 3 | 3PBV 01_22_2x2 A 2026_134_D.xls | 116 | 1.157531 | 221.2455
3PBV 01_22_2x2 A 2026_134_D | 2x2 | 6 | Probe 3 | 3PBV 01_22_2x2 A 2026_134_D.xls | 117 | 1.167603 | 223.0574
3PBV 01_22_2x2 A 2026_134_D | 2x2 | 6 | Probe 3 | 3PBV 01_22_2x2 A 2026_134_D.xls | 118 | 1.177653 | 224.857
3PBV 01_22_2x2 A 2026_134_D | 2x2 | 6 | Probe 3 | 3PBV 01_22_2x2 A 2026_134_D.xls | 119 | 1.18779 | 226.548
3PBV 01_22_2x2 A 2026_134_D | 2x2 | 6 | Probe 3 | 3PBV 01_22_2x2 A 2026_134_D.xls | 120 | 1.197807 | 228.3986
3PBV 01_22_2x2 A 2026_134_D | 2x2 | 6 | Probe 3 | 3PBV 01_22_2x2 A 2026_134_D.xls | 121 | 1.207848 | 230.2167
3PBV 01_22_2x2 A 2026_134_D | 2x2 | 6 | Probe 3 | 3PBV 01_22_2x2 A 2026_134_D.xls | 122 | 1.217941 | 231.9518
3PBV 01_22_2x2 A 2026_134_D | 2x2 | 6 | Probe 3 | 3PBV 01_22_2x2 A 2026_134_D.xls | 123 | 1.228077 | 233.7946
3PBV 01_22_2x2 A 2026_134_D | 2x2 | 6 | Probe 3 | 3PBV 01_22_2x2 A 2026_134_D.xls | 124 | 1.238171 | 235.5546
3PBV 01_22_2x2 A 2026_134_D | 2x2 | 6 | Probe 3 | 3PBV 01_22_2x2 A 2026_134_D.xls | 125 | 1.248253 | 237.3932
3PBV 01_22_2x2 A 2026_134_D | 2x2 | 6 | Probe 3 | 3PBV 01_22_2x2 A 2026_134_D.xls | 126 | 1.258379 | 239.3028
3PBV 01_22_2x2 A 2026_134_D | 2x2 | 6 | Probe 3 | 3PBV 01_22_2x2 A 2026_134_D.xls | 127 | 1.268526 | 240.9964
3PBV 01_22_2x2 A 2026_134_D | 2x2 | 6 | Probe 3 | 3PBV 01_22_2x2 A 2026_134_D.xls | 128 | 1.278651 | 242.823
3PBV 01_22_2x2 A 2026_134_D | 2x2 | 6 | Probe 3 | 3PBV 01_22_2x2 A 2026_134_D.xls | 129 | 1.288767 | 244.6639
3PBV 01_22_2x2 A 2026_134_D | 2x2 | 6 | Probe 3 | 3PBV 01_22_2x2 A 2026_134_D.xls | 130 | 1.298774 | 246.3726
3PBV 01_22_2x2 A 2026_134_D | 2x2 | 6 | Probe 3 | 3PBV 01_22_2x2 A 2026_134_D.xls | 131 | 1.308911 | 248.2923
3PBV 01_22_2x2 A 2026_134_D | 2x2 | 6 | Probe 3 | 3PBV 01_22_2x2 A 2026_134_D.xls | 132 | 1.319025 | 250.0143
3PBV 01_22_2x2 A 2026_134_D | 2x2 | 6 | Probe 3 | 3PBV 01_22_2x2 A 2026_134_D.xls | 133 | 1.329108 | 251.8403
3PBV 01_22_2x2 A 2026_134_D | 2x2 | 6 | Probe 3 | 3PBV 01_22_2x2 A 2026_134_D.xls | 134 | 1.339158 | 253.5914
3PBV 01_22_2x2 A 2026_134_D | 2x2 | 6 | Probe 3 | 3PBV 01_22_2x2 A 2026_134_D.xls | 135 | 1.349263 | 255.3635
3PBV 01_22_2x2 A 2026_134_D | 2x2 | 6 | Probe 3 | 3PBV 01_22_2x2 A 2026_134_D.xls | 136 | 1.359313 | 257.1739
3PBV 01_22_2x2 A 2026_134_D | 2x2 | 6 | Probe 3 | 3PBV 01_22_2x2 A 2026_134_D.xls | 137 | 1.369375 | 259.0021
3PBV 01_22_2x2 A 2026_134_D | 2x2 | 6 | Probe 3 | 3PBV 01_22_2x2 A 2026_134_D.xls | 138 | 1.379467 | 260.7299
3PBV 01_22_2x2 A 2026_134_D | 2x2 | 6 | Probe 3 | 3PBV 01_22_2x2 A 2026_134_D.xls | 139 | 1.389572 | 262.511
3PBV 01_22_2x2 A 2026_134_D | 2x2 | 6 | Probe 3 | 3PBV 01_22_2x2 A 2026_134_D.xls | 140 | 1.399612 | 264.2866
3PBV 01_22_2x2 A 2026_134_D | 2x2 | 6 | Probe 3 | 3PBV 01_22_2x2 A 2026_134_D.xls | 141 | 1.409748 | 266.0269
3PBV 01_22_2x2 A 2026_134_D | 2x2 | 6 | Probe 3 | 3PBV 01_22_2x2 A 2026_134_D.xls | 142 | 1.419874 | 267.8927
3PBV 01_22_2x2 A 2026_134_D | 2x2 | 6 | Probe 3 | 3PBV 01_22_2x2 A 2026_134_D.xls | 143 | 1.429946 | 269.6339
3PBV 01_22_2x2 A 2026_134_D | 2x2 | 6 | Probe 3 | 3PBV 01_22_2x2 A 2026_134_D.xls | 144 | 1.440114 | 271.4323
3PBV 01_22_2x2 A 2026_134_D | 2x2 | 6 | Probe 3 | 3PBV 01_22_2x2 A 2026_134_D.xls | 145 | 1.450283 | 273.2236
3PBV 01_22_2x2 A 2026_134_D | 2x2 | 6 | Probe 3 | 3PBV 01_22_2x2 A 2026_134_D.xls | 146 | 1.460322 | 274.907
3PBV 01_22_2x2 A 2026_134_D | 2x2 | 6 | Probe 3 | 3PBV 01_22_2x2 A 2026_134_D.xls | 147 | 1.470502 | 276.8023
3PBV 01_22_2x2 A 2026_134_D | 2x2 | 6 | Probe 3 | 3PBV 01_22_2x2 A 2026_134_D.xls | 148 | 1.480585 | 278.5538
3PBV 01_22_2x2 A 2026_134_D | 2x2 | 6 | Probe 3 | 3PBV 01_22_2x2 A 2026_134_D.xls | 149 | 1.490592 | 280.2958
3PBV 01_22_2x2 A 2026_134_D | 2x2 | 6 | Probe 3 | 3PBV 01_22_2x2 A 2026_134_D.xls | 150 | 1.500631 | 282.0147
3PBV 01_22_2x2 A 2026_134_D | 2x2 | 6 | Probe 3 | 3PBV 01_22_2x2 A 2026_134_D.xls | 151 | 1.510735 | 269.2756
3PBV 01_22_2x2 A 2026_134_D | 2x2 | 6 | Probe 3 | 3PBV 01_22_2x2 A 2026_134_D.xls | 152 | 1.520765 | 269.6786
3PBV 01_22_2x2 A 2026_134_D | 2x2 | 6 | Probe 3 | 3PBV 01_22_2x2 A 2026_134_D.xls | 153 | 1.530847 | 270.7913
3PBV 01_22_2x2 A 2026_134_D | 2x2 | 6 | Probe 3 | 3PBV 01_22_2x2 A 2026_134_D.xls | 154 | 1.540984 | 271.8793
3PBV 01_22_2x2 A 2026_134_D | 2x2 | 6 | Probe 3 | 3PBV 01_22_2x2 A 2026_134_D.xls | 155 | 1.551109 | 273.1955
3PBV 01_22_2x2 A 2026_134_D | 2x2 | 6 | Probe 3 | 3PBV 01_22_2x2 A 2026_134_D.xls | 156 | 1.561138 | 274.5983
3PBV 01_22_2x2 A 2026_134_D | 2x2 | 6 | Probe 3 | 3PBV 01_22_2x2 A 2026_134_D.xls | 157 | 1.571242 | 276.0967
3PBV 01_22_2x2 A 2026_134_D | 2x2 | 6 | Probe 3 | 3PBV 01_22_2x2 A 2026_134_D.xls | 158 | 1.581358 | 277.6265
3PBV 01_22_2x2 A 2026_134_D | 2x2 | 6 | Probe 3 | 3PBV 01_22_2x2 A 2026_134_D.xls | 159 | 1.59144 | 279.0981
3PBV 01_22_2x2 A 2026_134_D | 2x2 | 6 | Probe 3 | 3PBV 01_22_2x2 A 2026_134_D.xls | 160 | 1.601448 | 279.911
3PBV 01_22_2x2 A 2026_134_D | 2x2 | 6 | Probe 3 | 3PBV 01_22_2x2 A 2026_134_D.xls | 161 | 1.611562 | 280.1984
3PBV 01_22_2x2 A 2026_134_D | 2x2 | 6 | Probe 3 | 3PBV 01_22_2x2 A 2026_134_D.xls | 162 | 1.621688 | 281.2159
3PBV 01_22_2x2 A 2026_134_D | 2x2 | 6 | Probe 3 | 3PBV 01_22_2x2 A 2026_134_D.xls | 163 | 1.631835 | 282.2899
3PBV 01_22_2x2 A 2026_134_D | 2x2 | 6 | Probe 3 | 3PBV 01_22_2x2 A 2026_134_D.xls | 164 | 1.641971 | 283.5061
3PBV 01_22_2x2 A 2026_134_D | 2x2 | 6 | Probe 3 | 3PBV 01_22_2x2 A 2026_134_D.xls | 165 | 1.652108 | 284.701
3PBV 01_22_2x2 A 2026_134_D | 2x2 | 6 | Probe 3 | 3PBV 01_22_2x2 A 2026_134_D.xls | 166 | 1.662137 | 285.9399
3PBV 01_22_2x2 A 2026_134_D | 2x2 | 6 | Probe 3 | 3PBV 01_22_2x2 A 2026_134_D.xls | 167 | 1.672252 | 287.0864
3PBV 01_22_2x2 A 2026_134_D | 2x2 | 6 | Probe 3 | 3PBV 01_22_2x2 A 2026_134_D.xls | 168 | 1.682409 | 288.0319
3PBV 01_22_2x2 A 2026_134_D | 2x2 | 6 | Probe 3 | 3PBV 01_22_2x2 A 2026_134_D.xls | 169 | 1.69246 | 288.5312
3PBV 01_22_2x2 A 2026_134_D | 2x2 | 6 | Probe 3 | 3PBV 01_22_2x2 A 2026_134_D.xls | 170 | 1.702618 | 288.7593
3PBV 01_22_2x2 A 2026_134_D | 2x2 | 6 | Probe 3 | 3PBV 01_22_2x2 A 2026_134_D.xls | 171 | 1.712787 | 289.2785
3PBV 01_22_2x2 A 2026_134_D | 2x2 | 6 | Probe 3 | 3PBV 01_22_2x2 A 2026_134_D.xls | 172 | 1.722836 | 289.7903
3PBV 01_22_2x2 A 2026_134_D | 2x2 | 6 | Probe 3 | 3PBV 01_22_2x2 A 2026_134_D.xls | 173 | 1.732962 | 289.0072
3PBV 01_22_2x2 A 2026_134_D | 2x2 | 6 | Probe 3 | 3PBV 01_22_2x2 A 2026_134_D.xls | 174 | 1.743056 | 278.7549
3PBV 01_22_2x2 A 2026_134_D | 2x2 | 6 | Probe 3 | 3PBV 01_22_2x2 A 2026_134_D.xls | 175 | 1.753117 | 265.1075
3PBV 01_22_2x2 A 2026_134_D | 2x2 | 6 | Probe 3 | 3PBV 01_22_2x2 A 2026_134_D.xls | 176 | 1.763264 | 256.1006
3PBV 01_22_2x2 A 2026_134_D | 2x2 | 6 | Probe 3 | 3PBV 01_22_2x2 A 2026_134_D.xls | 177 | 1.7734 | 249.9732
3PBV 01_22_2x2 A 2026_134_D | 2x2 | 6 | Probe 3 | 3PBV 01_22_2x2 A 2026_134_D.xls | 178 | 1.783462 | 245.5984
3PBV 01_22_2x2 A 2026_134_D | 2x2 | 6 | Probe 3 | 3PBV 01_22_2x2 A 2026_134_D.xls | 179 | 1.79348 | 242.6893
3PBV 01_22_2x2 A 2026_134_D | 2x2 | 6 | Probe 3 | 3PBV 01_22_2x2 A 2026_134_D.xls | 180 | 1.803638 | 240.3379
3PBV 01_22_2x2 A 2026_134_D | 2x2 | 6 | Probe 3 | 3PBV 01_22_2x2 A 2026_134_D.xls | 181 | 1.813678 | 238.3285
3PBV 01_22_2x2 A 2026_134_D | 2x2 | 6 | Probe 3 | 3PBV 01_22_2x2 A 2026_134_D.xls | 182 | 1.823825 | 236.0377
3PBV 01_22_2x2 A 2026_134_D | 2x2 | 6 | Probe 3 | 3PBV 01_22_2x2 A 2026_134_D.xls | 183 | 1.833897 | 233.8185
3PBV 01_22_2x2 A 2026_134_D | 2x2 | 6 | Probe 3 | 3PBV 01_22_2x2 A 2026_134_D.xls | 184 | 1.844054 | 231.2851
3PBV 01_22_2x2 A 2026_134_D | 2x2 | 6 | Probe 3 | 3PBV 01_22_2x2 A 2026_134_D.xls | 185 | 1.854115 | 229.3401
3PBV 01_22_2x2 A 2026_134_D | 2x2 | 6 | Probe 3 | 3PBV 01_22_2x2 A 2026_134_D.xls | 186 | 1.864241 | 227.1731
3PBV 01_22_2x2 A 2026_134_D | 2x2 | 6 | Probe 3 | 3PBV 01_22_2x2 A 2026_134_D.xls | 187 | 1.874388 | 225.3668
3PBV 01_22_2x2 A 2026_134_D | 2x2 | 6 | Probe 3 | 3PBV 01_22_2x2 A 2026_134_D.xls | 188 | 1.884524 | 223.0516
3PBV 01_22_2x2 A 2026_134_D | 2x2 | 6 | Probe 3 | 3PBV 01_22_2x2 A 2026_134_D.xls | 189 | 1.894693 | 220.338
3PBV 01_22_2x2 A 2026_134_D | 2x2 | 6 | Probe 3 | 3PBV 01_22_2x2 A 2026_134_D.xls | 190 | 1.904786 | 218.112
3PBV 01_22_2x2 A 2026_134_D | 2x2 | 6 | Probe 3 | 3PBV 01_22_2x2 A 2026_134_D.xls | 191 | 1.914826 | 216.5362
3PBV 01_22_2x2 A 2026_134_D | 2x2 | 6 | Probe 3 | 3PBV 01_22_2x2 A 2026_134_D.xls | 192 | 1.924952 | 215.219
3PBV 01_22_2x2 A 2026_134_D | 2x2 | 6 | Probe 3 | 3PBV 01_22_2x2 A 2026_134_D.xls | 193 | 1.935077 | 214.1918
3PBV 01_22_2x2 A 2026_134_D | 2x2 | 6 | Probe 3 | 3PBV 01_22_2x2 A 2026_134_D.xls | 194 | 1.945128 | 213.3848
3PBV 01_22_2x2 A 2026_134_D | 2x2 | 6 | Probe 3 | 3PBV 01_22_2x2 A 2026_134_D.xls | 195 | 1.955135 | 212.7167
3PBV 01_22_2x2 A 2026_134_D | 2x2 | 6 | Probe 3 | 3PBV 01_22_2x2 A 2026_134_D.xls | 196 | 1.965251 | 212.1609
3PBV 01_22_2x2 A 2026_134_D | 2x2 | 6 | Probe 3 | 3PBV 01_22_2x2 A 2026_134_D.xls | 197 | 1.97529 | 211.6197
3PBV 01_22_2x2 A 2026_134_D | 2x2 | 6 | Probe 3 | 3PBV 01_22_2x2 A 2026_134_D.xls | 198 | 1.985329 | 211.1096
3PBV 01_22_2x2 A 2026_134_D | 2x2 | 6 | Probe 3 | 3PBV 01_22_2x2 A 2026_134_D.xls | 199 | 1.995445 | 210.4091
3PBV 01_22_2x2 A 2026_134_D | 2x2 | 6 | Probe 3 | 3PBV 01_22_2x2 A 2026_134_D.xls | 200 | 2.005527 | 209.8047
3PBV 01_22_2x2 A 2026_134_D | 2x2 | 6 | Probe 3 | 3PBV 01_22_2x2 A 2026_134_D.xls | 201 | 2.015589 | 209.1226
3PBV 01_22_2x2 A 2026_134_D | 2x2 | 6 | Probe 3 | 3PBV 01_22_2x2 A 2026_134_D.xls | 202 | 2.025736 | 208.3954
3PBV 01_22_2x2 A 2026_134_D | 2x2 | 6 | Probe 3 | 3PBV 01_22_2x2 A 2026_134_D.xls | 203 | 2.035883 | 207.6746
3PBV 01_22_2x2 A 2026_134_D | 2x2 | 6 | Probe 3 | 3PBV 01_22_2x2 A 2026_134_D.xls | 204 | 2.045987 | 206.9029
3PBV 01_22_2x2 A 2026_134_D | 2x2 | 6 | Probe 3 | 3PBV 01_22_2x2 A 2026_134_D.xls | 205 | 2.056166 | 206.0877
3PBV 01_22_2x2 A 2026_134_D | 2x2 | 6 | Probe 3 | 3PBV 01_22_2x2 A 2026_134_D.xls | 206 | 2.066281 | 205.296
3PBV 01_22_2x2 A 2026_134_D | 2x2 | 6 | Probe 3 | 3PBV 01_22_2x2 A 2026_134_D.xls | 207 | 2.076354 | 204.6546
3PBV 01_22_2x2 A 2026_134_D | 2x2 | 6 | Probe 3 | 3PBV 01_22_2x2 A 2026_134_D.xls | 208 | 2.086501 | 204.0171
3PBV 01_22_2x2 A 2026_134_D | 2x2 | 6 | Probe 3 | 3PBV 01_22_2x2 A 2026_134_D.xls | 209 | 2.096572 | 203.3378
3PBV 01_22_2x2 A 2026_134_D | 2x2 | 6 | Probe 3 | 3PBV 01_22_2x2 A 2026_134_D.xls | 210 | 2.104143 | 202.8832
3PBV 01_23_H_2x2 A 2026_134_D | 2x2 | 7 | Probe 1 | 3PBV 01_23_H_2x2 A 2026_134_D.xls | 1 | 0 | 11.28246
3PBV 01_23_H_2x2 A 2026_134_D | 2x2 | 7 | Probe 1 | 3PBV 01_23_H_2x2 A 2026_134_D.xls | 2 | 0.01012516 | 12.56449
3PBV 01_23_H_2x2 A 2026_134_D | 2x2 | 7 | Probe 1 | 3PBV 01_23_H_2x2 A 2026_134_D.xls | 3 | 0.02019691 | 14.27326
3PBV 01_23_H_2x2 A 2026_134_D | 2x2 | 7 | Probe 1 | 3PBV 01_23_H_2x2 A 2026_134_D.xls | 4 | 0.03034401 | 15.96409
3PBV 01_23_H_2x2 A 2026_134_D | 2x2 | 7 | Probe 1 | 3PBV 01_23_H_2x2 A 2026_134_D.xls | 5 | 0.04036236 | 17.59752
3PBV 01_23_H_2x2 A 2026_134_D | 2x2 | 7 | Probe 1 | 3PBV 01_23_H_2x2 A 2026_134_D.xls | 6 | 0.05050939 | 19.19122
3PBV 01_23_H_2x2 A 2026_134_D | 2x2 | 7 | Probe 1 | 3PBV 01_23_H_2x2 A 2026_134_D.xls | 7 | 0.06066697 | 20.82511
3PBV 01_23_H_2x2 A 2026_134_D | 2x2 | 7 | Probe 1 | 3PBV 01_23_H_2x2 A 2026_134_D.xls | 8 | 0.07072823 | 22.51736
3PBV 01_23_H_2x2 A 2026_134_D | 2x2 | 7 | Probe 1 | 3PBV 01_23_H_2x2 A 2026_134_D.xls | 9 | 0.0807895 | 24.22858
3PBV 01_23_H_2x2 A 2026_134_D | 2x2 | 7 | Probe 1 | 3PBV 01_23_H_2x2 A 2026_134_D.xls | 10 | 0.09091561 | 25.96302
3PBV 01_23_H_2x2 A 2026_134_D | 2x2 | 7 | Probe 1 | 3PBV 01_23_H_2x2 A 2026_134_D.xls | 11 | 0.100934 | 27.62334
3PBV 01_23_H_2x2 A 2026_134_D | 2x2 | 7 | Probe 1 | 3PBV 01_23_H_2x2 A 2026_134_D.xls | 12 | 0.1110811 | 29.32229
3PBV 01_23_H_2x2 A 2026_134_D | 2x2 | 7 | Probe 1 | 3PBV 01_23_H_2x2 A 2026_134_D.xls | 13 | 0.1211957 | 31.06011
3PBV 01_23_H_2x2 A 2026_134_D | 2x2 | 7 | Probe 1 | 3PBV 01_23_H_2x2 A 2026_134_D.xls | 14 | 0.1313317 | 32.73068
3PBV 01_23_H_2x2 A 2026_134_D | 2x2 | 7 | Probe 1 | 3PBV 01_23_H_2x2 A 2026_134_D.xls | 15 | 0.1414149 | 34.5
3PBV 01_23_H_2x2 A 2026_134_D | 2x2 | 7 | Probe 1 | 3PBV 01_23_H_2x2 A 2026_134_D.xls | 16 | 0.1514971 | 36.16914
3PBV 01_23_H_2x2 A 2026_134_D | 2x2 | 7 | Probe 1 | 3PBV 01_23_H_2x2 A 2026_134_D.xls | 17 | 0.1616547 | 37.86889
3PBV 01_23_H_2x2 A 2026_134_D | 2x2 | 7 | Probe 1 | 3PBV 01_23_H_2x2 A 2026_134_D.xls | 18 | 0.1717913 | 39.59547
3PBV 01_23_H_2x2 A 2026_134_D | 2x2 | 7 | Probe 1 | 3PBV 01_23_H_2x2 A 2026_134_D.xls | 19 | 0.1819489 | 41.34834
3PBV 01_23_H_2x2 A 2026_134_D | 2x2 | 7 | Probe 1 | 3PBV 01_23_H_2x2 A 2026_134_D.xls | 20 | 0.1920531 | 43.15015
3PBV 01_23_H_2x2 A 2026_134_D | 2x2 | 7 | Probe 1 | 3PBV 01_23_H_2x2 A 2026_134_D.xls | 21 | 0.2021038 | 44.80043
3PBV 01_23_H_2x2 A 2026_134_D | 2x2 | 7 | Probe 1 | 3PBV 01_23_H_2x2 A 2026_134_D.xls | 22 | 0.2122082 | 46.51074
3PBV 01_23_H_2x2 A 2026_134_D | 2x2 | 7 | Probe 1 | 3PBV 01_23_H_2x2 A 2026_134_D.xls | 23 | 0.2223334 | 48.25877
3PBV 01_23_H_2x2 A 2026_134_D | 2x2 | 7 | Probe 1 | 3PBV 01_23_H_2x2 A 2026_134_D.xls | 24 | 0.2323841 | 50.02225
3PBV 01_23_H_2x2 A 2026_134_D | 2x2 | 7 | Probe 1 | 3PBV 01_23_H_2x2 A 2026_134_D.xls | 25 | 0.2424025 | 51.81727
3PBV 01_23_H_2x2 A 2026_134_D | 2x2 | 7 | Probe 1 | 3PBV 01_23_H_2x2 A 2026_134_D.xls | 26 | 0.2525277 | 53.5581
3PBV 01_23_H_2x2 A 2026_134_D | 2x2 | 7 | Probe 1 | 3PBV 01_23_H_2x2 A 2026_134_D.xls | 27 | 0.2625784 | 55.1912
3PBV 01_23_H_2x2 A 2026_134_D | 2x2 | 7 | Probe 1 | 3PBV 01_23_H_2x2 A 2026_134_D.xls | 28 | 0.2726178 | 56.96038
3PBV 01_23_H_2x2 A 2026_134_D | 2x2 | 7 | Probe 1 | 3PBV 01_23_H_2x2 A 2026_134_D.xls | 29 | 0.2827114 | 58.7179
3PBV 01_23_H_2x2 A 2026_134_D | 2x2 | 7 | Probe 1 | 3PBV 01_23_H_2x2 A 2026_134_D.xls | 30 | 0.2928051 | 60.62145
3PBV 01_23_H_2x2 A 2026_134_D | 2x2 | 7 | Probe 1 | 3PBV 01_23_H_2x2 A 2026_134_D.xls | 31 | 0.3028773 | 62.2931
3PBV 01_23_H_2x2 A 2026_134_D | 2x2 | 7 | Probe 1 | 3PBV 01_23_H_2x2 A 2026_134_D.xls | 32 | 0.312992 | 63.98523
3PBV 01_23_H_2x2 A 2026_134_D | 2x2 | 7 | Probe 1 | 3PBV 01_23_H_2x2 A 2026_134_D.xls | 33 | 0.3231496 | 65.79586
3PBV 01_23_H_2x2 A 2026_134_D | 2x2 | 7 | Probe 1 | 3PBV 01_23_H_2x2 A 2026_134_D.xls | 34 | 0.3332757 | 67.55809
3PBV 01_23_H_2x2 A 2026_134_D | 2x2 | 7 | Probe 1 | 3PBV 01_23_H_2x2 A 2026_134_D.xls | 35 | 0.3434333 | 69.37993
3PBV 01_23_H_2x2 A 2026_134_D | 2x2 | 7 | Probe 1 | 3PBV 01_23_H_2x2 A 2026_134_D.xls | 36 | 0.3535804 | 71.08135
3PBV 01_23_H_2x2 A 2026_134_D | 2x2 | 7 | Probe 1 | 3PBV 01_23_H_2x2 A 2026_134_D.xls | 37 | 0.3636416 | 72.76313
3PBV 01_23_H_2x2 A 2026_134_D | 2x2 | 7 | Probe 1 | 3PBV 01_23_H_2x2 A 2026_134_D.xls | 38 | 0.3665408 | 73.22008
3PBV 01_23_H_2x2 A 2026_134_D | 2x2 | 7 | Probe 1 | 3PBV 01_23_H_2x2 A 2026_134_D.xls | 39 | 0.3765807 | 75.00764
3PBV 01_23_H_2x2 A 2026_134_D | 2x2 | 7 | Probe 1 | 3PBV 01_23_H_2x2 A 2026_134_D.xls | 40 | 0.386684 | 76.74047
3PBV 01_23_H_2x2 A 2026_134_D | 2x2 | 7 | Probe 1 | 3PBV 01_23_H_2x2 A 2026_134_D.xls | 41 | 0.3967777 | 78.58579
3PBV 01_23_H_2x2 A 2026_134_D | 2x2 | 7 | Probe 1 | 3PBV 01_23_H_2x2 A 2026_134_D.xls | 42 | 0.4069038 | 80.29734
3PBV 01_23_H_2x2 A 2026_134_D | 2x2 | 7 | Probe 1 | 3PBV 01_23_H_2x2 A 2026_134_D.xls | 43 | 0.4170394 | 82.00227
3PBV 01_23_H_2x2 A 2026_134_D | 2x2 | 7 | Probe 1 | 3PBV 01_23_H_2x2 A 2026_134_D.xls | 44 | 0.427176 | 83.8454
3PBV 01_23_H_2x2 A 2026_134_D | 2x2 | 7 | Probe 1 | 3PBV 01_23_H_2x2 A 2026_134_D.xls | 45 | 0.4372907 | 85.54783
3PBV 01_23_H_2x2 A 2026_134_D | 2x2 | 7 | Probe 1 | 3PBV 01_23_H_2x2 A 2026_134_D.xls | 46 | 0.4472986 | 87.39561
3PBV 01_23_H_2x2 A 2026_134_D | 2x2 | 7 | Probe 1 | 3PBV 01_23_H_2x2 A 2026_134_D.xls | 47 | 0.4574237 | 89.07109
3PBV 01_23_H_2x2 A 2026_134_D | 2x2 | 7 | Probe 1 | 3PBV 01_23_H_2x2 A 2026_134_D.xls | 48 | 0.4675498 | 90.81475
3PBV 01_23_H_2x2 A 2026_134_D | 2x2 | 7 | Probe 1 | 3PBV 01_23_H_2x2 A 2026_134_D.xls | 49 | 0.4775577 | 92.58974
3PBV 01_23_H_2x2 A 2026_134_D | 2x2 | 7 | Probe 1 | 3PBV 01_23_H_2x2 A 2026_134_D.xls | 50 | 0.4876504 | 94.32537
3PBV 01_23_H_2x2 A 2026_134_D | 2x2 | 7 | Probe 1 | 3PBV 01_23_H_2x2 A 2026_134_D.xls | 51 | 0.4976793 | 96.16558
3PBV 01_23_H_2x2 A 2026_134_D | 2x2 | 7 | Probe 1 | 3PBV 01_23_H_2x2 A 2026_134_D.xls | 52 | 0.507752 | 97.90652
3PBV 01_23_H_2x2 A 2026_134_D | 2x2 | 7 | Probe 1 | 3PBV 01_23_H_2x2 A 2026_134_D.xls | 53 | 0.5178991 | 99.61784
3PBV 01_23_H_2x2 A 2026_134_D | 2x2 | 7 | Probe 1 | 3PBV 01_23_H_2x2 A 2026_134_D.xls | 54 | 0.5280462 | 101.3701
3PBV 01_23_H_2x2 A 2026_134_D | 2x2 | 7 | Probe 1 | 3PBV 01_23_H_2x2 A 2026_134_D.xls | 55 | 0.538096 | 103.1124
3PBV 01_23_H_2x2 A 2026_134_D | 2x2 | 7 | Probe 1 | 3PBV 01_23_H_2x2 A 2026_134_D.xls | 56 | 0.5482111 | 104.8773
3PBV 01_23_H_2x2 A 2026_134_D | 2x2 | 7 | Probe 1 | 3PBV 01_23_H_2x2 A 2026_134_D.xls | 57 | 0.5583048 | 106.6239
3PBV 01_23_H_2x2 A 2026_134_D | 2x2 | 7 | Probe 1 | 3PBV 01_23_H_2x2 A 2026_134_D.xls | 58 | 0.568387 | 108.3409
3PBV 01_23_H_2x2 A 2026_134_D | 2x2 | 7 | Probe 1 | 3PBV 01_23_H_2x2 A 2026_134_D.xls | 59 | 0.5785446 | 110.1342
3PBV 01_23_H_2x2 A 2026_134_D | 2x2 | 7 | Probe 1 | 3PBV 01_23_H_2x2 A 2026_134_D.xls | 60 | 0.5886602 | 111.9319
3PBV 01_23_H_2x2 A 2026_134_D | 2x2 | 7 | Probe 1 | 3PBV 01_23_H_2x2 A 2026_134_D.xls | 61 | 0.598732 | 113.814
3PBV 01_23_H_2x2 A 2026_134_D | 2x2 | 7 | Probe 1 | 3PBV 01_23_H_2x2 A 2026_134_D.xls | 62 | 0.6087713 | 115.5297
3PBV 01_23_H_2x2 A 2026_134_D | 2x2 | 7 | Probe 1 | 3PBV 01_23_H_2x2 A 2026_134_D.xls | 63 | 0.6189184 | 117.2
3PBV 01_23_H_2x2 A 2026_134_D | 2x2 | 7 | Probe 1 | 3PBV 01_23_H_2x2 A 2026_134_D.xls | 64 | 0.6289369 | 118.9332
3PBV 01_23_H_2x2 A 2026_134_D | 2x2 | 7 | Probe 1 | 3PBV 01_23_H_2x2 A 2026_134_D.xls | 65 | 0.6389447 | 120.6966
3PBV 01_23_H_2x2 A 2026_134_D | 2x2 | 7 | Probe 1 | 3PBV 01_23_H_2x2 A 2026_134_D.xls | 66 | 0.6490165 | 122.4627
3PBV 01_23_H_2x2 A 2026_134_D | 2x2 | 7 | Probe 1 | 3PBV 01_23_H_2x2 A 2026_134_D.xls | 67 | 0.6591531 | 124.2139
3PBV 01_23_H_2x2 A 2026_134_D | 2x2 | 7 | Probe 1 | 3PBV 01_23_H_2x2 A 2026_134_D.xls | 68 | 0.6692458 | 125.9108
3PBV 01_23_H_2x2 A 2026_134_D | 2x2 | 7 | Probe 1 | 3PBV 01_23_H_2x2 A 2026_134_D.xls | 69 | 0.67935 | 127.6981
3PBV 01_23_H_2x2 A 2026_134_D | 2x2 | 7 | Probe 1 | 3PBV 01_23_H_2x2 A 2026_134_D.xls | 70 | 0.6894656 | 129.4437
3PBV 01_23_H_2x2 A 2026_134_D | 2x2 | 7 | Probe 1 | 3PBV 01_23_H_2x2 A 2026_134_D.xls | 71 | 0.6996127 | 131.3449
3PBV 01_23_H_2x2 A 2026_134_D | 2x2 | 7 | Probe 1 | 3PBV 01_23_H_2x2 A 2026_134_D.xls | 72 | 0.7097808 | 133.0695
3PBV 01_23_H_2x2 A 2026_134_D | 2x2 | 7 | Probe 1 | 3PBV 01_23_H_2x2 A 2026_134_D.xls | 73 | 0.719896 | 134.7805
3PBV 01_23_H_2x2 A 2026_134_D | 2x2 | 7 | Probe 1 | 3PBV 01_23_H_2x2 A 2026_134_D.xls | 74 | 0.7299248 | 136.5749
3PBV 01_23_H_2x2 A 2026_134_D | 2x2 | 7 | Probe 1 | 3PBV 01_23_H_2x2 A 2026_134_D.xls | 75 | 0.7400614 | 138.2967
3PBV 01_23_H_2x2 A 2026_134_D | 2x2 | 7 | Probe 1 | 3PBV 01_23_H_2x2 A 2026_134_D.xls | 76 | 0.7501656 | 140.1088
3PBV 01_23_H_2x2 A 2026_134_D | 2x2 | 7 | Probe 1 | 3PBV 01_23_H_2x2 A 2026_134_D.xls | 77 | 0.7602154 | 141.8582
3PBV 01_23_H_2x2 A 2026_134_D | 2x2 | 7 | Probe 1 | 3PBV 01_23_H_2x2 A 2026_134_D.xls | 78 | 0.7702442 | 143.528
3PBV 01_23_H_2x2 A 2026_134_D | 2x2 | 7 | Probe 1 | 3PBV 01_23_H_2x2 A 2026_134_D.xls | 79 | 0.7803808 | 145.3762
3PBV 01_23_H_2x2 A 2026_134_D | 2x2 | 7 | Probe 1 | 3PBV 01_23_H_2x2 A 2026_134_D.xls | 80 | 0.7903887 | 147.0979
3PBV 01_23_H_2x2 A 2026_134_D | 2x2 | 7 | Probe 1 | 3PBV 01_23_H_2x2 A 2026_134_D.xls | 81 | 0.8004497 | 148.8898
3PBV 01_23_H_2x2 A 2026_134_D | 2x2 | 7 | Probe 1 | 3PBV 01_23_H_2x2 A 2026_134_D.xls | 82 | 0.8105643 | 150.6016
3PBV 01_23_H_2x2 A 2026_134_D | 2x2 | 7 | Probe 1 | 3PBV 01_23_H_2x2 A 2026_134_D.xls | 83 | 0.8206361 | 152.3188
3PBV 01_23_H_2x2 A 2026_134_D | 2x2 | 7 | Probe 1 | 3PBV 01_23_H_2x2 A 2026_134_D.xls | 84 | 0.8307193 | 154.0591
3PBV 01_23_H_2x2 A 2026_134_D | 2x2 | 7 | Probe 1 | 3PBV 01_23_H_2x2 A 2026_134_D.xls | 85 | 0.8408559 | 155.8357
3PBV 01_23_H_2x2 A 2026_134_D | 2x2 | 7 | Probe 1 | 3PBV 01_23_H_2x2 A 2026_134_D.xls | 86 | 0.8509706 | 157.5864
3PBV 01_23_H_2x2 A 2026_134_D | 2x2 | 7 | Probe 1 | 3PBV 01_23_H_2x2 A 2026_134_D.xls | 87 | 0.8610957 | 159.3115
3PBV 01_23_H_2x2 A 2026_134_D | 2x2 | 7 | Probe 1 | 3PBV 01_23_H_2x2 A 2026_134_D.xls | 88 | 0.8711036 | 160.9947
3PBV 01_23_H_2x2 A 2026_134_D | 2x2 | 7 | Probe 1 | 3PBV 01_23_H_2x2 A 2026_134_D.xls | 89 | 0.881229 | 162.7963
3PBV 01_23_H_2x2 A 2026_134_D | 2x2 | 7 | Probe 1 | 3PBV 01_23_H_2x2 A 2026_134_D.xls | 90 | 0.8913227 | 164.5105
3PBV 01_23_H_2x2 A 2026_134_D | 2x2 | 7 | Probe 1 | 3PBV 01_23_H_2x2 A 2026_134_D.xls | 91 | 0.9014164 | 166.3678
3PBV 01_23_H_2x2 A 2026_134_D | 2x2 | 7 | Probe 1 | 3PBV 01_23_H_2x2 A 2026_134_D.xls | 92 | 0.9115091 | 168.0628
3PBV 01_23_H_2x2 A 2026_134_D | 2x2 | 7 | Probe 1 | 3PBV 01_23_H_2x2 A 2026_134_D.xls | 93 | 0.9215379 | 169.7551
3PBV 01_23_H_2x2 A 2026_134_D | 2x2 | 7 | Probe 1 | 3PBV 01_23_H_2x2 A 2026_134_D.xls | 94 | 0.9316965 | 171.5214
3PBV 01_23_H_2x2 A 2026_134_D | 2x2 | 7 | Probe 1 | 3PBV 01_23_H_2x2 A 2026_134_D.xls | 95 | 0.9418216 | 173.2171
3PBV 01_23_H_2x2 A 2026_134_D | 2x2 | 7 | Probe 1 | 3PBV 01_23_H_2x2 A 2026_134_D.xls | 96 | 0.9518295 | 174.9904
3PBV 01_23_H_2x2 A 2026_134_D | 2x2 | 7 | Probe 1 | 3PBV 01_23_H_2x2 A 2026_134_D.xls | 97 | 0.961912 | 176.7101
3PBV 01_23_H_2x2 A 2026_134_D | 2x2 | 7 | Probe 1 | 3PBV 01_23_H_2x2 A 2026_134_D.xls | 98 | 0.9720696 | 178.3695
3PBV 01_23_H_2x2 A 2026_134_D | 2x2 | 7 | Probe 1 | 3PBV 01_23_H_2x2 A 2026_134_D.xls | 99 | 0.9821957 | 180.1355
3PBV 01_23_H_2x2 A 2026_134_D | 2x2 | 7 | Probe 1 | 3PBV 01_23_H_2x2 A 2026_134_D.xls | 100 | 0.992257 | 181.8377
3PBV 01_23_H_2x2 A 2026_134_D | 2x2 | 7 | Probe 1 | 3PBV 01_23_H_2x2 A 2026_134_D.xls | 101 | 1.002372 | 183.6354
3PBV 01_23_H_2x2 A 2026_134_D | 2x2 | 7 | Probe 1 | 3PBV 01_23_H_2x2 A 2026_134_D.xls | 102 | 1.012497 | 185.3532
3PBV 01_23_H_2x2 A 2026_134_D | 2x2 | 7 | Probe 1 | 3PBV 01_23_H_2x2 A 2026_134_D.xls | 103 | 1.022591 | 187.0916
3PBV 01_23_H_2x2 A 2026_134_D | 2x2 | 7 | Probe 1 | 3PBV 01_23_H_2x2 A 2026_134_D.xls | 104 | 1.032738 | 188.8878
3PBV 01_23_H_2x2 A 2026_134_D | 2x2 | 7 | Probe 1 | 3PBV 01_23_H_2x2 A 2026_134_D.xls | 105 | 1.042864 | 190.6122
3PBV 01_23_H_2x2 A 2026_134_D | 2x2 | 7 | Probe 1 | 3PBV 01_23_H_2x2 A 2026_134_D.xls | 106 | 1.052957 | 192.303
3PBV 01_23_H_2x2 A 2026_134_D | 2x2 | 7 | Probe 1 | 3PBV 01_23_H_2x2 A 2026_134_D.xls | 107 | 1.063136 | 194.0826
3PBV 01_23_H_2x2 A 2026_134_D | 2x2 | 7 | Probe 1 | 3PBV 01_23_H_2x2 A 2026_134_D.xls | 108 | 1.073207 | 195.8221
3PBV 01_23_H_2x2 A 2026_134_D | 2x2 | 7 | Probe 1 | 3PBV 01_23_H_2x2 A 2026_134_D.xls | 109 | 1.083355 | 197.6428
3PBV 01_23_H_2x2 A 2026_134_D | 2x2 | 7 | Probe 1 | 3PBV 01_23_H_2x2 A 2026_134_D.xls | 110 | 1.093362 | 199.3411
3PBV 01_23_H_2x2 A 2026_134_D | 2x2 | 7 | Probe 1 | 3PBV 01_23_H_2x2 A 2026_134_D.xls | 111 | 1.103456 | 201.218
3PBV 01_23_H_2x2 A 2026_134_D | 2x2 | 7 | Probe 1 | 3PBV 01_23_H_2x2 A 2026_134_D.xls | 112 | 1.113463 | 202.9462
3PBV 01_23_H_2x2 A 2026_134_D | 2x2 | 7 | Probe 1 | 3PBV 01_23_H_2x2 A 2026_134_D.xls | 113 | 1.123557 | 204.6504
3PBV 01_23_H_2x2 A 2026_134_D | 2x2 | 7 | Probe 1 | 3PBV 01_23_H_2x2 A 2026_134_D.xls | 114 | 1.133586 | 206.4155
3PBV 01_23_H_2x2 A 2026_134_D | 2x2 | 7 | Probe 1 | 3PBV 01_23_H_2x2 A 2026_134_D.xls | 115 | 1.143733 | 208.1487
3PBV 01_23_H_2x2 A 2026_134_D | 2x2 | 7 | Probe 1 | 3PBV 01_23_H_2x2 A 2026_134_D.xls | 116 | 1.153816 | 209.8397
3PBV 01_23_H_2x2 A 2026_134_D | 2x2 | 7 | Probe 1 | 3PBV 01_23_H_2x2 A 2026_134_D.xls | 117 | 1.163952 | 211.6307
3PBV 01_23_H_2x2 A 2026_134_D | 2x2 | 7 | Probe 1 | 3PBV 01_23_H_2x2 A 2026_134_D.xls | 118 | 1.174002 | 213.3651
3PBV 01_23_H_2x2 A 2026_134_D | 2x2 | 7 | Probe 1 | 3PBV 01_23_H_2x2 A 2026_134_D.xls | 119 | 1.184096 | 215.0292
3PBV 01_23_H_2x2 A 2026_134_D | 2x2 | 7 | Probe 1 | 3PBV 01_23_H_2x2 A 2026_134_D.xls | 120 | 1.194211 | 216.7913
3PBV 01_23_H_2x2 A 2026_134_D | 2x2 | 7 | Probe 1 | 3PBV 01_23_H_2x2 A 2026_134_D.xls | 121 | 1.204315 | 218.6456
3PBV 01_23_H_2x2 A 2026_134_D | 2x2 | 7 | Probe 1 | 3PBV 01_23_H_2x2 A 2026_134_D.xls | 122 | 1.214408 | 220.4097
3PBV 01_23_H_2x2 A 2026_134_D | 2x2 | 7 | Probe 1 | 3PBV 01_23_H_2x2 A 2026_134_D.xls | 123 | 1.224598 | 222.0615
3PBV 01_23_H_2x2 A 2026_134_D | 2x2 | 7 | Probe 1 | 3PBV 01_23_H_2x2 A 2026_134_D.xls | 124 | 1.234735 | 223.8008
3PBV 01_23_H_2x2 A 2026_134_D | 2x2 | 7 | Probe 1 | 3PBV 01_23_H_2x2 A 2026_134_D.xls | 125 | 1.244871 | 225.5533
3PBV 01_23_H_2x2 A 2026_134_D | 2x2 | 7 | Probe 1 | 3PBV 01_23_H_2x2 A 2026_134_D.xls | 126 | 1.254933 | 227.2709
3PBV 01_23_H_2x2 A 2026_134_D | 2x2 | 7 | Probe 1 | 3PBV 01_23_H_2x2 A 2026_134_D.xls | 127 | 1.264994 | 229.0129
3PBV 01_23_H_2x2 A 2026_134_D | 2x2 | 7 | Probe 1 | 3PBV 01_23_H_2x2 A 2026_134_D.xls | 128 | 1.275001 | 230.6491
3PBV 01_23_H_2x2 A 2026_134_D | 2x2 | 7 | Probe 1 | 3PBV 01_23_H_2x2 A 2026_134_D.xls | 129 | 1.285094 | 232.3533
3PBV 01_23_H_2x2 A 2026_134_D | 2x2 | 7 | Probe 1 | 3PBV 01_23_H_2x2 A 2026_134_D.xls | 130 | 1.295198 | 234.1512
3PBV 01_23_H_2x2 A 2026_134_D | 2x2 | 7 | Probe 1 | 3PBV 01_23_H_2x2 A 2026_134_D.xls | 131 | 1.305335 | 235.8858
3PBV 01_23_H_2x2 A 2026_134_D | 2x2 | 7 | Probe 1 | 3PBV 01_23_H_2x2 A 2026_134_D.xls | 132 | 1.315504 | 237.7038
3PBV 01_23_H_2x2 A 2026_134_D | 2x2 | 7 | Probe 1 | 3PBV 01_23_H_2x2 A 2026_134_D.xls | 133 | 1.325618 | 239.3819
3PBV 01_23_H_2x2 A 2026_134_D | 2x2 | 7 | Probe 1 | 3PBV 01_23_H_2x2 A 2026_134_D.xls | 134 | 1.335723 | 241.1534
3PBV 01_23_H_2x2 A 2026_134_D | 2x2 | 7 | Probe 1 | 3PBV 01_23_H_2x2 A 2026_134_D.xls | 135 | 1.345741 | 242.841
3PBV 01_23_H_2x2 A 2026_134_D | 2x2 | 7 | Probe 1 | 3PBV 01_23_H_2x2 A 2026_134_D.xls | 136 | 1.355877 | 244.5166
3PBV 01_23_H_2x2 A 2026_134_D | 2x2 | 7 | Probe 1 | 3PBV 01_23_H_2x2 A 2026_134_D.xls | 137 | 1.365992 | 246.2941
3PBV 01_23_H_2x2 A 2026_134_D | 2x2 | 7 | Probe 1 | 3PBV 01_23_H_2x2 A 2026_134_D.xls | 138 | 1.376021 | 248.0343
3PBV 01_23_H_2x2 A 2026_134_D | 2x2 | 7 | Probe 1 | 3PBV 01_23_H_2x2 A 2026_134_D.xls | 139 | 1.386029 | 249.7295
3PBV 01_23_H_2x2 A 2026_134_D | 2x2 | 7 | Probe 1 | 3PBV 01_23_H_2x2 A 2026_134_D.xls | 140 | 1.396165 | 251.4585
3PBV 01_23_H_2x2 A 2026_134_D | 2x2 | 7 | Probe 1 | 3PBV 01_23_H_2x2 A 2026_134_D.xls | 141 | 1.406215 | 253.1983
3PBV 01_23_H_2x2 A 2026_134_D | 2x2 | 7 | Probe 1 | 3PBV 01_23_H_2x2 A 2026_134_D.xls | 142 | 1.416298 | 254.9625
3PBV 01_23_H_2x2 A 2026_134_D | 2x2 | 7 | Probe 1 | 3PBV 01_23_H_2x2 A 2026_134_D.xls | 143 | 1.426381 | 256.6575
3PBV 01_23_H_2x2 A 2026_134_D | 2x2 | 7 | Probe 1 | 3PBV 01_23_H_2x2 A 2026_134_D.xls | 144 | 1.436517 | 258.3128
3PBV 01_23_H_2x2 A 2026_134_D | 2x2 | 7 | Probe 1 | 3PBV 01_23_H_2x2 A 2026_134_D.xls | 145 | 1.446567 | 260.0338
3PBV 01_23_H_2x2 A 2026_134_D | 2x2 | 7 | Probe 1 | 3PBV 01_23_H_2x2 A 2026_134_D.xls | 146 | 1.456682 | 261.7821
3PBV 01_23_H_2x2 A 2026_134_D | 2x2 | 7 | Probe 1 | 3PBV 01_23_H_2x2 A 2026_134_D.xls | 147 | 1.46684 | 263.5592
3PBV 01_23_H_2x2 A 2026_134_D | 2x2 | 7 | Probe 1 | 3PBV 01_23_H_2x2 A 2026_134_D.xls | 148 | 1.476933 | 265.2089
3PBV 01_23_H_2x2 A 2026_134_D | 2x2 | 7 | Probe 1 | 3PBV 01_23_H_2x2 A 2026_134_D.xls | 149 | 1.487091 | 266.8327
3PBV 01_23_H_2x2 A 2026_134_D | 2x2 | 7 | Probe 1 | 3PBV 01_23_H_2x2 A 2026_134_D.xls | 150 | 1.497185 | 268.6383
3PBV 01_23_H_2x2 A 2026_134_D | 2x2 | 7 | Probe 1 | 3PBV 01_23_H_2x2 A 2026_134_D.xls | 151 | 1.507289 | 270.3515
3PBV 01_23_H_2x2 A 2026_134_D | 2x2 | 7 | Probe 1 | 3PBV 01_23_H_2x2 A 2026_134_D.xls | 152 | 1.517403 | 272.1832
3PBV 01_23_H_2x2 A 2026_134_D | 2x2 | 7 | Probe 1 | 3PBV 01_23_H_2x2 A 2026_134_D.xls | 153 | 1.527475 | 273.8395
3PBV 01_23_H_2x2 A 2026_134_D | 2x2 | 7 | Probe 1 | 3PBV 01_23_H_2x2 A 2026_134_D.xls | 154 | 1.537505 | 275.4849
3PBV 01_23_H_2x2 A 2026_134_D | 2x2 | 7 | Probe 1 | 3PBV 01_23_H_2x2 A 2026_134_D.xls | 155 | 1.547545 | 277.2783
3PBV 01_23_H_2x2 A 2026_134_D | 2x2 | 7 | Probe 1 | 3PBV 01_23_H_2x2 A 2026_134_D.xls | 156 | 1.557692 | 278.991
3PBV 01_23_H_2x2 A 2026_134_D | 2x2 | 7 | Probe 1 | 3PBV 01_23_H_2x2 A 2026_134_D.xls | 157 | 1.56786 | 280.7391
3PBV 01_23_H_2x2 A 2026_134_D | 2x2 | 7 | Probe 1 | 3PBV 01_23_H_2x2 A 2026_134_D.xls | 158 | 1.577964 | 282.4062
3PBV 01_23_H_2x2 A 2026_134_D | 2x2 | 7 | Probe 1 | 3PBV 01_23_H_2x2 A 2026_134_D.xls | 159 | 1.588101 | 284.1004
3PBV 01_23_H_2x2 A 2026_134_D | 2x2 | 7 | Probe 1 | 3PBV 01_23_H_2x2 A 2026_134_D.xls | 160 | 1.598258 | 285.8455
3PBV 01_23_H_2x2 A 2026_134_D | 2x2 | 7 | Probe 1 | 3PBV 01_23_H_2x2 A 2026_134_D.xls | 161 | 1.608438 | 287.5719
3PBV 01_23_H_2x2 A 2026_134_D | 2x2 | 7 | Probe 1 | 3PBV 01_23_H_2x2 A 2026_134_D.xls | 162 | 1.618531 | 289.3697
3PBV 01_23_H_2x2 A 2026_134_D | 2x2 | 7 | Probe 1 | 3PBV 01_23_H_2x2 A 2026_134_D.xls | 163 | 1.628657 | 291.0228
3PBV 01_23_H_2x2 A 2026_134_D | 2x2 | 7 | Probe 1 | 3PBV 01_23_H_2x2 A 2026_134_D.xls | 164 | 1.638718 | 292.7239
3PBV 01_23_H_2x2 A 2026_134_D | 2x2 | 7 | Probe 1 | 3PBV 01_23_H_2x2 A 2026_134_D.xls | 165 | 1.648726 | 294.3957
3PBV 01_23_H_2x2 A 2026_134_D | 2x2 | 7 | Probe 1 | 3PBV 01_23_H_2x2 A 2026_134_D.xls | 166 | 1.65883 | 296.0307
3PBV 01_23_H_2x2 A 2026_134_D | 2x2 | 7 | Probe 1 | 3PBV 01_23_H_2x2 A 2026_134_D.xls | 167 | 1.668912 | 297.735
3PBV 01_23_H_2x2 A 2026_134_D | 2x2 | 7 | Probe 1 | 3PBV 01_23_H_2x2 A 2026_134_D.xls | 168 | 1.678941 | 299.4881
3PBV 01_23_H_2x2 A 2026_134_D | 2x2 | 7 | Probe 1 | 3PBV 01_23_H_2x2 A 2026_134_D.xls | 169 | 1.689057 | 301.104
3PBV 01_23_H_2x2 A 2026_134_D | 2x2 | 7 | Probe 1 | 3PBV 01_23_H_2x2 A 2026_134_D.xls | 170 | 1.699204 | 302.8544
3PBV 01_23_H_2x2 A 2026_134_D | 2x2 | 7 | Probe 1 | 3PBV 01_23_H_2x2 A 2026_134_D.xls | 171 | 1.709211 | 304.5261
3PBV 01_23_H_2x2 A 2026_134_D | 2x2 | 7 | Probe 1 | 3PBV 01_23_H_2x2 A 2026_134_D.xls | 172 | 1.719325 | 306.241
3PBV 01_23_H_2x2 A 2026_134_D | 2x2 | 7 | Probe 1 | 3PBV 01_23_H_2x2 A 2026_134_D.xls | 173 | 1.729355 | 307.9608
3PBV 01_23_H_2x2 A 2026_134_D | 2x2 | 7 | Probe 1 | 3PBV 01_23_H_2x2 A 2026_134_D.xls | 174 | 1.739437 | 309.6249
3PBV 01_23_H_2x2 A 2026_134_D | 2x2 | 7 | Probe 1 | 3PBV 01_23_H_2x2 A 2026_134_D.xls | 175 | 1.749563 | 311.2795
3PBV 01_23_H_2x2 A 2026_134_D | 2x2 | 7 | Probe 1 | 3PBV 01_23_H_2x2 A 2026_134_D.xls | 176 | 1.75957 | 312.9677
3PBV 01_23_H_2x2 A 2026_134_D | 2x2 | 7 | Probe 1 | 3PBV 01_23_H_2x2 A 2026_134_D.xls | 177 | 1.769642 | 314.6718
3PBV 01_23_H_2x2 A 2026_134_D | 2x2 | 7 | Probe 1 | 3PBV 01_23_H_2x2 A 2026_134_D.xls | 178 | 1.779736 | 316.3364
3PBV 01_23_H_2x2 A 2026_134_D | 2x2 | 7 | Probe 1 | 3PBV 01_23_H_2x2 A 2026_134_D.xls | 179 | 1.789818 | 317.9883
3PBV 01_23_H_2x2 A 2026_134_D | 2x2 | 7 | Probe 1 | 3PBV 01_23_H_2x2 A 2026_134_D.xls | 180 | 1.79989 | 319.5875
3PBV 01_23_H_2x2 A 2026_134_D | 2x2 | 7 | Probe 1 | 3PBV 01_23_H_2x2 A 2026_134_D.xls | 181 | 1.809994 | 321.3078
3PBV 01_23_H_2x2 A 2026_134_D | 2x2 | 7 | Probe 1 | 3PBV 01_23_H_2x2 A 2026_134_D.xls | 182 | 1.820131 | 323.0684
3PBV 01_23_H_2x2 A 2026_134_D | 2x2 | 7 | Probe 1 | 3PBV 01_23_H_2x2 A 2026_134_D.xls | 183 | 1.830192 | 324.8187
3PBV 01_23_H_2x2 A 2026_134_D | 2x2 | 7 | Probe 1 | 3PBV 01_23_H_2x2 A 2026_134_D.xls | 184 | 1.840253 | 326.3908
3PBV 01_23_H_2x2 A 2026_134_D | 2x2 | 7 | Probe 1 | 3PBV 01_23_H_2x2 A 2026_134_D.xls | 185 | 1.85039 | 328.0622
3PBV 01_23_H_2x2 A 2026_134_D | 2x2 | 7 | Probe 1 | 3PBV 01_23_H_2x2 A 2026_134_D.xls | 186 | 1.860408 | 329.7441
3PBV 01_23_H_2x2 A 2026_134_D | 2x2 | 7 | Probe 1 | 3PBV 01_23_H_2x2 A 2026_134_D.xls | 187 | 1.870448 | 331.3882
3PBV 01_23_H_2x2 A 2026_134_D | 2x2 | 7 | Probe 1 | 3PBV 01_23_H_2x2 A 2026_134_D.xls | 188 | 1.88053 | 333.0768
3PBV 01_23_H_2x2 A 2026_134_D | 2x2 | 7 | Probe 1 | 3PBV 01_23_H_2x2 A 2026_134_D.xls | 189 | 1.890666 | 334.7184
3PBV 01_23_H_2x2 A 2026_134_D | 2x2 | 7 | Probe 1 | 3PBV 01_23_H_2x2 A 2026_134_D.xls | 190 | 1.90076 | 336.3211
3PBV 01_23_H_2x2 A 2026_134_D | 2x2 | 7 | Probe 1 | 3PBV 01_23_H_2x2 A 2026_134_D.xls | 191 | 1.910854 | 337.9904
3PBV 01_23_H_2x2 A 2026_134_D | 2x2 | 7 | Probe 1 | 3PBV 01_23_H_2x2 A 2026_134_D.xls | 192 | 1.921001 | 339.6757
3PBV 01_23_H_2x2 A 2026_134_D | 2x2 | 7 | Probe 1 | 3PBV 01_23_H_2x2 A 2026_134_D.xls | 193 | 1.931137 | 341.3314
3PBV 01_23_H_2x2 A 2026_134_D | 2x2 | 7 | Probe 1 | 3PBV 01_23_H_2x2 A 2026_134_D.xls | 194 | 1.941262 | 343.011
3PBV 01_23_H_2x2 A 2026_134_D | 2x2 | 7 | Probe 1 | 3PBV 01_23_H_2x2 A 2026_134_D.xls | 195 | 1.951334 | 344.6441
3PBV 01_23_H_2x2 A 2026_134_D | 2x2 | 7 | Probe 1 | 3PBV 01_23_H_2x2 A 2026_134_D.xls | 196 | 1.961374 | 346.2882
3PBV 01_23_H_2x2 A 2026_134_D | 2x2 | 7 | Probe 1 | 3PBV 01_23_H_2x2 A 2026_134_D.xls | 197 | 1.97151 | 347.8985
3PBV 01_23_H_2x2 A 2026_134_D | 2x2 | 7 | Probe 1 | 3PBV 01_23_H_2x2 A 2026_134_D.xls | 198 | 1.981657 | 349.5612
3PBV 01_23_H_2x2 A 2026_134_D | 2x2 | 8 | Probe 2 | 3PBV 01_23_H_2x2 A 2026_134_D.xls | 1 | 0 | 12.20324
3PBV 01_23_H_2x2 A 2026_134_D | 2x2 | 8 | Probe 2 | 3PBV 01_23_H_2x2 A 2026_134_D.xls | 2 | 0.01015735 | 13.21672
3PBV 01_23_H_2x2 A 2026_134_D | 2x2 | 8 | Probe 2 | 3PBV 01_23_H_2x2 A 2026_134_D.xls | 3 | 0.02027202 | 14.66773
3PBV 01_23_H_2x2 A 2026_134_D | 2x2 | 8 | Probe 2 | 3PBV 01_23_H_2x2 A 2026_134_D.xls | 4 | 0.03030086 | 16.06587
3PBV 01_23_H_2x2 A 2026_134_D | 2x2 | 8 | Probe 2 | 3PBV 01_23_H_2x2 A 2026_134_D.xls | 5 | 0.04036212 | 17.54301
3PBV 01_23_H_2x2 A 2026_134_D | 2x2 | 8 | Probe 2 | 3PBV 01_23_H_2x2 A 2026_134_D.xls | 6 | 0.05045581 | 19.02447
3PBV 01_23_H_2x2 A 2026_134_D | 2x2 | 8 | Probe 2 | 3PBV 01_23_H_2x2 A 2026_134_D.xls | 7 | 0.0605495 | 20.54871
3PBV 01_23_H_2x2 A 2026_134_D | 2x2 | 8 | Probe 2 | 3PBV 01_23_H_2x2 A 2026_134_D.xls | 8 | 0.07064223 | 22.01056
3PBV 01_23_H_2x2 A 2026_134_D | 2x2 | 8 | Probe 2 | 3PBV 01_23_H_2x2 A 2026_134_D.xls | 9 | 0.0807787 | 23.67779
3PBV 01_23_H_2x2 A 2026_134_D | 2x2 | 8 | Probe 2 | 3PBV 01_23_H_2x2 A 2026_134_D.xls | 10 | 0.09092579 | 25.39156
3PBV 01_23_H_2x2 A 2026_134_D | 2x2 | 8 | Probe 2 | 3PBV 01_23_H_2x2 A 2026_134_D.xls | 11 | 0.1009766 | 27.19263
3PBV 01_23_H_2x2 A 2026_134_D | 2x2 | 8 | Probe 2 | 3PBV 01_23_H_2x2 A 2026_134_D.xls | 12 | 0.1110273 | 28.97704
3PBV 01_23_H_2x2 A 2026_134_D | 2x2 | 8 | Probe 2 | 3PBV 01_23_H_2x2 A 2026_134_D.xls | 13 | 0.121163 | 30.68917
3PBV 01_23_H_2x2 A 2026_134_D | 2x2 | 8 | Probe 2 | 3PBV 01_23_H_2x2 A 2026_134_D.xls | 14 | 0.1312138 | 32.49243
3PBV 01_23_H_2x2 A 2026_134_D | 2x2 | 8 | Probe 2 | 3PBV 01_23_H_2x2 A 2026_134_D.xls | 15 | 0.1413284 | 34.40012
3PBV 01_23_H_2x2 A 2026_134_D | 2x2 | 8 | Probe 2 | 3PBV 01_23_H_2x2 A 2026_134_D.xls | 16 | 0.1514116 | 36.24635
3PBV 01_23_H_2x2 A 2026_134_D | 2x2 | 8 | Probe 2 | 3PBV 01_23_H_2x2 A 2026_134_D.xls | 17 | 0.1614186 | 38.13722
3PBV 01_23_H_2x2 A 2026_134_D | 2x2 | 8 | Probe 2 | 3PBV 01_23_H_2x2 A 2026_134_D.xls | 18 | 0.1714589 | 39.9783
3PBV 01_23_H_2x2 A 2026_134_D | 2x2 | 8 | Probe 2 | 3PBV 01_23_H_2x2 A 2026_134_D.xls | 19 | 0.1815841 | 41.80287
3PBV 01_23_H_2x2 A 2026_134_D | 2x2 | 8 | Probe 2 | 3PBV 01_23_H_2x2 A 2026_134_D.xls | 20 | 0.1917207 | 43.79645
3PBV 01_23_H_2x2 A 2026_134_D | 2x2 | 8 | Probe 2 | 3PBV 01_23_H_2x2 A 2026_134_D.xls | 21 | 0.2018458 | 45.66395
3PBV 01_23_H_2x2 A 2026_134_D | 2x2 | 8 | Probe 2 | 3PBV 01_23_H_2x2 A 2026_134_D.xls | 22 | 0.2119824 | 47.64587
3PBV 01_23_H_2x2 A 2026_134_D | 2x2 | 8 | Probe 2 | 3PBV 01_23_H_2x2 A 2026_134_D.xls | 23 | 0.2221295 | 49.50476
3PBV 01_23_H_2x2 A 2026_134_D | 2x2 | 8 | Probe 2 | 3PBV 01_23_H_2x2 A 2026_134_D.xls | 24 | 0.2321803 | 51.39246
3PBV 01_23_H_2x2 A 2026_134_D | 2x2 | 8 | Probe 2 | 3PBV 01_23_H_2x2 A 2026_134_D.xls | 25 | 0.2422735 | 53.32138
3PBV 01_23_H_2x2 A 2026_134_D | 2x2 | 8 | Probe 2 | 3PBV 01_23_H_2x2 A 2026_134_D.xls | 26 | 0.2524206 | 55.25274
3PBV 01_23_H_2x2 A 2026_134_D | 2x2 | 8 | Probe 2 | 3PBV 01_23_H_2x2 A 2026_134_D.xls | 27 | 0.2624714 | 57.21602
3PBV 01_23_H_2x2 A 2026_134_D | 2x2 | 8 | Probe 2 | 3PBV 01_23_H_2x2 A 2026_134_D.xls | 28 | 0.2724897 | 59.08073
3PBV 01_23_H_2x2 A 2026_134_D | 2x2 | 8 | Probe 2 | 3PBV 01_23_H_2x2 A 2026_134_D.xls | 29 | 0.2825939 | 60.92005
3PBV 01_23_H_2x2 A 2026_134_D | 2x2 | 8 | Probe 2 | 3PBV 01_23_H_2x2 A 2026_134_D.xls | 30 | 0.2926657 | 62.86245
3PBV 01_23_H_2x2 A 2026_134_D | 2x2 | 8 | Probe 2 | 3PBV 01_23_H_2x2 A 2026_134_D.xls | 31 | 0.302684 | 64.83964
3PBV 01_23_H_2x2 A 2026_134_D | 2x2 | 8 | Probe 2 | 3PBV 01_23_H_2x2 A 2026_134_D.xls | 32 | 0.3127767 | 66.90983
3PBV 01_23_H_2x2 A 2026_134_D | 2x2 | 8 | Probe 2 | 3PBV 01_23_H_2x2 A 2026_134_D.xls | 33 | 0.3229238 | 68.77595
3PBV 01_23_H_2x2 A 2026_134_D | 2x2 | 8 | Probe 2 | 3PBV 01_23_H_2x2 A 2026_134_D.xls | 34 | 0.3330926 | 70.66003
3PBV 01_23_H_2x2 A 2026_134_D | 2x2 | 8 | Probe 2 | 3PBV 01_23_H_2x2 A 2026_134_D.xls | 35 | 0.3432187 | 72.57097
3PBV 01_23_H_2x2 A 2026_134_D | 2x2 | 8 | Probe 2 | 3PBV 01_23_H_2x2 A 2026_134_D.xls | 36 | 0.3532261 | 74.56941
3PBV 01_23_H_2x2 A 2026_134_D | 2x2 | 8 | Probe 2 | 3PBV 01_23_H_2x2 A 2026_134_D.xls | 37 | 0.3633407 | 76.48595
3PBV 01_23_H_2x2 A 2026_134_D | 2x2 | 8 | Probe 2 | 3PBV 01_23_H_2x2 A 2026_134_D.xls | 38 | 0.3707279 | 77.81683
3PBV 01_23_H_2x2 A 2026_134_D | 2x2 | 8 | Probe 2 | 3PBV 01_23_H_2x2 A 2026_134_D.xls | 39 | 0.3807892 | 79.7423
3PBV 01_23_H_2x2 A 2026_134_D | 2x2 | 8 | Probe 2 | 3PBV 01_23_H_2x2 A 2026_134_D.xls | 40 | 0.3908504 | 81.68324
3PBV 01_23_H_2x2 A 2026_134_D | 2x2 | 8 | Probe 2 | 3PBV 01_23_H_2x2 A 2026_134_D.xls | 41 | 0.4009651 | 83.62862
3PBV 01_23_H_2x2 A 2026_134_D | 2x2 | 8 | Probe 2 | 3PBV 01_23_H_2x2 A 2026_134_D.xls | 42 | 0.4111125 | 85.6937
3PBV 01_23_H_2x2 A 2026_134_D | 2x2 | 8 | Probe 2 | 3PBV 01_23_H_2x2 A 2026_134_D.xls | 43 | 0.4211309 | 87.61336
3PBV 01_23_H_2x2 A 2026_134_D | 2x2 | 8 | Probe 2 | 3PBV 01_23_H_2x2 A 2026_134_D.xls | 44 | 0.431256 | 89.5838
3PBV 01_23_H_2x2 A 2026_134_D | 2x2 | 8 | Probe 2 | 3PBV 01_23_H_2x2 A 2026_134_D.xls | 45 | 0.4414031 | 91.64235
3PBV 01_23_H_2x2 A 2026_134_D | 2x2 | 8 | Probe 2 | 3PBV 01_23_H_2x2 A 2026_134_D.xls | 46 | 0.4515397 | 93.58314
3PBV 01_23_H_2x2 A 2026_134_D | 2x2 | 8 | Probe 2 | 3PBV 01_23_H_2x2 A 2026_134_D.xls | 47 | 0.4616868 | 95.56825
3PBV 01_23_H_2x2 A 2026_134_D | 2x2 | 8 | Probe 2 | 3PBV 01_23_H_2x2 A 2026_134_D.xls | 48 | 0.471791 | 97.45966
3PBV 01_23_H_2x2 A 2026_134_D | 2x2 | 8 | Probe 2 | 3PBV 01_23_H_2x2 A 2026_134_D.xls | 49 | 0.4818742 | 99.3876
3PBV 01_23_H_2x2 A 2026_134_D | 2x2 | 8 | Probe 2 | 3PBV 01_23_H_2x2 A 2026_134_D.xls | 50 | 0.4919669 | 101.3846
3PBV 01_23_H_2x2 A 2026_134_D | 2x2 | 8 | Probe 2 | 3PBV 01_23_H_2x2 A 2026_134_D.xls | 51 | 0.5020714 | 103.3093
3PBV 01_23_H_2x2 A 2026_134_D | 2x2 | 8 | Probe 2 | 3PBV 01_23_H_2x2 A 2026_134_D.xls | 52 | 0.5121002 | 105.3189
3PBV 01_23_H_2x2 A 2026_134_D | 2x2 | 8 | Probe 2 | 3PBV 01_23_H_2x2 A 2026_134_D.xls | 53 | 0.5222692 | 107.257
3PBV 01_23_H_2x2 A 2026_134_D | 2x2 | 8 | Probe 2 | 3PBV 01_23_H_2x2 A 2026_134_D.xls | 54 | 0.5324049 | 109.2427
3PBV 01_23_H_2x2 A 2026_134_D | 2x2 | 8 | Probe 2 | 3PBV 01_23_H_2x2 A 2026_134_D.xls | 55 | 0.5424452 | 111.1643
3PBV 01_23_H_2x2 A 2026_134_D | 2x2 | 8 | Probe 2 | 3PBV 01_23_H_2x2 A 2026_134_D.xls | 56 | 0.5525064 | 113.092
3PBV 01_23_H_2x2 A 2026_134_D | 2x2 | 8 | Probe 2 | 3PBV 01_23_H_2x2 A 2026_134_D.xls | 57 | 0.5626745 | 114.9878
3PBV 01_23_H_2x2 A 2026_134_D | 2x2 | 8 | Probe 2 | 3PBV 01_23_H_2x2 A 2026_134_D.xls | 58 | 0.5728331 | 117.0242
3PBV 01_23_H_2x2 A 2026_134_D | 2x2 | 8 | Probe 2 | 3PBV 01_23_H_2x2 A 2026_134_D.xls | 59 | 0.5828401 | 118.8969
3PBV 01_23_H_2x2 A 2026_134_D | 2x2 | 8 | Probe 2 | 3PBV 01_23_H_2x2 A 2026_134_D.xls | 60 | 0.5929548 | 120.8708
3PBV 01_23_H_2x2 A 2026_134_D | 2x2 | 8 | Probe 2 | 3PBV 01_23_H_2x2 A 2026_134_D.xls | 61 | 0.6030485 | 122.8749
3PBV 01_23_H_2x2 A 2026_134_D | 2x2 | 8 | Probe 2 | 3PBV 01_23_H_2x2 A 2026_134_D.xls | 62 | 0.6131632 | 124.8821
3PBV 01_23_H_2x2 A 2026_134_D | 2x2 | 8 | Probe 2 | 3PBV 01_23_H_2x2 A 2026_134_D.xls | 63 | 0.6232674 | 126.8251
3PBV 01_23_H_2x2 A 2026_134_D | 2x2 | 8 | Probe 2 | 3PBV 01_23_H_2x2 A 2026_134_D.xls | 64 | 0.633404 | 128.7595
3PBV 01_23_H_2x2 A 2026_134_D | 2x2 | 8 | Probe 2 | 3PBV 01_23_H_2x2 A 2026_134_D.xls | 65 | 0.6435081 | 130.7916
3PBV 01_23_H_2x2 A 2026_134_D | 2x2 | 8 | Probe 2 | 3PBV 01_23_H_2x2 A 2026_134_D.xls | 66 | 0.6536447 | 132.7763
3PBV 01_23_H_2x2 A 2026_134_D | 2x2 | 8 | Probe 2 | 3PBV 01_23_H_2x2 A 2026_134_D.xls | 67 | 0.6637695 | 134.8644
3PBV 01_23_H_2x2 A 2026_134_D | 2x2 | 8 | Probe 2 | 3PBV 01_23_H_2x2 A 2026_134_D.xls | 68 | 0.6737773 | 136.7623
3PBV 01_23_H_2x2 A 2026_134_D | 2x2 | 8 | Probe 2 | 3PBV 01_23_H_2x2 A 2026_134_D.xls | 69 | 0.6839569 | 138.7377
3PBV 01_23_H_2x2 A 2026_134_D | 2x2 | 8 | Probe 2 | 3PBV 01_23_H_2x2 A 2026_134_D.xls | 70 | 0.6940715 | 140.6754
3PBV 01_23_H_2x2 A 2026_134_D | 2x2 | 8 | Probe 2 | 3PBV 01_23_H_2x2 A 2026_134_D.xls | 71 | 0.7041109 | 142.7293
3PBV 01_23_H_2x2 A 2026_134_D | 2x2 | 8 | Probe 2 | 3PBV 01_23_H_2x2 A 2026_134_D.xls | 72 | 0.7141836 | 144.7343
3PBV 01_23_H_2x2 A 2026_134_D | 2x2 | 8 | Probe 2 | 3PBV 01_23_H_2x2 A 2026_134_D.xls | 73 | 0.7243412 | 146.7529
3PBV 01_23_H_2x2 A 2026_134_D | 2x2 | 8 | Probe 2 | 3PBV 01_23_H_2x2 A 2026_134_D.xls | 74 | 0.7344778 | 148.6732
3PBV 01_23_H_2x2 A 2026_134_D | 2x2 | 8 | Probe 2 | 3PBV 01_23_H_2x2 A 2026_134_D.xls | 75 | 0.7445599 | 150.7035
3PBV 01_23_H_2x2 A 2026_134_D | 2x2 | 8 | Probe 2 | 3PBV 01_23_H_2x2 A 2026_134_D.xls | 76 | 0.7546536 | 152.6863
3PBV 01_23_H_2x2 A 2026_134_D | 2x2 | 8 | Probe 2 | 3PBV 01_23_H_2x2 A 2026_134_D.xls | 77 | 0.7647148 | 154.6096
3PBV 01_23_H_2x2 A 2026_134_D | 2x2 | 8 | Probe 2 | 3PBV 01_23_H_2x2 A 2026_134_D.xls | 78 | 0.7747971 | 156.5062
3PBV 01_23_H_2x2 A 2026_134_D | 2x2 | 8 | Probe 2 | 3PBV 01_23_H_2x2 A 2026_134_D.xls | 79 | 0.7849232 | 158.5162
3PBV 01_23_H_2x2 A 2026_134_D | 2x2 | 8 | Probe 2 | 3PBV 01_23_H_2x2 A 2026_134_D.xls | 80 | 0.7950484 | 160.4457
3PBV 01_23_H_2x2 A 2026_134_D | 2x2 | 8 | Probe 2 | 3PBV 01_23_H_2x2 A 2026_134_D.xls | 81 | 0.8051096 | 162.4947
3PBV 01_23_H_2x2 A 2026_134_D | 2x2 | 8 | Probe 2 | 3PBV 01_23_H_2x2 A 2026_134_D.xls | 82 | 0.8151709 | 164.4006
3PBV 01_23_H_2x2 A 2026_134_D | 2x2 | 8 | Probe 2 | 3PBV 01_23_H_2x2 A 2026_134_D.xls | 83 | 0.8253075 | 166.2947
3PBV 01_23_H_2x2 A 2026_134_D | 2x2 | 8 | Probe 2 | 3PBV 01_23_H_2x2 A 2026_134_D.xls | 84 | 0.835326 | 168.2079
3PBV 01_23_H_2x2 A 2026_134_D | 2x2 | 8 | Probe 2 | 3PBV 01_23_H_2x2 A 2026_134_D.xls | 85 | 0.8453444 | 170.1411
3PBV 01_23_H_2x2 A 2026_134_D | 2x2 | 8 | Probe 2 | 3PBV 01_23_H_2x2 A 2026_134_D.xls | 86 | 0.8554266 | 172.1618
3PBV 01_23_H_2x2 A 2026_134_D | 2x2 | 8 | Probe 2 | 3PBV 01_23_H_2x2 A 2026_134_D.xls | 87 | 0.865445 | 174.0673
3PBV 01_23_H_2x2 A 2026_134_D | 2x2 | 8 | Probe 2 | 3PBV 01_23_H_2x2 A 2026_134_D.xls | 88 | 0.8754957 | 175.962
3PBV 01_23_H_2x2 A 2026_134_D | 2x2 | 8 | Probe 2 | 3PBV 01_23_H_2x2 A 2026_134_D.xls | 89 | 0.8856104 | 177.9452
3PBV 01_23_H_2x2 A 2026_134_D | 2x2 | 8 | Probe 2 | 3PBV 01_23_H_2x2 A 2026_134_D.xls | 90 | 0.8957356 | 179.9053
3PBV 01_23_H_2x2 A 2026_134_D | 2x2 | 8 | Probe 2 | 3PBV 01_23_H_2x2 A 2026_134_D.xls | 91 | 0.9058722 | 181.8561
3PBV 01_23_H_2x2 A 2026_134_D | 2x2 | 8 | Probe 2 | 3PBV 01_23_H_2x2 A 2026_134_D.xls | 92 | 0.9159978 | 183.8532
3PBV 01_23_H_2x2 A 2026_134_D | 2x2 | 8 | Probe 2 | 3PBV 01_23_H_2x2 A 2026_134_D.xls | 93 | 0.926102 | 185.7427
3PBV 01_23_H_2x2 A 2026_134_D | 2x2 | 8 | Probe 2 | 3PBV 01_23_H_2x2 A 2026_134_D.xls | 94 | 0.9361098 | 187.7245
3PBV 01_23_H_2x2 A 2026_134_D | 2x2 | 8 | Probe 2 | 3PBV 01_23_H_2x2 A 2026_134_D.xls | 95 | 0.9461272 | 189.5901
3PBV 01_23_H_2x2 A 2026_134_D | 2x2 | 8 | Probe 2 | 3PBV 01_23_H_2x2 A 2026_134_D.xls | 96 | 0.9562209 | 191.4724
3PBV 01_23_H_2x2 A 2026_134_D | 2x2 | 8 | Probe 2 | 3PBV 01_23_H_2x2 A 2026_134_D.xls | 97 | 0.9663146 | 193.3646
3PBV 01_23_H_2x2 A 2026_134_D | 2x2 | 8 | Probe 2 | 3PBV 01_23_H_2x2 A 2026_134_D.xls | 98 | 0.9764827 | 195.3572
3PBV 01_23_H_2x2 A 2026_134_D | 2x2 | 8 | Probe 2 | 3PBV 01_23_H_2x2 A 2026_134_D.xls | 99 | 0.9866193 | 197.2668
3PBV 01_23_H_2x2 A 2026_134_D | 2x2 | 8 | Probe 2 | 3PBV 01_23_H_2x2 A 2026_134_D.xls | 100 | 0.9966808 | 199.1904
3PBV 01_23_H_2x2 A 2026_134_D | 2x2 | 8 | Probe 2 | 3PBV 01_23_H_2x2 A 2026_134_D.xls | 101 | 1.006742 | 201.1359
3PBV 01_23_H_2x2 A 2026_134_D | 2x2 | 8 | Probe 2 | 3PBV 01_23_H_2x2 A 2026_134_D.xls | 102 | 1.016792 | 203.1119
3PBV 01_23_H_2x2 A 2026_134_D | 2x2 | 8 | Probe 2 | 3PBV 01_23_H_2x2 A 2026_134_D.xls | 103 | 1.026929 | 204.9973
3PBV 01_23_H_2x2 A 2026_134_D | 2x2 | 8 | Probe 2 | 3PBV 01_23_H_2x2 A 2026_134_D.xls | 104 | 1.036979 | 206.9536
3PBV 01_23_H_2x2 A 2026_134_D | 2x2 | 8 | Probe 2 | 3PBV 01_23_H_2x2 A 2026_134_D.xls | 105 | 1.047094 | 208.8688
3PBV 01_23_H_2x2 A 2026_134_D | 2x2 | 8 | Probe 2 | 3PBV 01_23_H_2x2 A 2026_134_D.xls | 106 | 1.057241 | 210.8827
3PBV 01_23_H_2x2 A 2026_134_D | 2x2 | 8 | Probe 2 | 3PBV 01_23_H_2x2 A 2026_134_D.xls | 107 | 1.067335 | 212.8163
3PBV 01_23_H_2x2 A 2026_134_D | 2x2 | 8 | Probe 2 | 3PBV 01_23_H_2x2 A 2026_134_D.xls | 108 | 1.077482 | 214.7551
3PBV 01_23_H_2x2 A 2026_134_D | 2x2 | 8 | Probe 2 | 3PBV 01_23_H_2x2 A 2026_134_D.xls | 109 | 1.087596 | 216.6927
3PBV 01_23_H_2x2 A 2026_134_D | 2x2 | 8 | Probe 2 | 3PBV 01_23_H_2x2 A 2026_134_D.xls | 110 | 1.097679 | 218.6585
3PBV 01_23_H_2x2 A 2026_134_D | 2x2 | 8 | Probe 2 | 3PBV 01_23_H_2x2 A 2026_134_D.xls | 111 | 1.107847 | 220.6619
3PBV 01_23_H_2x2 A 2026_134_D | 2x2 | 8 | Probe 2 | 3PBV 01_23_H_2x2 A 2026_134_D.xls | 112 | 1.117919 | 222.7078
3PBV 01_23_H_2x2 A 2026_134_D | 2x2 | 8 | Probe 2 | 3PBV 01_23_H_2x2 A 2026_134_D.xls | 113 | 1.127938 | 224.5039
3PBV 01_23_H_2x2 A 2026_134_D | 2x2 | 8 | Probe 2 | 3PBV 01_23_H_2x2 A 2026_134_D.xls | 114 | 1.137956 | 226.4889
3PBV 01_23_H_2x2 A 2026_134_D | 2x2 | 8 | Probe 2 | 3PBV 01_23_H_2x2 A 2026_134_D.xls | 115 | 1.148093 | 228.4664
3PBV 01_23_H_2x2 A 2026_134_D | 2x2 | 8 | Probe 2 | 3PBV 01_23_H_2x2 A 2026_134_D.xls | 116 | 1.158099 | 230.3794
3PBV 01_23_H_2x2 A 2026_134_D | 2x2 | 8 | Probe 2 | 3PBV 01_23_H_2x2 A 2026_134_D.xls | 117 | 1.168215 | 232.3261
3PBV 01_23_H_2x2 A 2026_134_D | 2x2 | 8 | Probe 2 | 3PBV 01_23_H_2x2 A 2026_134_D.xls | 118 | 1.17833 | 234.1322
3PBV 01_23_H_2x2 A 2026_134_D | 2x2 | 8 | Probe 2 | 3PBV 01_23_H_2x2 A 2026_134_D.xls | 119 | 1.188455 | 236.2183
3PBV 01_23_H_2x2 A 2026_134_D | 2x2 | 8 | Probe 2 | 3PBV 01_23_H_2x2 A 2026_134_D.xls | 120 | 1.198485 | 238.1159
3PBV 01_23_H_2x2 A 2026_134_D | 2x2 | 8 | Probe 2 | 3PBV 01_23_H_2x2 A 2026_134_D.xls | 121 | 1.208589 | 240.0715
3PBV 01_23_H_2x2 A 2026_134_D | 2x2 | 8 | Probe 2 | 3PBV 01_23_H_2x2 A 2026_134_D.xls | 122 | 1.218704 | 241.9742
3PBV 01_23_H_2x2 A 2026_134_D | 2x2 | 8 | Probe 2 | 3PBV 01_23_H_2x2 A 2026_134_D.xls | 123 | 1.228796 | 243.7981
3PBV 01_23_H_2x2 A 2026_134_D | 2x2 | 8 | Probe 2 | 3PBV 01_23_H_2x2 A 2026_134_D.xls | 124 | 1.238976 | 245.8295
3PBV 01_23_H_2x2 A 2026_134_D | 2x2 | 8 | Probe 2 | 3PBV 01_23_H_2x2 A 2026_134_D.xls | 125 | 1.249069 | 247.6819
3PBV 01_23_H_2x2 A 2026_134_D | 2x2 | 8 | Probe 2 | 3PBV 01_23_H_2x2 A 2026_134_D.xls | 126 | 1.259195 | 249.6384
3PBV 01_23_H_2x2 A 2026_134_D | 2x2 | 8 | Probe 2 | 3PBV 01_23_H_2x2 A 2026_134_D.xls | 127 | 1.269353 | 251.5333
3PBV 01_23_H_2x2 A 2026_134_D | 2x2 | 8 | Probe 2 | 3PBV 01_23_H_2x2 A 2026_134_D.xls | 128 | 1.279478 | 253.4282
3PBV 01_23_H_2x2 A 2026_134_D | 2x2 | 8 | Probe 2 | 3PBV 01_23_H_2x2 A 2026_134_D.xls | 129 | 1.289637 | 255.4768
3PBV 01_23_H_2x2 A 2026_134_D | 2x2 | 8 | Probe 2 | 3PBV 01_23_H_2x2 A 2026_134_D.xls | 130 | 1.299644 | 257.3535
3PBV 01_23_H_2x2 A 2026_134_D | 2x2 | 8 | Probe 2 | 3PBV 01_23_H_2x2 A 2026_134_D.xls | 131 | 1.309758 | 259.3586
3PBV 01_23_H_2x2 A 2026_134_D | 2x2 | 8 | Probe 2 | 3PBV 01_23_H_2x2 A 2026_134_D.xls | 132 | 1.319777 | 261.2385
3PBV 01_23_H_2x2 A 2026_134_D | 2x2 | 8 | Probe 2 | 3PBV 01_23_H_2x2 A 2026_134_D.xls | 133 | 1.329827 | 263.0722
3PBV 01_23_H_2x2 A 2026_134_D | 2x2 | 8 | Probe 2 | 3PBV 01_23_H_2x2 A 2026_134_D.xls | 134 | 1.339954 | 265.0298
3PBV 01_23_H_2x2 A 2026_134_D | 2x2 | 8 | Probe 2 | 3PBV 01_23_H_2x2 A 2026_134_D.xls | 135 | 1.350122 | 266.9458
3PBV 01_23_H_2x2 A 2026_134_D | 2x2 | 8 | Probe 2 | 3PBV 01_23_H_2x2 A 2026_134_D.xls | 136 | 1.360183 | 268.8146
3PBV 01_23_H_2x2 A 2026_134_D | 2x2 | 8 | Probe 2 | 3PBV 01_23_H_2x2 A 2026_134_D.xls | 137 | 1.370277 | 270.76
3PBV 01_23_H_2x2 A 2026_134_D | 2x2 | 8 | Probe 2 | 3PBV 01_23_H_2x2 A 2026_134_D.xls | 138 | 1.380402 | 272.6358
3PBV 01_23_H_2x2 A 2026_134_D | 2x2 | 8 | Probe 2 | 3PBV 01_23_H_2x2 A 2026_134_D.xls | 139 | 1.390442 | 274.599
3PBV 01_23_H_2x2 A 2026_134_D | 2x2 | 8 | Probe 2 | 3PBV 01_23_H_2x2 A 2026_134_D.xls | 140 | 1.4006 | 276.4663
3PBV 01_23_H_2x2 A 2026_134_D | 2x2 | 8 | Probe 2 | 3PBV 01_23_H_2x2 A 2026_134_D.xls | 141 | 1.410747 | 278.4694
3PBV 01_23_H_2x2 A 2026_134_D | 2x2 | 8 | Probe 2 | 3PBV 01_23_H_2x2 A 2026_134_D.xls | 142 | 1.420808 | 280.4068
3PBV 01_23_H_2x2 A 2026_134_D | 2x2 | 8 | Probe 2 | 3PBV 01_23_H_2x2 A 2026_134_D.xls | 143 | 1.430858 | 282.1722
3PBV 01_23_H_2x2 A 2026_134_D | 2x2 | 8 | Probe 2 | 3PBV 01_23_H_2x2 A 2026_134_D.xls | 144 | 1.440973 | 284.1403
3PBV 01_23_H_2x2 A 2026_134_D | 2x2 | 8 | Probe 2 | 3PBV 01_23_H_2x2 A 2026_134_D.xls | 145 | 1.451013 | 285.983
3PBV 01_23_H_2x2 A 2026_134_D | 2x2 | 8 | Probe 2 | 3PBV 01_23_H_2x2 A 2026_134_D.xls | 146 | 1.461181 | 287.9401
3PBV 01_23_H_2x2 A 2026_134_D | 2x2 | 8 | Probe 2 | 3PBV 01_23_H_2x2 A 2026_134_D.xls | 147 | 1.471242 | 289.8557
3PBV 01_23_H_2x2 A 2026_134_D | 2x2 | 8 | Probe 2 | 3PBV 01_23_H_2x2 A 2026_134_D.xls | 148 | 1.481401 | 291.72
3PBV 01_23_H_2x2 A 2026_134_D | 2x2 | 8 | Probe 2 | 3PBV 01_23_H_2x2 A 2026_134_D.xls | 149 | 1.491483 | 293.6747
3PBV 01_23_H_2x2 A 2026_134_D | 2x2 | 8 | Probe 2 | 3PBV 01_23_H_2x2 A 2026_134_D.xls | 150 | 1.501598 | 295.4953
3PBV 01_23_H_2x2 A 2026_134_D | 2x2 | 8 | Probe 2 | 3PBV 01_23_H_2x2 A 2026_134_D.xls | 151 | 1.511734 | 297.4915
3PBV 01_23_H_2x2 A 2026_134_D | 2x2 | 8 | Probe 2 | 3PBV 01_23_H_2x2 A 2026_134_D.xls | 152 | 1.52187 | 299.3869
3PBV 01_23_H_2x2 A 2026_134_D | 2x2 | 8 | Probe 2 | 3PBV 01_23_H_2x2 A 2026_134_D.xls | 153 | 1.532018 | 301.2246
3PBV 01_23_H_2x2 A 2026_134_D | 2x2 | 8 | Probe 2 | 3PBV 01_23_H_2x2 A 2026_134_D.xls | 154 | 1.542122 | 303.1507
3PBV 01_23_H_2x2 A 2026_134_D | 2x2 | 8 | Probe 2 | 3PBV 01_23_H_2x2 A 2026_134_D.xls | 155 | 1.552162 | 304.9907
3PBV 01_23_H_2x2 A 2026_134_D | 2x2 | 8 | Probe 2 | 3PBV 01_23_H_2x2 A 2026_134_D.xls | 156 | 1.562309 | 303.5497
3PBV 01_23_H_2x2 A 2026_134_D | 2x2 | 8 | Probe 2 | 3PBV 01_23_H_2x2 A 2026_134_D.xls | 157 | 1.572424 | 303.2374
3PBV 01_23_H_2x2 A 2026_134_D | 2x2 | 8 | Probe 2 | 3PBV 01_23_H_2x2 A 2026_134_D.xls | 158 | 1.582485 | 302.1164
3PBV 01_23_H_2x2 A 2026_134_D | 2x2 | 8 | Probe 2 | 3PBV 01_23_H_2x2 A 2026_134_D.xls | 159 | 1.592503 | 303.1186
3PBV 01_23_H_2x2 A 2026_134_D | 2x2 | 8 | Probe 2 | 3PBV 01_23_H_2x2 A 2026_134_D.xls | 160 | 1.602618 | 304.5324
3PBV 01_23_H_2x2 A 2026_134_D | 2x2 | 8 | Probe 2 | 3PBV 01_23_H_2x2 A 2026_134_D.xls | 161 | 1.612636 | 306.1299
3PBV 01_23_H_2x2 A 2026_134_D | 2x2 | 8 | Probe 2 | 3PBV 01_23_H_2x2 A 2026_134_D.xls | 162 | 1.622687 | 307.7431
3PBV 01_23_H_2x2 A 2026_134_D | 2x2 | 8 | Probe 2 | 3PBV 01_23_H_2x2 A 2026_134_D.xls | 163 | 1.632801 | 309.3667
3PBV 01_23_H_2x2 A 2026_134_D | 2x2 | 8 | Probe 2 | 3PBV 01_23_H_2x2 A 2026_134_D.xls | 164 | 1.642885 | 310.9889
3PBV 01_23_H_2x2 A 2026_134_D | 2x2 | 8 | Probe 2 | 3PBV 01_23_H_2x2 A 2026_134_D.xls | 165 | 1.652956 | 311.5287
3PBV 01_23_H_2x2 A 2026_134_D | 2x2 | 8 | Probe 2 | 3PBV 01_23_H_2x2 A 2026_134_D.xls | 166 | 1.66307 | 308.8963
3PBV 01_23_H_2x2 A 2026_134_D | 2x2 | 8 | Probe 2 | 3PBV 01_23_H_2x2 A 2026_134_D.xls | 167 | 1.673218 | 308.2891
3PBV 01_23_H_2x2 A 2026_134_D | 2x2 | 8 | Probe 2 | 3PBV 01_23_H_2x2 A 2026_134_D.xls | 168 | 1.683344 | 309.3153
3PBV 01_23_H_2x2 A 2026_134_D | 2x2 | 8 | Probe 2 | 3PBV 01_23_H_2x2 A 2026_134_D.xls | 169 | 1.693352 | 310.4307
3PBV 01_23_H_2x2 A 2026_134_D | 2x2 | 8 | Probe 2 | 3PBV 01_23_H_2x2 A 2026_134_D.xls | 170 | 1.703466 | 311.4727
3PBV 01_23_H_2x2 A 2026_134_D | 2x2 | 8 | Probe 2 | 3PBV 01_23_H_2x2 A 2026_134_D.xls | 171 | 1.713591 | 311.5102
3PBV 01_23_H_2x2 A 2026_134_D | 2x2 | 8 | Probe 2 | 3PBV 01_23_H_2x2 A 2026_134_D.xls | 172 | 1.723663 | 311.8718
3PBV 01_23_H_2x2 A 2026_134_D | 2x2 | 8 | Probe 2 | 3PBV 01_23_H_2x2 A 2026_134_D.xls | 173 | 1.733746 | 312.7
3PBV 01_23_H_2x2 A 2026_134_D | 2x2 | 8 | Probe 2 | 3PBV 01_23_H_2x2 A 2026_134_D.xls | 174 | 1.743775 | 313.6085
3PBV 01_23_H_2x2 A 2026_134_D | 2x2 | 8 | Probe 2 | 3PBV 01_23_H_2x2 A 2026_134_D.xls | 175 | 1.753783 | 314.5371
3PBV 01_23_H_2x2 A 2026_134_D | 2x2 | 8 | Probe 2 | 3PBV 01_23_H_2x2 A 2026_134_D.xls | 176 | 1.763898 | 284.4314
3PBV 01_23_H_2x2 A 2026_134_D | 2x2 | 8 | Probe 2 | 3PBV 01_23_H_2x2 A 2026_134_D.xls | 177 | 1.773937 | 261.795
3PBV 01_23_H_2x2 A 2026_134_D | 2x2 | 8 | Probe 2 | 3PBV 01_23_H_2x2 A 2026_134_D.xls | 178 | 1.78402 | 255.1624
3PBV 01_23_H_2x2 A 2026_134_D | 2x2 | 8 | Probe 2 | 3PBV 01_23_H_2x2 A 2026_134_D.xls | 179 | 1.794113 | 245.8551
3PBV 01_23_H_2x2 A 2026_134_D | 2x2 | 8 | Probe 2 | 3PBV 01_23_H_2x2 A 2026_134_D.xls | 180 | 1.804282 | 240.8502
3PBV 01_23_H_2x2 A 2026_134_D | 2x2 | 8 | Probe 2 | 3PBV 01_23_H_2x2 A 2026_134_D.xls | 181 | 1.814321 | 238.2331
3PBV 01_23_H_2x2 A 2026_134_D | 2x2 | 8 | Probe 2 | 3PBV 01_23_H_2x2 A 2026_134_D.xls | 182 | 1.824437 | 236.6805
3PBV 01_23_H_2x2 A 2026_134_D | 2x2 | 8 | Probe 2 | 3PBV 01_23_H_2x2 A 2026_134_D.xls | 183 | 1.834551 | 235.6669
3PBV 01_23_H_2x2 A 2026_134_D | 2x2 | 8 | Probe 2 | 3PBV 01_23_H_2x2 A 2026_134_D.xls | 184 | 1.844677 | 235.0507
3PBV 01_23_H_2x2 A 2026_134_D | 2x2 | 8 | Probe 2 | 3PBV 01_23_H_2x2 A 2026_134_D.xls | 185 | 1.854824 | 234.7142
3PBV 01_23_H_2x2 A 2026_134_D | 2x2 | 8 | Probe 2 | 3PBV 01_23_H_2x2 A 2026_134_D.xls | 186 | 1.864939 | 234.527
3PBV 01_23_H_2x2 A 2026_134_D | 2x2 | 8 | Probe 2 | 3PBV 01_23_H_2x2 A 2026_134_D.xls | 187 | 1.875032 | 234.4377
3PBV 01_23_H_2x2 A 2026_134_D | 2x2 | 8 | Probe 2 | 3PBV 01_23_H_2x2 A 2026_134_D.xls | 188 | 1.885201 | 234.5224
3PBV 01_23_H_2x2 A 2026_134_D | 2x2 | 8 | Probe 2 | 3PBV 01_23_H_2x2 A 2026_134_D.xls | 189 | 1.895273 | 234.6654
3PBV 01_23_H_2x2 A 2026_134_D | 2x2 | 8 | Probe 2 | 3PBV 01_23_H_2x2 A 2026_134_D.xls | 190 | 1.905281 | 234.815
3PBV 01_23_H_2x2 A 2026_134_D | 2x2 | 8 | Probe 2 | 3PBV 01_23_H_2x2 A 2026_134_D.xls | 191 | 1.915298 | 235.1253
3PBV 01_23_H_2x2 A 2026_134_D | 2x2 | 8 | Probe 2 | 3PBV 01_23_H_2x2 A 2026_134_D.xls | 192 | 1.925392 | 235.3219
3PBV 01_23_H_2x2 A 2026_134_D | 2x2 | 8 | Probe 2 | 3PBV 01_23_H_2x2 A 2026_134_D.xls | 193 | 1.9354 | 235.6223
3PBV 01_23_H_2x2 A 2026_134_D | 2x2 | 8 | Probe 2 | 3PBV 01_23_H_2x2 A 2026_134_D.xls | 194 | 1.945472 | 235.908
3PBV 01_23_H_2x2 A 2026_134_D | 2x2 | 8 | Probe 2 | 3PBV 01_23_H_2x2 A 2026_134_D.xls | 195 | 1.95564 | 236.1595
3PBV 01_23_H_2x2 A 2026_134_D | 2x2 | 8 | Probe 2 | 3PBV 01_23_H_2x2 A 2026_134_D.xls | 196 | 1.965798 | 236.4627
3PBV 01_23_H_2x2 A 2026_134_D | 2x2 | 8 | Probe 2 | 3PBV 01_23_H_2x2 A 2026_134_D.xls | 197 | 1.975902 | 236.6902
3PBV 01_23_H_2x2 A 2026_134_D | 2x2 | 8 | Probe 2 | 3PBV 01_23_H_2x2 A 2026_134_D.xls | 198 | 1.985995 | 236.9385
3PBV 01_23_H_2x2 A 2026_134_D | 2x2 | 8 | Probe 2 | 3PBV 01_23_H_2x2 A 2026_134_D.xls | 199 | 1.996067 | 237.1539
3PBV 01_23_H_2x2 A 2026_134_D | 2x2 | 8 | Probe 2 | 3PBV 01_23_H_2x2 A 2026_134_D.xls | 200 | 2.006139 | 237.4203
3PBV 01_23_H_2x2 A 2026_134_D | 2x2 | 8 | Probe 2 | 3PBV 01_23_H_2x2 A 2026_134_D.xls | 201 | 2.016298 | 237.5999
3PBV 01_23_H_2x2 A 2026_134_D | 2x2 | 8 | Probe 2 | 3PBV 01_23_H_2x2 A 2026_134_D.xls | 202 | 2.026412 | 237.7142
3PBV 01_23_H_2x2 A 2026_134_D | 2x2 | 8 | Probe 2 | 3PBV 01_23_H_2x2 A 2026_134_D.xls | 203 | 2.036462 | 237.8947
3PBV 01_23_H_2x2 A 2026_134_D | 2x2 | 8 | Probe 2 | 3PBV 01_23_H_2x2 A 2026_134_D.xls | 204 | 2.046503 | 238.0283
3PBV 01_23_H_2x2 A 2026_134_D | 2x2 | 8 | Probe 2 | 3PBV 01_23_H_2x2 A 2026_134_D.xls | 205 | 2.056607 | 238.1814
3PBV 01_23_H_2x2 A 2026_134_D | 2x2 | 8 | Probe 2 | 3PBV 01_23_H_2x2 A 2026_134_D.xls | 206 | 2.066636 | 238.18
3PBV 01_23_H_2x2 A 2026_134_D | 2x2 | 8 | Probe 2 | 3PBV 01_23_H_2x2 A 2026_134_D.xls | 207 | 2.076815 | 238.2997
3PBV 01_23_H_2x2 A 2026_134_D | 2x2 | 8 | Probe 2 | 3PBV 01_23_H_2x2 A 2026_134_D.xls | 208 | 2.086897 | 238.3381
3PBV 01_23_H_2x2 A 2026_134_D | 2x2 | 8 | Probe 2 | 3PBV 01_23_H_2x2 A 2026_134_D.xls | 209 | 2.097066 | 238.3297
3PBV 01_23_H_2x2 A 2026_134_D | 2x2 | 8 | Probe 2 | 3PBV 01_23_H_2x2 A 2026_134_D.xls | 210 | 2.107149 | 238.4038
3PBV 01_23_H_2x2 A 2026_134_D | 2x2 | 8 | Probe 2 | 3PBV 01_23_H_2x2 A 2026_134_D.xls | 211 | 2.117253 | 238.3693
3PBV 01_23_H_2x2 A 2026_134_D | 2x2 | 8 | Probe 2 | 3PBV 01_23_H_2x2 A 2026_134_D.xls | 212 | 2.127282 | 238.4959
3PBV 01_23_H_2x2 A 2026_134_D | 2x2 | 8 | Probe 2 | 3PBV 01_23_H_2x2 A 2026_134_D.xls | 213 | 2.137375 | 238.6023
3PBV 01_23_H_2x2 A 2026_134_D | 2x2 | 8 | Probe 2 | 3PBV 01_23_H_2x2 A 2026_134_D.xls | 214 | 2.147522 | 238.6486
3PBV 01_23_H_2x2 A 2026_134_D | 2x2 | 8 | Probe 2 | 3PBV 01_23_H_2x2 A 2026_134_D.xls | 215 | 2.157627 | 238.7484
3PBV 01_23_H_2x2 A 2026_134_D | 2x2 | 8 | Probe 2 | 3PBV 01_23_H_2x2 A 2026_134_D.xls | 216 | 2.167666 | 238.921
3PBV 01_23_H_2x2 A 2026_134_D | 2x2 | 8 | Probe 2 | 3PBV 01_23_H_2x2 A 2026_134_D.xls | 217 | 2.17777 | 239.0643
3PBV 01_23_H_2x2 A 2026_134_D | 2x2 | 8 | Probe 2 | 3PBV 01_23_H_2x2 A 2026_134_D.xls | 218 | 2.187896 | 239.1868
3PBV 01_23_H_2x2 A 2026_134_D | 2x2 | 8 | Probe 2 | 3PBV 01_23_H_2x2 A 2026_134_D.xls | 219 | 2.197936 | 239.3782
3PBV 01_23_H_2x2 A 2026_134_D | 2x2 | 8 | Probe 2 | 3PBV 01_23_H_2x2 A 2026_134_D.xls | 220 | 2.207975 | 239.4973
3PBV 01_23_H_2x2 A 2026_134_D | 2x2 | 8 | Probe 2 | 3PBV 01_23_H_2x2 A 2026_134_D.xls | 221 | 2.218069 | 239.6594
3PBV 01_23_H_2x2 A 2026_134_D | 2x2 | 8 | Probe 2 | 3PBV 01_23_H_2x2 A 2026_134_D.xls | 222 | 2.228152 | 239.7518
3PBV 01_23_H_2x2 A 2026_134_D | 2x2 | 8 | Probe 2 | 3PBV 01_23_H_2x2 A 2026_134_D.xls | 223 | 2.23817 | 239.942
3PBV 01_23_H_2x2 A 2026_134_D | 2x2 | 8 | Probe 2 | 3PBV 01_23_H_2x2 A 2026_134_D.xls | 224 | 2.248317 | 240.1394
3PBV 01_23_H_2x2 A 2026_134_D | 2x2 | 8 | Probe 2 | 3PBV 01_23_H_2x2 A 2026_134_D.xls | 225 | 2.258421 | 240.2789
3PBV 01_23_H_2x2 A 2026_134_D | 2x2 | 8 | Probe 2 | 3PBV 01_23_H_2x2 A 2026_134_D.xls | 226 | 2.268482 | 240.4519
3PBV 01_23_H_2x2 A 2026_134_D | 2x2 | 8 | Probe 2 | 3PBV 01_23_H_2x2 A 2026_134_D.xls | 227 | 2.278576 | 240.6013
3PBV 01_23_H_2x2 A 2026_134_D | 2x2 | 8 | Probe 2 | 3PBV 01_23_H_2x2 A 2026_134_D.xls | 228 | 2.288583 | 240.6879
3PBV 01_23_H_2x2 A 2026_134_D | 2x2 | 8 | Probe 2 | 3PBV 01_23_H_2x2 A 2026_134_D.xls | 229 | 2.298655 | 240.9027
3PBV 01_23_H_2x2 A 2026_134_D | 2x2 | 8 | Probe 2 | 3PBV 01_23_H_2x2 A 2026_134_D.xls | 230 | 2.308673 | 241.017
3PBV 01_23_H_2x2 A 2026_134_D | 2x2 | 8 | Probe 2 | 3PBV 01_23_H_2x2 A 2026_134_D.xls | 231 | 2.318799 | 241.157
3PBV 01_23_H_2x2 A 2026_134_D | 2x2 | 8 | Probe 2 | 3PBV 01_23_H_2x2 A 2026_134_D.xls | 232 | 2.328881 | 241.2409
3PBV 01_23_H_2x2 A 2026_134_D | 2x2 | 8 | Probe 2 | 3PBV 01_23_H_2x2 A 2026_134_D.xls | 233 | 2.338986 | 241.3221
3PBV 01_23_H_2x2 A 2026_134_D | 2x2 | 8 | Probe 2 | 3PBV 01_23_H_2x2 A 2026_134_D.xls | 234 | 2.349057 | 241.3981
3PBV 01_23_H_2x2 A 2026_134_D | 2x2 | 8 | Probe 2 | 3PBV 01_23_H_2x2 A 2026_134_D.xls | 235 | 2.359086 | 241.434
3PBV 01_23_H_2x2 A 2026_134_D | 2x2 | 8 | Probe 2 | 3PBV 01_23_H_2x2 A 2026_134_D.xls | 236 | 2.369094 | 241.4698
3PBV 01_23_H_2x2 A 2026_134_D | 2x2 | 8 | Probe 2 | 3PBV 01_23_H_2x2 A 2026_134_D.xls | 237 | 2.379231 | 241.4265
3PBV 01_23_H_2x2 A 2026_134_D | 2x2 | 8 | Probe 2 | 3PBV 01_23_H_2x2 A 2026_134_D.xls | 238 | 2.389292 | 241.1769
3PBV 01_23_H_2x2 A 2026_134_D | 2x2 | 8 | Probe 2 | 3PBV 01_23_H_2x2 A 2026_134_D.xls | 239 | 2.399364 | 240.9526
3PBV 01_23_H_2x2 A 2026_134_D | 2x2 | 8 | Probe 2 | 3PBV 01_23_H_2x2 A 2026_134_D.xls | 240 | 2.409478 | 240.719
3PBV 01_23_H_2x2 A 2026_134_D | 2x2 | 8 | Probe 2 | 3PBV 01_23_H_2x2 A 2026_134_D.xls | 241 | 2.419497 | 240.507
3PBV 01_23_H_2x2 A 2026_134_D | 2x2 | 8 | Probe 2 | 3PBV 01_23_H_2x2 A 2026_134_D.xls | 242 | 2.429526 | 240.2352
3PBV 01_23_H_2x2 A 2026_134_D | 2x2 | 8 | Probe 2 | 3PBV 01_23_H_2x2 A 2026_134_D.xls | 243 | 2.439598 | 239.9788
3PBV 01_23_H_2x2 A 2026_134_D | 2x2 | 8 | Probe 2 | 3PBV 01_23_H_2x2 A 2026_134_D.xls | 244 | 2.449745 | 239.7077
3PBV 01_23_H_2x2 A 2026_134_D | 2x2 | 8 | Probe 2 | 3PBV 01_23_H_2x2 A 2026_134_D.xls | 245 | 2.459838 | 239.5643
3PBV 01_23_H_2x2 A 2026_134_D | 2x2 | 8 | Probe 2 | 3PBV 01_23_H_2x2 A 2026_134_D.xls | 246 | 2.469964 | 239.418
3PBV 01_23_H_2x2 A 2026_134_D | 2x2 | 8 | Probe 2 | 3PBV 01_23_H_2x2 A 2026_134_D.xls | 247 | 2.480078 | 239.2627
3PBV 01_23_H_2x2 A 2026_134_D | 2x2 | 8 | Probe 2 | 3PBV 01_23_H_2x2 A 2026_134_D.xls | 248 | 2.490182 | 239.1079
3PBV 01_23_H_2x2 A 2026_134_D | 2x2 | 8 | Probe 2 | 3PBV 01_23_H_2x2 A 2026_134_D.xls | 249 | 2.500309 | 239.0045
3PBV 01_23_H_2x2 A 2026_134_D | 2x2 | 8 | Probe 2 | 3PBV 01_23_H_2x2 A 2026_134_D.xls | 250 | 2.510456 | 238.9307
3PBV 01_23_H_2x2 A 2026_134_D | 2x2 | 8 | Probe 2 | 3PBV 01_23_H_2x2 A 2026_134_D.xls | 251 | 2.520463 | 238.8194
3PBV 01_23_H_2x2 A 2026_134_D | 2x2 | 8 | Probe 2 | 3PBV 01_23_H_2x2 A 2026_134_D.xls | 252 | 2.530621 | 238.7615
3PBV 01_23_H_2x2 A 2026_134_D | 2x2 | 8 | Probe 2 | 3PBV 01_23_H_2x2 A 2026_134_D.xls | 253 | 2.540714 | 238.701
3PBV 01_23_H_2x2 A 2026_134_D | 2x2 | 8 | Probe 2 | 3PBV 01_23_H_2x2 A 2026_134_D.xls | 254 | 2.550765 | 238.635
3PBV 01_23_H_2x2 A 2026_134_D | 2x2 | 8 | Probe 2 | 3PBV 01_23_H_2x2 A 2026_134_D.xls | 255 | 2.560869 | 238.556
3PBV 01_23_H_2x2 A 2026_134_D | 2x2 | 8 | Probe 2 | 3PBV 01_23_H_2x2 A 2026_134_D.xls | 256 | 2.570973 | 238.4078
3PBV 01_23_H_2x2 A 2026_134_D | 2x2 | 8 | Probe 2 | 3PBV 01_23_H_2x2 A 2026_134_D.xls | 257 | 2.580981 | 238.3255
3PBV 01_23_H_2x2 A 2026_134_D | 2x2 | 8 | Probe 2 | 3PBV 01_23_H_2x2 A 2026_134_D.xls | 258 | 2.591074 | 238.167
3PBV 01_23_H_2x2 A 2026_134_D | 2x2 | 8 | Probe 2 | 3PBV 01_23_H_2x2 A 2026_134_D.xls | 259 | 2.601157 | 237.8853
3PBV 01_23_H_2x2 A 2026_134_D | 2x2 | 8 | Probe 2 | 3PBV 01_23_H_2x2 A 2026_134_D.xls | 260 | 2.611239 | 237.5511
3PBV 01_23_H_2x2 A 2026_134_D | 2x2 | 8 | Probe 2 | 3PBV 01_23_H_2x2 A 2026_134_D.xls | 261 | 2.621311 | 237.3507
3PBV 01_23_H_2x2 A 2026_134_D | 2x2 | 8 | Probe 2 | 3PBV 01_23_H_2x2 A 2026_134_D.xls | 262 | 2.631426 | 237.0789
3PBV 01_23_H_2x2 A 2026_134_D | 2x2 | 8 | Probe 2 | 3PBV 01_23_H_2x2 A 2026_134_D.xls | 263 | 2.641551 | 236.789
3PBV 01_23_H_2x2 A 2026_134_D | 2x2 | 8 | Probe 2 | 3PBV 01_23_H_2x2 A 2026_134_D.xls | 264 | 2.651635 | 236.6557
3PBV 01_23_H_2x2 A 2026_134_D | 2x2 | 8 | Probe 2 | 3PBV 01_23_H_2x2 A 2026_134_D.xls | 265 | 2.661652 | 236.3397
3PBV 01_23_H_2x2 A 2026_134_D | 2x2 | 8 | Probe 2 | 3PBV 01_23_H_2x2 A 2026_134_D.xls | 266 | 2.671778 | 236.2003
3PBV 01_23_H_2x2 A 2026_134_D | 2x2 | 8 | Probe 2 | 3PBV 01_23_H_2x2 A 2026_134_D.xls | 267 | 2.681861 | 236.0943
3PBV 01_23_H_2x2 A 2026_134_D | 2x2 | 8 | Probe 2 | 3PBV 01_23_H_2x2 A 2026_134_D.xls | 268 | 2.692008 | 236.0476
3PBV 01_23_H_2x2 A 2026_134_D | 2x2 | 8 | Probe 2 | 3PBV 01_23_H_2x2 A 2026_134_D.xls | 269 | 2.702091 | 235.9637
3PBV 01_23_H_2x2 A 2026_134_D | 2x2 | 8 | Probe 2 | 3PBV 01_23_H_2x2 A 2026_134_D.xls | 270 | 2.712098 | 235.8837
3PBV 01_23_H_2x2 A 2026_134_D | 2x2 | 8 | Probe 2 | 3PBV 01_23_H_2x2 A 2026_134_D.xls | 271 | 2.722159 | 235.816
3PBV 01_23_H_2x2 A 2026_134_D | 2x2 | 8 | Probe 2 | 3PBV 01_23_H_2x2 A 2026_134_D.xls | 272 | 2.732263 | 235.7251
3PBV 01_23_H_2x2 A 2026_134_D | 2x2 | 8 | Probe 2 | 3PBV 01_23_H_2x2 A 2026_134_D.xls | 273 | 2.742271 | 235.4234
3PBV 01_23_H_2x2 A 2026_134_D | 2x2 | 8 | Probe 2 | 3PBV 01_23_H_2x2 A 2026_134_D.xls | 274 | 2.752375 | 234.589
3PBV 01_23_H_2x2 A 2026_134_D | 2x2 | 8 | Probe 2 | 3PBV 01_23_H_2x2 A 2026_134_D.xls | 275 | 2.76249 | 233.7871
3PBV 01_23_H_2x2 A 2026_134_D | 2x2 | 8 | Probe 2 | 3PBV 01_23_H_2x2 A 2026_134_D.xls | 276 | 2.772615 | 233.4914
3PBV 01_23_H_2x2 A 2026_134_D | 2x2 | 8 | Probe 2 | 3PBV 01_23_H_2x2 A 2026_134_D.xls | 277 | 2.782644 | 233.2884
3PBV 01_23_H_2x2 A 2026_134_D | 2x2 | 8 | Probe 2 | 3PBV 01_23_H_2x2 A 2026_134_D.xls | 278 | 2.79276 | 233.0621
3PBV 01_23_H_2x2 A 2026_134_D | 2x2 | 8 | Probe 2 | 3PBV 01_23_H_2x2 A 2026_134_D.xls | 279 | 2.802885 | 233.0196
3PBV 01_23_H_2x2 A 2026_134_D | 2x2 | 8 | Probe 2 | 3PBV 01_23_H_2x2 A 2026_134_D.xls | 280 | 2.812967 | 232.963
3PBV 01_23_H_2x2 A 2026_134_D | 2x2 | 8 | Probe 2 | 3PBV 01_23_H_2x2 A 2026_134_D.xls | 281 | 2.822975 | 232.9296
3PBV 01_23_H_2x2 A 2026_134_D | 2x2 | 8 | Probe 2 | 3PBV 01_23_H_2x2 A 2026_134_D.xls | 282 | 2.833111 | 232.9208
3PBV 01_23_H_2x2 A 2026_134_D | 2x2 | 8 | Probe 2 | 3PBV 01_23_H_2x2 A 2026_134_D.xls | 283 | 2.843173 | 232.9535
3PBV 01_23_H_2x2 A 2026_134_D | 2x2 | 8 | Probe 2 | 3PBV 01_23_H_2x2 A 2026_134_D.xls | 284 | 2.853201 | 232.9967
3PBV 01_23_H_2x2 A 2026_134_D | 2x2 | 8 | Probe 2 | 3PBV 01_23_H_2x2 A 2026_134_D.xls | 285 | 2.863274 | 233.0267
3PBV 01_23_H_2x2 A 2026_134_D | 2x2 | 8 | Probe 2 | 3PBV 01_23_H_2x2 A 2026_134_D.xls | 286 | 2.873303 | 233.155
3PBV 01_23_H_2x2 A 2026_134_D | 2x2 | 8 | Probe 2 | 3PBV 01_23_H_2x2 A 2026_134_D.xls | 287 | 2.883321 | 233.1525
3PBV 01_23_H_2x2 A 2026_134_D | 2x2 | 8 | Probe 2 | 3PBV 01_23_H_2x2 A 2026_134_D.xls | 288 | 2.893425 | 233.2463
3PBV 01_23_H_2x2 A 2026_134_D | 2x2 | 8 | Probe 2 | 3PBV 01_23_H_2x2 A 2026_134_D.xls | 289 | 2.903573 | 233.2922
3PBV 01_23_H_2x2 A 2026_134_D | 2x2 | 8 | Probe 2 | 3PBV 01_23_H_2x2 A 2026_134_D.xls | 290 | 2.913655 | 233.4731
3PBV 01_23_H_2x2 A 2026_134_D | 2x2 | 8 | Probe 2 | 3PBV 01_23_H_2x2 A 2026_134_D.xls | 291 | 2.92378 | 233.5111
3PBV 01_23_H_2x2 A 2026_134_D | 2x2 | 8 | Probe 2 | 3PBV 01_23_H_2x2 A 2026_134_D.xls | 292 | 2.933799 | 233.6126
3PBV 01_23_H_2x2 A 2026_134_D | 2x2 | 8 | Probe 2 | 3PBV 01_23_H_2x2 A 2026_134_D.xls | 293 | 2.943849 | 233.7641
3PBV 01_23_H_2x2 A 2026_134_D | 2x2 | 8 | Probe 2 | 3PBV 01_23_H_2x2 A 2026_134_D.xls | 294 | 2.953974 | 233.8866
3PBV 01_23_H_2x2 A 2026_134_D | 2x2 | 8 | Probe 2 | 3PBV 01_23_H_2x2 A 2026_134_D.xls | 295 | 2.964089 | 234.0394
3PBV 01_23_H_2x2 A 2026_134_D | 2x2 | 8 | Probe 2 | 3PBV 01_23_H_2x2 A 2026_134_D.xls | 296 | 2.97414 | 234.1806
3PBV 01_23_H_2x2 A 2026_134_D | 2x2 | 8 | Probe 2 | 3PBV 01_23_H_2x2 A 2026_134_D.xls | 297 | 2.984277 | 234.3381
3PBV 01_23_H_2x2 A 2026_134_D | 2x2 | 8 | Probe 2 | 3PBV 01_23_H_2x2 A 2026_134_D.xls | 298 | 2.994402 | 234.4113
3PBV 01_23_H_2x2 A 2026_134_D | 2x2 | 8 | Probe 2 | 3PBV 01_23_H_2x2 A 2026_134_D.xls | 299 | 3.004474 | 234.5434
3PBV 01_23_H_2x2 A 2026_134_D | 2x2 | 8 | Probe 2 | 3PBV 01_23_H_2x2 A 2026_134_D.xls | 300 | 3.014545 | 234.6109
3PBV 01_23_H_2x2 A 2026_134_D | 2x2 | 8 | Probe 2 | 3PBV 01_23_H_2x2 A 2026_134_D.xls | 301 | 3.02465 | 234.7254
3PBV 01_23_H_2x2 A 2026_134_D | 2x2 | 8 | Probe 2 | 3PBV 01_23_H_2x2 A 2026_134_D.xls | 302 | 3.034679 | 234.8565
3PBV 01_23_H_2x2 A 2026_134_D | 2x2 | 8 | Probe 2 | 3PBV 01_23_H_2x2 A 2026_134_D.xls | 303 | 3.044686 | 235.0104
3PBV 01_23_H_2x2 A 2026_134_D | 2x2 | 8 | Probe 2 | 3PBV 01_23_H_2x2 A 2026_134_D.xls | 304 | 3.054737 | 235.1241
3PBV 01_23_H_2x2 A 2026_134_D | 2x2 | 8 | Probe 2 | 3PBV 01_23_H_2x2 A 2026_134_D.xls | 305 | 3.064745 | 235.1717
3PBV 01_23_H_2x2 A 2026_134_D | 2x2 | 8 | Probe 2 | 3PBV 01_23_H_2x2 A 2026_134_D.xls | 306 | 3.074795 | 235.3291
3PBV 01_23_H_2x2 A 2026_134_D | 2x2 | 8 | Probe 2 | 3PBV 01_23_H_2x2 A 2026_134_D.xls | 307 | 3.084931 | 235.3888
3PBV 01_23_H_2x2 A 2026_134_D | 2x2 | 8 | Probe 2 | 3PBV 01_23_H_2x2 A 2026_134_D.xls | 308 | 3.095047 | 235.5303
3PBV 01_23_H_2x2 A 2026_134_D | 2x2 | 8 | Probe 2 | 3PBV 01_23_H_2x2 A 2026_134_D.xls | 309 | 3.105215 | 235.6538
3PBV 01_23_H_2x2 A 2026_134_D | 2x2 | 8 | Probe 2 | 3PBV 01_23_H_2x2 A 2026_134_D.xls | 310 | 3.115362 | 235.7851
3PBV 01_23_H_2x2 A 2026_134_D | 2x2 | 8 | Probe 2 | 3PBV 01_23_H_2x2 A 2026_134_D.xls | 311 | 3.125466 | 235.92
3PBV 01_23_H_2x2 A 2026_134_D | 2x2 | 8 | Probe 2 | 3PBV 01_23_H_2x2 A 2026_134_D.xls | 312 | 3.135495 | 236.1323
3PBV 01_23_H_2x2 A 2026_134_D | 2x2 | 8 | Probe 2 | 3PBV 01_23_H_2x2 A 2026_134_D.xls | 313 | 3.145642 | 236.263
3PBV 01_23_H_2x2 A 2026_134_D | 2x2 | 8 | Probe 2 | 3PBV 01_23_H_2x2 A 2026_134_D.xls | 314 | 3.155757 | 236.3022
3PBV 01_23_H_2x2 A 2026_134_D | 2x2 | 8 | Probe 2 | 3PBV 01_23_H_2x2 A 2026_134_D.xls | 315 | 3.165808 | 236.4029
3PBV 01_23_H_2x2 A 2026_134_D | 2x2 | 8 | Probe 2 | 3PBV 01_23_H_2x2 A 2026_134_D.xls | 316 | 3.175847 | 236.4969
3PBV 01_23_H_2x2 A 2026_134_D | 2x2 | 8 | Probe 2 | 3PBV 01_23_H_2x2 A 2026_134_D.xls | 317 | 3.185941 | 236.6421
3PBV 01_23_H_2x2 A 2026_134_D | 2x2 | 8 | Probe 2 | 3PBV 01_23_H_2x2 A 2026_134_D.xls | 318 | 3.19597 | 236.7397
3PBV 01_23_H_2x2 A 2026_134_D | 2x2 | 8 | Probe 2 | 3PBV 01_23_H_2x2 A 2026_134_D.xls | 319 | 3.206041 | 236.8848
3PBV 01_23_H_2x2 A 2026_134_D | 2x2 | 8 | Probe 2 | 3PBV 01_23_H_2x2 A 2026_134_D.xls | 320 | 3.216125 | 237.0305
3PBV 01_23_H_2x2 A 2026_134_D | 2x2 | 8 | Probe 2 | 3PBV 01_23_H_2x2 A 2026_134_D.xls | 321 | 3.226207 | 237.1745
3PBV 01_23_H_2x2 A 2026_134_D | 2x2 | 8 | Probe 2 | 3PBV 01_23_H_2x2 A 2026_134_D.xls | 322 | 3.236311 | 237.2737
3PBV 01_23_H_2x2 A 2026_134_D | 2x2 | 8 | Probe 2 | 3PBV 01_23_H_2x2 A 2026_134_D.xls | 323 | 3.246405 | 237.3655
3PBV 01_23_H_2x2 A 2026_134_D | 2x2 | 8 | Probe 2 | 3PBV 01_23_H_2x2 A 2026_134_D.xls | 324 | 3.256551 | 237.5426
3PBV 01_23_H_2x2 A 2026_134_D | 2x2 | 8 | Probe 2 | 3PBV 01_23_H_2x2 A 2026_134_D.xls | 325 | 3.266667 | 237.7368
3PBV 01_23_H_2x2 A 2026_134_D | 2x2 | 8 | Probe 2 | 3PBV 01_23_H_2x2 A 2026_134_D.xls | 326 | 3.276685 | 237.8833
3PBV 01_23_H_2x2 A 2026_134_D | 2x2 | 8 | Probe 2 | 3PBV 01_23_H_2x2 A 2026_134_D.xls | 327 | 3.2868 | 238.0433
3PBV 01_23_H_2x2 A 2026_134_D | 2x2 | 8 | Probe 2 | 3PBV 01_23_H_2x2 A 2026_134_D.xls | 328 | 3.296871 | 238.2937
3PBV 01_23_H_2x2 A 2026_134_D | 2x2 | 8 | Probe 2 | 3PBV 01_23_H_2x2 A 2026_134_D.xls | 329 | 3.306976 | 238.4564
3PBV 01_23_H_2x2 A 2026_134_D | 2x2 | 8 | Probe 2 | 3PBV 01_23_H_2x2 A 2026_134_D.xls | 330 | 3.317112 | 238.7069
3PBV 01_23_H_2x2 A 2026_134_D | 2x2 | 8 | Probe 2 | 3PBV 01_23_H_2x2 A 2026_134_D.xls | 331 | 3.32727 | 238.8811
3PBV 01_23_H_2x2 A 2026_134_D | 2x2 | 8 | Probe 2 | 3PBV 01_23_H_2x2 A 2026_134_D.xls | 332 | 3.337288 | 239.0738
3PBV 01_23_H_2x2 A 2026_134_D | 2x2 | 8 | Probe 2 | 3PBV 01_23_H_2x2 A 2026_134_D.xls | 333 | 3.347403 | 239.2871
3PBV 01_23_H_2x2 A 2026_134_D | 2x2 | 8 | Probe 2 | 3PBV 01_23_H_2x2 A 2026_134_D.xls | 334 | 3.357421 | 239.5032
3PBV 01_23_H_2x2 A 2026_134_D | 2x2 | 8 | Probe 2 | 3PBV 01_23_H_2x2 A 2026_134_D.xls | 335 | 3.367504 | 239.7089
3PBV 01_23_H_2x2 A 2026_134_D | 2x2 | 8 | Probe 2 | 3PBV 01_23_H_2x2 A 2026_134_D.xls | 336 | 3.377619 | 239.9303
3PBV 01_23_H_2x2 A 2026_134_D | 2x2 | 8 | Probe 2 | 3PBV 01_23_H_2x2 A 2026_134_D.xls | 337 | 3.387798 | 240.2019
3PBV 01_23_H_2x2 A 2026_134_D | 2x2 | 8 | Probe 2 | 3PBV 01_23_H_2x2 A 2026_134_D.xls | 338 | 3.397838 | 240.4908
3PBV 01_23_H_2x2 A 2026_134_D | 2x2 | 8 | Probe 2 | 3PBV 01_23_H_2x2 A 2026_134_D.xls | 339 | 3.407952 | 240.6783
3PBV 01_23_H_2x2 A 2026_134_D | 2x2 | 8 | Probe 2 | 3PBV 01_23_H_2x2 A 2026_134_D.xls | 340 | 3.418057 | 240.897
3PBV 01_23_H_2x2 A 2026_134_D | 2x2 | 8 | Probe 2 | 3PBV 01_23_H_2x2 A 2026_134_D.xls | 341 | 3.428161 | 241.1109
3PBV 01_23_H_2x2 A 2026_134_D | 2x2 | 8 | Probe 2 | 3PBV 01_23_H_2x2 A 2026_134_D.xls | 342 | 3.438168 | 241.3646
3PBV 01_23_H_2x2 A 2026_134_D | 2x2 | 8 | Probe 2 | 3PBV 01_23_H_2x2 A 2026_134_D.xls | 343 | 3.448272 | 241.5998
3PBV 01_23_H_2x2 A 2026_134_D | 2x2 | 8 | Probe 2 | 3PBV 01_23_H_2x2 A 2026_134_D.xls | 344 | 3.458388 | 241.7899
3PBV 01_23_H_2x2 A 2026_134_D | 2x2 | 8 | Probe 2 | 3PBV 01_23_H_2x2 A 2026_134_D.xls | 345 | 3.468524 | 242.0134
3PBV 01_23_H_2x2 A 2026_134_D | 2x2 | 8 | Probe 2 | 3PBV 01_23_H_2x2 A 2026_134_D.xls | 346 | 3.478638 | 242.16
3PBV 01_23_H_2x2 A 2026_134_D | 2x2 | 8 | Probe 2 | 3PBV 01_23_H_2x2 A 2026_134_D.xls | 347 | 3.488754 | 242.4168
3PBV 01_23_H_2x2 A 2026_134_D | 2x2 | 8 | Probe 2 | 3PBV 01_23_H_2x2 A 2026_134_D.xls | 348 | 3.498794 | 242.6055
3PBV 01_23_H_2x2 A 2026_134_D | 2x2 | 8 | Probe 2 | 3PBV 01_23_H_2x2 A 2026_134_D.xls | 349 | 3.508876 | 242.7788
3PBV 01_23_H_2x2 A 2026_134_D | 2x2 | 8 | Probe 2 | 3PBV 01_23_H_2x2 A 2026_134_D.xls | 350 | 3.518905 | 243.0229
3PBV 01_23_H_2x2 A 2026_134_D | 2x2 | 8 | Probe 2 | 3PBV 01_23_H_2x2 A 2026_134_D.xls | 351 | 3.528977 | 243.2263
3PBV 01_23_H_2x2 A 2026_134_D | 2x2 | 8 | Probe 2 | 3PBV 01_23_H_2x2 A 2026_134_D.xls | 352 | 3.539135 | 243.3844
3PBV 01_23_H_2x2 A 2026_134_D | 2x2 | 8 | Probe 2 | 3PBV 01_23_H_2x2 A 2026_134_D.xls | 353 | 3.549142 | 243.533
3PBV 01_23_H_2x2 A 2026_134_D | 2x2 | 8 | Probe 2 | 3PBV 01_23_H_2x2 A 2026_134_D.xls | 354 | 3.559246 | 243.7984
3PBV 01_23_H_2x2 A 2026_134_D | 2x2 | 8 | Probe 2 | 3PBV 01_23_H_2x2 A 2026_134_D.xls | 355 | 3.56934 | 243.9485
3PBV 01_23_H_2x2 A 2026_134_D | 2x2 | 8 | Probe 2 | 3PBV 01_23_H_2x2 A 2026_134_D.xls | 356 | 3.579423 | 244.1696
3PBV 01_23_H_2x2 A 2026_134_D | 2x2 | 8 | Probe 2 | 3PBV 01_23_H_2x2 A 2026_134_D.xls | 357 | 3.589494 | 244.4538
3PBV 01_23_H_2x2 A 2026_134_D | 2x2 | 8 | Probe 2 | 3PBV 01_23_H_2x2 A 2026_134_D.xls | 358 | 3.599631 | 244.6795
3PBV 01_23_H_2x2 A 2026_134_D | 2x2 | 8 | Probe 2 | 3PBV 01_23_H_2x2 A 2026_134_D.xls | 359 | 3.609746 | 244.9409
3PBV 01_23_H_2x2 A 2026_134_D | 2x2 | 8 | Probe 2 | 3PBV 01_23_H_2x2 A 2026_134_D.xls | 360 | 3.619797 | 245.1913
3PBV 01_23_H_2x2 A 2026_134_D | 2x2 | 8 | Probe 2 | 3PBV 01_23_H_2x2 A 2026_134_D.xls | 361 | 3.629836 | 245.4114
3PBV 01_23_H_2x2 A 2026_134_D | 2x2 | 8 | Probe 2 | 3PBV 01_23_H_2x2 A 2026_134_D.xls | 362 | 3.639983 | 245.6385
3PBV 01_23_H_2x2 A 2026_134_D | 2x2 | 8 | Probe 2 | 3PBV 01_23_H_2x2 A 2026_134_D.xls | 363 | 3.650001 | 245.8269
3PBV 01_23_H_2x2 A 2026_134_D | 2x2 | 8 | Probe 2 | 3PBV 01_23_H_2x2 A 2026_134_D.xls | 364 | 3.660148 | 245.9939
3PBV 01_23_H_2x2 A 2026_134_D | 2x2 | 8 | Probe 2 | 3PBV 01_23_H_2x2 A 2026_134_D.xls | 365 | 3.670241 | 246.1913
3PBV 01_23_H_2x2 A 2026_134_D | 2x2 | 8 | Probe 2 | 3PBV 01_23_H_2x2 A 2026_134_D.xls | 366 | 3.6804 | 246.4429
3PBV 01_23_H_2x2 A 2026_134_D | 2x2 | 8 | Probe 2 | 3PBV 01_23_H_2x2 A 2026_134_D.xls | 367 | 3.690472 | 246.5691
3PBV 01_23_H_2x2 A 2026_134_D | 2x2 | 8 | Probe 2 | 3PBV 01_23_H_2x2 A 2026_134_D.xls | 368 | 3.700597 | 246.8251
3PBV 01_23_H_2x2 A 2026_134_D | 2x2 | 8 | Probe 2 | 3PBV 01_23_H_2x2 A 2026_134_D.xls | 369 | 3.710605 | 247.0176
3PBV 01_23_H_2x2 A 2026_134_D | 2x2 | 8 | Probe 2 | 3PBV 01_23_H_2x2 A 2026_134_D.xls | 370 | 3.72073 | 247.1867
3PBV 01_23_H_2x2 A 2026_134_D | 2x2 | 8 | Probe 2 | 3PBV 01_23_H_2x2 A 2026_134_D.xls | 371 | 3.730877 | 247.3702
3PBV 01_23_H_2x2 A 2026_134_D | 2x2 | 8 | Probe 2 | 3PBV 01_23_H_2x2 A 2026_134_D.xls | 372 | 3.740971 | 247.4899
3PBV 01_23_H_2x2 A 2026_134_D | 2x2 | 8 | Probe 2 | 3PBV 01_23_H_2x2 A 2026_134_D.xls | 373 | 3.751 | 247.7069
3PBV 01_23_H_2x2 A 2026_134_D | 2x2 | 8 | Probe 2 | 3PBV 01_23_H_2x2 A 2026_134_D.xls | 374 | 3.761125 | 247.8158
3PBV 01_23_H_2x2 A 2026_134_D | 2x2 | 8 | Probe 2 | 3PBV 01_23_H_2x2 A 2026_134_D.xls | 375 | 3.771229 | 247.9387
3PBV 01_23_H_2x2 A 2026_134_D | 2x2 | 8 | Probe 2 | 3PBV 01_23_H_2x2 A 2026_134_D.xls | 376 | 3.781269 | 248.121
3PBV 01_23_H_2x2 A 2026_134_D | 2x2 | 8 | Probe 2 | 3PBV 01_23_H_2x2 A 2026_134_D.xls | 377 | 3.791298 | 248.2856
3PBV 01_23_H_2x2 A 2026_134_D | 2x2 | 8 | Probe 2 | 3PBV 01_23_H_2x2 A 2026_134_D.xls | 378 | 3.801435 | 248.3672
3PBV 01_23_H_2x2 A 2026_134_D | 2x2 | 8 | Probe 2 | 3PBV 01_23_H_2x2 A 2026_134_D.xls | 379 | 3.811453 | 248.5714
3PBV 01_23_H_2x2 A 2026_134_D | 2x2 | 8 | Probe 2 | 3PBV 01_23_H_2x2 A 2026_134_D.xls | 380 | 3.821514 | 248.6541
3PBV 01_23_H_2x2 A 2026_134_D | 2x2 | 8 | Probe 2 | 3PBV 01_23_H_2x2 A 2026_134_D.xls | 381 | 3.83165 | 248.7865
3PBV 01_23_H_2x2 A 2026_134_D | 2x2 | 8 | Probe 2 | 3PBV 01_23_H_2x2 A 2026_134_D.xls | 382 | 3.841766 | 248.9003
3PBV 01_23_H_2x2 A 2026_134_D | 2x2 | 8 | Probe 2 | 3PBV 01_23_H_2x2 A 2026_134_D.xls | 383 | 3.851826 | 249.0164
3PBV 01_23_H_2x2 A 2026_134_D | 2x2 | 8 | Probe 2 | 3PBV 01_23_H_2x2 A 2026_134_D.xls | 384 | 3.86193 | 249.2189
3PBV 01_23_H_2x2 A 2026_134_D | 2x2 | 8 | Probe 2 | 3PBV 01_23_H_2x2 A 2026_134_D.xls | 385 | 3.872067 | 249.3123
3PBV 01_23_H_2x2 A 2026_134_D | 2x2 | 8 | Probe 2 | 3PBV 01_23_H_2x2 A 2026_134_D.xls | 386 | 3.882181 | 249.5107
3PBV 01_23_H_2x2 A 2026_134_D | 2x2 | 8 | Probe 2 | 3PBV 01_23_H_2x2 A 2026_134_D.xls | 387 | 3.892329 | 249.711
3PBV 01_23_H_2x2 A 2026_134_D | 2x2 | 8 | Probe 2 | 3PBV 01_23_H_2x2 A 2026_134_D.xls | 388 | 3.902444 | 249.8201
3PBV 01_23_H_2x2 A 2026_134_D | 2x2 | 8 | Probe 2 | 3PBV 01_23_H_2x2 A 2026_134_D.xls | 389 | 3.912516 | 250.0019
3PBV 01_23_H_2x2 A 2026_134_D | 2x2 | 8 | Probe 2 | 3PBV 01_23_H_2x2 A 2026_134_D.xls | 390 | 3.922631 | 250.2238
3PBV 01_23_H_2x2 A 2026_134_D | 2x2 | 8 | Probe 2 | 3PBV 01_23_H_2x2 A 2026_134_D.xls | 391 | 3.932713 | 250.3548
3PBV 01_23_H_2x2 A 2026_134_D | 2x2 | 8 | Probe 2 | 3PBV 01_23_H_2x2 A 2026_134_D.xls | 392 | 3.942753 | 250.4457
3PBV 01_23_H_2x2 A 2026_134_D | 2x2 | 8 | Probe 2 | 3PBV 01_23_H_2x2 A 2026_134_D.xls | 393 | 3.952772 | 250.6456
3PBV 01_23_H_2x2 A 2026_134_D | 2x2 | 8 | Probe 2 | 3PBV 01_23_H_2x2 A 2026_134_D.xls | 394 | 3.962907 | 250.8739
3PBV 01_23_H_2x2 A 2026_134_D | 2x2 | 8 | Probe 2 | 3PBV 01_23_H_2x2 A 2026_134_D.xls | 395 | 3.972926 | 251.0119
3PBV 01_23_H_2x2 A 2026_134_D | 2x2 | 8 | Probe 2 | 3PBV 01_23_H_2x2 A 2026_134_D.xls | 396 | 3.98303 | 251.2042
3PBV 01_23_H_2x2 A 2026_134_D | 2x2 | 8 | Probe 2 | 3PBV 01_23_H_2x2 A 2026_134_D.xls | 397 | 3.993187 | 251.2996
3PBV 01_23_H_2x2 A 2026_134_D | 2x2 | 8 | Probe 2 | 3PBV 01_23_H_2x2 A 2026_134_D.xls | 398 | 4.003324 | 251.5495
3PBV 01_23_H_2x2 A 2026_134_D | 2x2 | 8 | Probe 2 | 3PBV 01_23_H_2x2 A 2026_134_D.xls | 399 | 4.013353 | 251.7047
3PBV 01_23_H_2x2 A 2026_134_D | 2x2 | 8 | Probe 2 | 3PBV 01_23_H_2x2 A 2026_134_D.xls | 400 | 4.023457 | 251.8886
3PBV 01_23_H_2x2 A 2026_134_D | 2x2 | 8 | Probe 2 | 3PBV 01_23_H_2x2 A 2026_134_D.xls | 401 | 4.033561 | 252.0398
3PBV 01_23_H_2x2 A 2026_134_D | 2x2 | 8 | Probe 2 | 3PBV 01_23_H_2x2 A 2026_134_D.xls | 402 | 4.043665 | 252.2266
3PBV 01_23_H_2x2 A 2026_134_D | 2x2 | 8 | Probe 2 | 3PBV 01_23_H_2x2 A 2026_134_D.xls | 403 | 4.05377 | 252.4377
3PBV 01_23_H_2x2 A 2026_134_D | 2x2 | 8 | Probe 2 | 3PBV 01_23_H_2x2 A 2026_134_D.xls | 404 | 4.063907 | 252.6535
3PBV 01_23_H_2x2 A 2026_134_D | 2x2 | 8 | Probe 2 | 3PBV 01_23_H_2x2 A 2026_134_D.xls | 405 | 4.07401 | 252.8095
3PBV 01_23_H_2x2 A 2026_134_D | 2x2 | 8 | Probe 2 | 3PBV 01_23_H_2x2 A 2026_134_D.xls | 406 | 4.084146 | 252.9668
3PBV 01_23_H_2x2 A 2026_134_D | 2x2 | 8 | Probe 2 | 3PBV 01_23_H_2x2 A 2026_134_D.xls | 407 | 4.094294 | 253.1636
3PBV 01_23_H_2x2 A 2026_134_D | 2x2 | 8 | Probe 2 | 3PBV 01_23_H_2x2 A 2026_134_D.xls | 408 | 4.104301 | 253.316
3PBV 01_23_H_2x2 A 2026_134_D | 2x2 | 8 | Probe 2 | 3PBV 01_23_H_2x2 A 2026_134_D.xls | 409 | 4.114459 | 253.6531
3PBV 01_23_H_2x2 A 2026_134_D | 2x2 | 8 | Probe 2 | 3PBV 01_23_H_2x2 A 2026_134_D.xls | 410 | 4.124574 | 253.7449
3PBV 01_23_H_2x2 A 2026_134_D | 2x2 | 8 | Probe 2 | 3PBV 01_23_H_2x2 A 2026_134_D.xls | 411 | 4.134603 | 253.9612
3PBV 01_23_H_2x2 A 2026_134_D | 2x2 | 8 | Probe 2 | 3PBV 01_23_H_2x2 A 2026_134_D.xls | 412 | 4.144643 | 254.0801
3PBV 01_23_H_2x2 A 2026_134_D | 2x2 | 8 | Probe 2 | 3PBV 01_23_H_2x2 A 2026_134_D.xls | 413 | 4.15465 | 254.3018
3PBV 01_23_H_2x2 A 2026_134_D | 2x2 | 8 | Probe 2 | 3PBV 01_23_H_2x2 A 2026_134_D.xls | 414 | 4.164658 | 254.3594
3PBV 01_23_H_2x2 A 2026_134_D | 2x2 | 8 | Probe 2 | 3PBV 01_23_H_2x2 A 2026_134_D.xls | 415 | 4.174729 | 254.5664
3PBV 01_23_H_2x2 A 2026_134_D | 2x2 | 8 | Probe 2 | 3PBV 01_23_H_2x2 A 2026_134_D.xls | 416 | 4.184834 | 254.6586
3PBV 01_23_H_2x2 A 2026_134_D | 2x2 | 8 | Probe 2 | 3PBV 01_23_H_2x2 A 2026_134_D.xls | 417 | 4.194895 | 254.7713
3PBV 01_23_H_2x2 A 2026_134_D | 2x2 | 8 | Probe 2 | 3PBV 01_23_H_2x2 A 2026_134_D.xls | 418 | 4.204978 | 254.8106
3PBV 01_23_H_2x2 A 2026_134_D | 2x2 | 8 | Probe 2 | 3PBV 01_23_H_2x2 A 2026_134_D.xls | 419 | 4.215082 | 254.9373
3PBV 01_23_H_2x2 A 2026_134_D | 2x2 | 8 | Probe 2 | 3PBV 01_23_H_2x2 A 2026_134_D.xls | 420 | 4.225207 | 254.9304
3PBV 01_23_H_2x2 A 2026_134_D | 2x2 | 8 | Probe 2 | 3PBV 01_23_H_2x2 A 2026_134_D.xls | 421 | 4.235291 | 254.8488
3PBV 01_23_H_2x2 A 2026_134_D | 2x2 | 8 | Probe 2 | 3PBV 01_23_H_2x2 A 2026_134_D.xls | 422 | 4.245309 | 252.6464
3PBV 01_23_H_2x2 A 2026_134_D | 2x2 | 8 | Probe 2 | 3PBV 01_23_H_2x2 A 2026_134_D.xls | 423 | 4.255476 | 251.4468
3PBV 01_23_H_2x2 A 2026_134_D | 2x2 | 8 | Probe 2 | 3PBV 01_23_H_2x2 A 2026_134_D.xls | 424 | 4.265517 | 250.3617
3PBV 01_23_H_2x2 A 2026_134_D | 2x2 | 8 | Probe 2 | 3PBV 01_23_H_2x2 A 2026_134_D.xls | 425 | 4.275674 | 248.7923
3PBV 01_23_H_2x2 A 2026_134_D | 2x2 | 8 | Probe 2 | 3PBV 01_23_H_2x2 A 2026_134_D.xls | 426 | 4.285768 | 247.588
3PBV 01_23_H_2x2 A 2026_134_D | 2x2 | 8 | Probe 2 | 3PBV 01_23_H_2x2 A 2026_134_D.xls | 427 | 4.295915 | 246.6324
3PBV 01_23_H_2x2 A 2026_134_D | 2x2 | 8 | Probe 2 | 3PBV 01_23_H_2x2 A 2026_134_D.xls | 428 | 4.305975 | 245.0029
3PBV 01_23_H_2x2 A 2026_134_D | 2x2 | 8 | Probe 2 | 3PBV 01_23_H_2x2 A 2026_134_D.xls | 429 | 4.316123 | 243.5756
3PBV 01_23_H_2x2 A 2026_134_D | 2x2 | 8 | Probe 2 | 3PBV 01_23_H_2x2 A 2026_134_D.xls | 430 | 4.326249 | 242.6011
3PBV 01_23_H_2x2 A 2026_134_D | 2x2 | 8 | Probe 2 | 3PBV 01_23_H_2x2 A 2026_134_D.xls | 431 | 4.336364 | 241.8906
3PBV 01_23_H_2x2 A 2026_134_D | 2x2 | 8 | Probe 2 | 3PBV 01_23_H_2x2 A 2026_134_D.xls | 432 | 4.3465 | 241.3275
3PBV 01_23_H_2x2 A 2026_134_D | 2x2 | 8 | Probe 2 | 3PBV 01_23_H_2x2 A 2026_134_D.xls | 433 | 4.356615 | 240.698
3PBV 01_23_H_2x2 A 2026_134_D | 2x2 | 8 | Probe 2 | 3PBV 01_23_H_2x2 A 2026_134_D.xls | 434 | 4.366623 | 240.1981
3PBV 01_23_H_2x2 A 2026_134_D | 2x2 | 8 | Probe 2 | 3PBV 01_23_H_2x2 A 2026_134_D.xls | 435 | 4.376759 | 239.7398
3PBV 01_23_H_2x2 A 2026_134_D | 2x2 | 8 | Probe 2 | 3PBV 01_23_H_2x2 A 2026_134_D.xls | 436 | 4.386885 | 239.3698
3PBV 01_23_H_2x2 A 2026_134_D | 2x2 | 8 | Probe 2 | 3PBV 01_23_H_2x2 A 2026_134_D.xls | 437 | 4.396924 | 239.081
3PBV 01_23_H_2x2 A 2026_134_D | 2x2 | 8 | Probe 2 | 3PBV 01_23_H_2x2 A 2026_134_D.xls | 438 | 4.406996 | 238.8847
3PBV 01_23_H_2x2 A 2026_134_D | 2x2 | 8 | Probe 2 | 3PBV 01_23_H_2x2 A 2026_134_D.xls | 439 | 4.417122 | 238.7463
3PBV 01_23_H_2x2 A 2026_134_D | 2x2 | 8 | Probe 2 | 3PBV 01_23_H_2x2 A 2026_134_D.xls | 440 | 4.427183 | 238.617
3PBV 01_23_H_2x2 A 2026_134_D | 2x2 | 8 | Probe 2 | 3PBV 01_23_H_2x2 A 2026_134_D.xls | 441 | 4.437212 | 238.4956
3PBV 01_23_H_2x2 A 2026_134_D | 2x2 | 8 | Probe 2 | 3PBV 01_23_H_2x2 A 2026_134_D.xls | 442 | 4.447316 | 238.3328
3PBV 01_23_H_2x2 A 2026_134_D | 2x2 | 8 | Probe 2 | 3PBV 01_23_H_2x2 A 2026_134_D.xls | 443 | 4.457409 | 238.2848
3PBV 01_23_H_2x2 A 2026_134_D | 2x2 | 8 | Probe 2 | 3PBV 01_23_H_2x2 A 2026_134_D.xls | 444 | 4.467482 | 238.244
3PBV 01_23_H_2x2 A 2026_134_D | 2x2 | 8 | Probe 2 | 3PBV 01_23_H_2x2 A 2026_134_D.xls | 445 | 4.477564 | 238.2741
3PBV 01_23_H_2x2 A 2026_134_D | 2x2 | 8 | Probe 2 | 3PBV 01_23_H_2x2 A 2026_134_D.xls | 446 | 4.487572 | 238.2732
3PBV 01_23_H_2x2 A 2026_134_D | 2x2 | 8 | Probe 2 | 3PBV 01_23_H_2x2 A 2026_134_D.xls | 447 | 4.497643 | 238.3113
3PBV 01_23_H_2x2 A 2026_134_D | 2x2 | 8 | Probe 2 | 3PBV 01_23_H_2x2 A 2026_134_D.xls | 448 | 4.507801 | 238.3317
3PBV 01_23_H_2x2 A 2026_134_D | 2x2 | 8 | Probe 2 | 3PBV 01_23_H_2x2 A 2026_134_D.xls | 449 | 4.517938 | 238.3159
3PBV 01_23_H_2x2 A 2026_134_D | 2x2 | 8 | Probe 2 | 3PBV 01_23_H_2x2 A 2026_134_D.xls | 450 | 4.528031 | 238.3676
3PBV 01_23_H_2x2 A 2026_134_D | 2x2 | 8 | Probe 2 | 3PBV 01_23_H_2x2 A 2026_134_D.xls | 451 | 4.538168 | 238.3321
3PBV 01_23_H_2x2 A 2026_134_D | 2x2 | 8 | Probe 2 | 3PBV 01_23_H_2x2 A 2026_134_D.xls | 452 | 4.548261 | 238.3588
3PBV 01_23_H_2x2 A 2026_134_D | 2x2 | 8 | Probe 2 | 3PBV 01_23_H_2x2 A 2026_134_D.xls | 453 | 4.55829 | 238.3044
3PBV 01_23_H_2x2 A 2026_134_D | 2x2 | 8 | Probe 2 | 3PBV 01_23_H_2x2 A 2026_134_D.xls | 454 | 4.568469 | 238.2864
3PBV 01_23_H_2x2 A 2026_134_D | 2x2 | 8 | Probe 2 | 3PBV 01_23_H_2x2 A 2026_134_D.xls | 455 | 4.578606 | 238.2672
3PBV 01_23_H_2x2 A 2026_134_D | 2x2 | 8 | Probe 2 | 3PBV 01_23_H_2x2 A 2026_134_D.xls | 456 | 4.588635 | 238.2606
3PBV 01_23_H_2x2 A 2026_134_D | 2x2 | 8 | Probe 2 | 3PBV 01_23_H_2x2 A 2026_134_D.xls | 457 | 4.598707 | 238.3046
3PBV 01_23_H_2x2 A 2026_134_D | 2x2 | 8 | Probe 2 | 3PBV 01_23_H_2x2 A 2026_134_D.xls | 458 | 4.608832 | 238.2439
3PBV 01_23_H_2x2 A 2026_134_D | 2x2 | 8 | Probe 2 | 3PBV 01_23_H_2x2 A 2026_134_D.xls | 459 | 4.618958 | 238.2781
3PBV 01_23_H_2x2 A 2026_134_D | 2x2 | 8 | Probe 2 | 3PBV 01_23_H_2x2 A 2026_134_D.xls | 460 | 4.628987 | 238.3249
3PBV 01_23_H_2x2 A 2026_134_D | 2x2 | 8 | Probe 2 | 3PBV 01_23_H_2x2 A 2026_134_D.xls | 461 | 4.639081 | 238.2302
3PBV 01_23_H_2x2 A 2026_134_D | 2x2 | 8 | Probe 2 | 3PBV 01_23_H_2x2 A 2026_134_D.xls | 462 | 4.649216 | 238.2106
3PBV 01_23_H_2x2 A 2026_134_D | 2x2 | 8 | Probe 2 | 3PBV 01_23_H_2x2 A 2026_134_D.xls | 463 | 4.659267 | 238.1638
3PBV 01_23_H_2x2 A 2026_134_D | 2x2 | 8 | Probe 2 | 3PBV 01_23_H_2x2 A 2026_134_D.xls | 464 | 4.669285 | 238.1315
3PBV 01_23_H_2x2 A 2026_134_D | 2x2 | 8 | Probe 2 | 3PBV 01_23_H_2x2 A 2026_134_D.xls | 465 | 4.679432 | 238.0572
3PBV 01_23_H_2x2 A 2026_134_D | 2x2 | 8 | Probe 2 | 3PBV 01_23_H_2x2 A 2026_134_D.xls | 466 | 4.689547 | 238.0336
3PBV 01_23_H_2x2 A 2026_134_D | 2x2 | 8 | Probe 2 | 3PBV 01_23_H_2x2 A 2026_134_D.xls | 467 | 4.699705 | 237.9644
3PBV 01_23_H_2x2 A 2026_134_D | 2x2 | 8 | Probe 2 | 3PBV 01_23_H_2x2 A 2026_134_D.xls | 468 | 4.709809 | 237.9626
3PBV 01_23_H_2x2 A 2026_134_D | 2x2 | 8 | Probe 2 | 3PBV 01_23_H_2x2 A 2026_134_D.xls | 469 | 4.719816 | 237.8347
3PBV 01_23_H_2x2 A 2026_134_D | 2x2 | 8 | Probe 2 | 3PBV 01_23_H_2x2 A 2026_134_D.xls | 470 | 4.729963 | 237.8004
3PBV 01_23_H_2x2 A 2026_134_D | 2x2 | 8 | Probe 2 | 3PBV 01_23_H_2x2 A 2026_134_D.xls | 471 | 4.740089 | 237.7635
3PBV 01_23_H_2x2 A 2026_134_D | 2x2 | 8 | Probe 2 | 3PBV 01_23_H_2x2 A 2026_134_D.xls | 472 | 4.750108 | 237.6375
3PBV 01_23_H_2x2 A 2026_134_D | 2x2 | 8 | Probe 2 | 3PBV 01_23_H_2x2 A 2026_134_D.xls | 473 | 4.760148 | 237.5914
3PBV 01_23_H_2x2 A 2026_134_D | 2x2 | 8 | Probe 2 | 3PBV 01_23_H_2x2 A 2026_134_D.xls | 474 | 4.770295 | 237.5266
3PBV 01_23_H_2x2 A 2026_134_D | 2x2 | 8 | Probe 2 | 3PBV 01_23_H_2x2 A 2026_134_D.xls | 475 | 4.780302 | 237.4267
3PBV 01_23_H_2x2 A 2026_134_D | 2x2 | 8 | Probe 2 | 3PBV 01_23_H_2x2 A 2026_134_D.xls | 476 | 4.790363 | 237.3259
3PBV 01_23_H_2x2 A 2026_134_D | 2x2 | 8 | Probe 2 | 3PBV 01_23_H_2x2 A 2026_134_D.xls | 477 | 4.800446 | 237.2274
3PBV 01_23_H_2x2 A 2026_134_D | 2x2 | 8 | Probe 2 | 3PBV 01_23_H_2x2 A 2026_134_D.xls | 478 | 4.810571 | 237.1261
3PBV 01_23_H_2x2 A 2026_134_D | 2x2 | 8 | Probe 2 | 3PBV 01_23_H_2x2 A 2026_134_D.xls | 479 | 4.820632 | 236.9875
3PBV 01_23_H_2x2 A 2026_134_D | 2x2 | 8 | Probe 2 | 3PBV 01_23_H_2x2 A 2026_134_D.xls | 480 | 4.83079 | 236.8428
3PBV 01_23_H_2x2 A 2026_134_D | 2x2 | 8 | Probe 2 | 3PBV 01_23_H_2x2 A 2026_134_D.xls | 481 | 4.840906 | 236.6939
3PBV 01_23_H_2x2 A 2026_134_D | 2x2 | 8 | Probe 2 | 3PBV 01_23_H_2x2 A 2026_134_D.xls | 482 | 4.850998 | 236.5953
3PBV 01_23_H_2x2 A 2026_134_D | 2x2 | 8 | Probe 2 | 3PBV 01_23_H_2x2 A 2026_134_D.xls | 483 | 4.861167 | 236.3731
3PBV 01_23_H_2x2 A 2026_134_D | 2x2 | 8 | Probe 2 | 3PBV 01_23_H_2x2 A 2026_134_D.xls | 484 | 4.871315 | 236.1392
3PBV 01_23_H_2x2 A 2026_134_D | 2x2 | 8 | Probe 2 | 3PBV 01_23_H_2x2 A 2026_134_D.xls | 485 | 4.881364 | 235.8838
3PBV 01_23_H_2x2 A 2026_134_D | 2x2 | 8 | Probe 2 | 3PBV 01_23_H_2x2 A 2026_134_D.xls | 486 | 4.891523 | 235.6594
3PBV 01_23_H_2x2 A 2026_134_D | 2x2 | 8 | Probe 2 | 3PBV 01_23_H_2x2 A 2026_134_D.xls | 487 | 4.901573 | 235.4458
3PBV 01_23_H_2x2 A 2026_134_D | 2x2 | 8 | Probe 2 | 3PBV 01_23_H_2x2 A 2026_134_D.xls | 488 | 4.911581 | 235.2096
3PBV 01_23_H_2x2 A 2026_134_D | 2x2 | 8 | Probe 2 | 3PBV 01_23_H_2x2 A 2026_134_D.xls | 489 | 4.921631 | 234.9631
3PBV 01_23_H_2x2 A 2026_134_D | 2x2 | 8 | Probe 2 | 3PBV 01_23_H_2x2 A 2026_134_D.xls | 490 | 4.931735 | 234.7309
3PBV 01_23_H_2x2 A 2026_134_D | 2x2 | 8 | Probe 2 | 3PBV 01_23_H_2x2 A 2026_134_D.xls | 491 | 4.941872 | 233.8861
3PBV 01_23_H_2x2 A 2026_134_D | 2x2 | 8 | Probe 2 | 3PBV 01_23_H_2x2 A 2026_134_D.xls | 492 | 4.952008 | 232.6832
3PBV 01_23_H_2x2 A 2026_134_D | 2x2 | 8 | Probe 2 | 3PBV 01_23_H_2x2 A 2026_134_D.xls | 493 | 4.962176 | 231.0518
3PBV 01_23_H_2x2 A 2026_134_D | 2x2 | 8 | Probe 2 | 3PBV 01_23_H_2x2 A 2026_134_D.xls | 494 | 4.972302 | 229.5358
3PBV 01_23_H_2x2 A 2026_134_D | 2x2 | 8 | Probe 2 | 3PBV 01_23_H_2x2 A 2026_134_D.xls | 495 | 4.982309 | 228.2122
3PBV 01_23_H_2x2 A 2026_134_D | 2x2 | 8 | Probe 2 | 3PBV 01_23_H_2x2 A 2026_134_D.xls | 496 | 4.992468 | 227.2889
3PBV 01_23_H_2x2 A 2026_134_D | 2x2 | 8 | Probe 2 | 3PBV 01_23_H_2x2 A 2026_134_D.xls | 497 | 5.002572 | 226.5589
3PBV 01_23_H_2x2 A 2026_134_D | 2x2 | 8 | Probe 2 | 3PBV 01_23_H_2x2 A 2026_134_D.xls | 498 | 5.012633 | 225.7842
3PBV 01_23_H_2x2 A 2026_134_D | 2x2 | 8 | Probe 2 | 3PBV 01_23_H_2x2 A 2026_134_D.xls | 499 | 5.022651 | 224.8931
3PBV 01_23_H_2x2 A 2026_134_D | 2x2 | 8 | Probe 2 | 3PBV 01_23_H_2x2 A 2026_134_D.xls | 500 | 5.032787 | 224.2967
3PBV 01_23_H_2x2 A 2026_134_D | 2x2 | 8 | Probe 2 | 3PBV 01_23_H_2x2 A 2026_134_D.xls | 501 | 5.042827 | 223.7751
3PBV 01_23_H_2x2 A 2026_134_D | 2x2 | 8 | Probe 2 | 3PBV 01_23_H_2x2 A 2026_134_D.xls | 502 | 5.052866 | 223.3043
3PBV 01_23_H_2x2 A 2026_134_D | 2x2 | 8 | Probe 2 | 3PBV 01_23_H_2x2 A 2026_134_D.xls | 503 | 5.062971 | 222.8101
3PBV 01_23_H_2x2 A 2026_134_D | 2x2 | 8 | Probe 2 | 3PBV 01_23_H_2x2 A 2026_134_D.xls | 504 | 5.073075 | 222.401
3PBV 01_23_H_2x2 A 2026_134_D | 2x2 | 8 | Probe 2 | 3PBV 01_23_H_2x2 A 2026_134_D.xls | 505 | 5.083147 | 221.8943
3PBV 01_23_H_2x2 A 2026_134_D | 2x2 | 8 | Probe 2 | 3PBV 01_23_H_2x2 A 2026_134_D.xls | 506 | 5.093219 | 221.4854
3PBV 01_23_H_2x2 A 2026_134_D | 2x2 | 8 | Probe 2 | 3PBV 01_23_H_2x2 A 2026_134_D.xls | 507 | 5.103227 | 221.0775
3PBV 01_23_H_2x2 A 2026_134_D | 2x2 | 8 | Probe 2 | 3PBV 01_23_H_2x2 A 2026_134_D.xls | 508 | 5.113352 | 220.8314
3PBV 01_23_H_2x2 A 2026_134_D | 2x2 | 8 | Probe 2 | 3PBV 01_23_H_2x2 A 2026_134_D.xls | 509 | 5.123488 | 220.542
3PBV 01_23_H_2x2 A 2026_134_D | 2x2 | 8 | Probe 2 | 3PBV 01_23_H_2x2 A 2026_134_D.xls | 510 | 5.132809 | 220.2407
3PBV 01_23_H_2x2 A 2026_134_D | 2x2 | 9 | Probe 3 | 3PBV 01_23_H_2x2 A 2026_134_D.xls | 1 | 0 | 10.58564
3PBV 01_23_H_2x2 A 2026_134_D | 2x2 | 9 | Probe 3 | 3PBV 01_23_H_2x2 A 2026_134_D.xls | 2 | 0.01011419 | 11.86235
3PBV 01_23_H_2x2 A 2026_134_D | 2x2 | 9 | Probe 3 | 3PBV 01_23_H_2x2 A 2026_134_D.xls | 3 | 0.02015448 | 13.4398
3PBV 01_23_H_2x2 A 2026_134_D | 2x2 | 9 | Probe 3 | 3PBV 01_23_H_2x2 A 2026_134_D.xls | 4 | 0.03026915 | 15.06961
3PBV 01_23_H_2x2 A 2026_134_D | 2x2 | 9 | Probe 3 | 3PBV 01_23_H_2x2 A 2026_134_D.xls | 5 | 0.04035139 | 16.72161
3PBV 01_23_H_2x2 A 2026_134_D | 2x2 | 9 | Probe 3 | 3PBV 01_23_H_2x2 A 2026_134_D.xls | 6 | 0.0504131 | 18.27042
3PBV 01_23_H_2x2 A 2026_134_D | 2x2 | 9 | Probe 3 | 3PBV 01_23_H_2x2 A 2026_134_D.xls | 7 | 0.0605602 | 19.97603
3PBV 01_23_H_2x2 A 2026_134_D | 2x2 | 9 | Probe 3 | 3PBV 01_23_H_2x2 A 2026_134_D.xls | 8 | 0.07070729 | 21.69569
3PBV 01_23_H_2x2 A 2026_134_D | 2x2 | 9 | Probe 3 | 3PBV 01_23_H_2x2 A 2026_134_D.xls | 9 | 0.08077905 | 23.45685
3PBV 01_23_H_2x2 A 2026_134_D | 2x2 | 9 | Probe 3 | 3PBV 01_23_H_2x2 A 2026_134_D.xls | 10 | 0.09084031 | 25.19032
3PBV 01_23_H_2x2 A 2026_134_D | 2x2 | 9 | Probe 3 | 3PBV 01_23_H_2x2 A 2026_134_D.xls | 11 | 0.100934 | 26.95179
3PBV 01_23_H_2x2 A 2026_134_D | 2x2 | 9 | Probe 3 | 3PBV 01_23_H_2x2 A 2026_134_D.xls | 12 | 0.1109733 | 28.70113
3PBV 01_23_H_2x2 A 2026_134_D | 2x2 | 9 | Probe 3 | 3PBV 01_23_H_2x2 A 2026_134_D.xls | 13 | 0.1209917 | 30.42836
3PBV 01_23_H_2x2 A 2026_134_D | 2x2 | 9 | Probe 3 | 3PBV 01_23_H_2x2 A 2026_134_D.xls | 14 | 0.131053 | 32.1486
3PBV 01_23_H_2x2 A 2026_134_D | 2x2 | 9 | Probe 3 | 3PBV 01_23_H_2x2 A 2026_134_D.xls | 15 | 0.1411896 | 33.91494
3PBV 01_23_H_2x2 A 2026_134_D | 2x2 | 9 | Probe 3 | 3PBV 01_23_H_2x2 A 2026_134_D.xls | 16 | 0.1512718 | 35.62649
3PBV 01_23_H_2x2 A 2026_134_D | 2x2 | 9 | Probe 3 | 3PBV 01_23_H_2x2 A 2026_134_D.xls | 17 | 0.1613865 | 37.42857
3PBV 01_23_H_2x2 A 2026_134_D | 2x2 | 9 | Probe 3 | 3PBV 01_23_H_2x2 A 2026_134_D.xls | 18 | 0.1714802 | 39.18316
3PBV 01_23_H_2x2 A 2026_134_D | 2x2 | 9 | Probe 3 | 3PBV 01_23_H_2x2 A 2026_134_D.xls | 19 | 0.1814985 | 40.98324
3PBV 01_23_H_2x2 A 2026_134_D | 2x2 | 9 | Probe 3 | 3PBV 01_23_H_2x2 A 2026_134_D.xls | 20 | 0.1916561 | 42.68004
3PBV 01_23_H_2x2 A 2026_134_D | 2x2 | 9 | Probe 3 | 3PBV 01_23_H_2x2 A 2026_134_D.xls | 21 | 0.2017393 | 44.42626
3PBV 01_23_H_2x2 A 2026_134_D | 2x2 | 9 | Probe 3 | 3PBV 01_23_H_2x2 A 2026_134_D.xls | 22 | 0.2117891 | 46.20255
3PBV 01_23_H_2x2 A 2026_134_D | 2x2 | 9 | Probe 3 | 3PBV 01_23_H_2x2 A 2026_134_D.xls | 23 | 0.2219258 | 48.02218
3PBV 01_23_H_2x2 A 2026_134_D | 2x2 | 9 | Probe 3 | 3PBV 01_23_H_2x2 A 2026_134_D.xls | 24 | 0.2319975 | 49.81177
3PBV 01_23_H_2x2 A 2026_134_D | 2x2 | 9 | Probe 3 | 3PBV 01_23_H_2x2 A 2026_134_D.xls | 25 | 0.2421017 | 51.57639
3PBV 01_23_H_2x2 A 2026_134_D | 2x2 | 9 | Probe 3 | 3PBV 01_23_H_2x2 A 2026_134_D.xls | 26 | 0.2521096 | 53.33667
3PBV 01_23_H_2x2 A 2026_134_D | 2x2 | 9 | Probe 3 | 3PBV 01_23_H_2x2 A 2026_134_D.xls | 27 | 0.2622452 | 55.15406
3PBV 01_23_H_2x2 A 2026_134_D | 2x2 | 9 | Probe 3 | 3PBV 01_23_H_2x2 A 2026_134_D.xls | 28 | 0.2722855 | 57.08648
3PBV 01_23_H_2x2 A 2026_134_D | 2x2 | 9 | Probe 3 | 3PBV 01_23_H_2x2 A 2026_134_D.xls | 29 | 0.2823143 | 58.86781
3PBV 01_23_H_2x2 A 2026_134_D | 2x2 | 9 | Probe 3 | 3PBV 01_23_H_2x2 A 2026_134_D.xls | 30 | 0.292429 | 60.6797
3PBV 01_23_H_2x2 A 2026_134_D | 2x2 | 9 | Probe 3 | 3PBV 01_23_H_2x2 A 2026_134_D.xls | 31 | 0.3025225 | 62.5313
3PBV 01_23_H_2x2 A 2026_134_D | 2x2 | 9 | Probe 3 | 3PBV 01_23_H_2x2 A 2026_134_D.xls | 32 | 0.3125732 | 64.31364
3PBV 01_23_H_2x2 A 2026_134_D | 2x2 | 9 | Probe 3 | 3PBV 01_23_H_2x2 A 2026_134_D.xls | 33 | 0.3226879 | 66.1216
3PBV 01_23_H_2x2 A 2026_134_D | 2x2 | 9 | Probe 3 | 3PBV 01_23_H_2x2 A 2026_134_D.xls | 34 | 0.3326958 | 67.87163
3PBV 01_23_H_2x2 A 2026_134_D | 2x2 | 9 | Probe 3 | 3PBV 01_23_H_2x2 A 2026_134_D.xls | 35 | 0.3427885 | 69.74975
3PBV 01_23_H_2x2 A 2026_134_D | 2x2 | 9 | Probe 3 | 3PBV 01_23_H_2x2 A 2026_134_D.xls | 36 | 0.3529785 | 71.55839
3PBV 01_23_H_2x2 A 2026_134_D | 2x2 | 9 | Probe 3 | 3PBV 01_23_H_2x2 A 2026_134_D.xls | 37 | 0.3630941 | 73.46957
3PBV 01_23_H_2x2 A 2026_134_D | 2x2 | 9 | Probe 3 | 3PBV 01_23_H_2x2 A 2026_134_D.xls | 38 | 0.368613 | 74.49604
3PBV 01_23_H_2x2 A 2026_134_D | 2x2 | 9 | Probe 3 | 3PBV 01_23_H_2x2 A 2026_134_D.xls | 39 | 0.3787277 | 76.24721
3PBV 01_23_H_2x2 A 2026_134_D | 2x2 | 9 | Probe 3 | 3PBV 01_23_H_2x2 A 2026_134_D.xls | 40 | 0.3889177 | 78.10708
3PBV 01_23_H_2x2 A 2026_134_D | 2x2 | 9 | Probe 3 | 3PBV 01_23_H_2x2 A 2026_134_D.xls | 41 | 0.3990648 | 79.97215
3PBV 01_23_H_2x2 A 2026_134_D | 2x2 | 9 | Probe 3 | 3PBV 01_23_H_2x2 A 2026_134_D.xls | 42 | 0.4092014 | 81.84427
3PBV 01_23_H_2x2 A 2026_134_D | 2x2 | 9 | Probe 3 | 3PBV 01_23_H_2x2 A 2026_134_D.xls | 43 | 0.4192522 | 83.62461
3PBV 01_23_H_2x2 A 2026_134_D | 2x2 | 9 | Probe 3 | 3PBV 01_23_H_2x2 A 2026_134_D.xls | 44 | 0.4293125 | 85.42862
3PBV 01_23_H_2x2 A 2026_134_D | 2x2 | 9 | Probe 3 | 3PBV 01_23_H_2x2 A 2026_134_D.xls | 45 | 0.4394596 | 87.33277
3PBV 01_23_H_2x2 A 2026_134_D | 2x2 | 9 | Probe 3 | 3PBV 01_23_H_2x2 A 2026_134_D.xls | 46 | 0.4496067 | 89.1819
3PBV 01_23_H_2x2 A 2026_134_D | 2x2 | 9 | Probe 3 | 3PBV 01_23_H_2x2 A 2026_134_D.xls | 47 | 0.4597004 | 91.11957
3PBV 01_23_H_2x2 A 2026_134_D | 2x2 | 9 | Probe 3 | 3PBV 01_23_H_2x2 A 2026_134_D.xls | 48 | 0.4697515 | 92.94091
3PBV 01_23_H_2x2 A 2026_134_D | 2x2 | 9 | Probe 3 | 3PBV 01_23_H_2x2 A 2026_134_D.xls | 49 | 0.4798547 | 94.79879
3PBV 01_23_H_2x2 A 2026_134_D | 2x2 | 9 | Probe 3 | 3PBV 01_23_H_2x2 A 2026_134_D.xls | 50 | 0.489916 | 96.61974
3PBV 01_23_H_2x2 A 2026_134_D | 2x2 | 9 | Probe 3 | 3PBV 01_23_H_2x2 A 2026_134_D.xls | 51 | 0.5000421 | 98.50224
3PBV 01_23_H_2x2 A 2026_134_D | 2x2 | 9 | Probe 3 | 3PBV 01_23_H_2x2 A 2026_134_D.xls | 52 | 0.5101787 | 100.4113
3PBV 01_23_H_2x2 A 2026_134_D | 2x2 | 9 | Probe 3 | 3PBV 01_23_H_2x2 A 2026_134_D.xls | 53 | 0.5202609 | 102.1653
3PBV 01_23_H_2x2 A 2026_134_D | 2x2 | 9 | Probe 3 | 3PBV 01_23_H_2x2 A 2026_134_D.xls | 54 | 0.5302793 | 104.0597
3PBV 01_23_H_2x2 A 2026_134_D | 2x2 | 9 | Probe 3 | 3PBV 01_23_H_2x2 A 2026_134_D.xls | 55 | 0.5404159 | 105.8883
3PBV 01_23_H_2x2 A 2026_134_D | 2x2 | 9 | Probe 3 | 3PBV 01_23_H_2x2 A 2026_134_D.xls | 56 | 0.5504557 | 107.8006
3PBV 01_23_H_2x2 A 2026_134_D | 2x2 | 9 | Probe 3 | 3PBV 01_23_H_2x2 A 2026_134_D.xls | 57 | 0.5604626 | 109.6071
3PBV 01_23_H_2x2 A 2026_134_D | 2x2 | 9 | Probe 3 | 3PBV 01_23_H_2x2 A 2026_134_D.xls | 58 | 0.5705563 | 111.4893
3PBV 01_23_H_2x2 A 2026_134_D | 2x2 | 9 | Probe 3 | 3PBV 01_23_H_2x2 A 2026_134_D.xls | 59 | 0.5807139 | 113.3271
3PBV 01_23_H_2x2 A 2026_134_D | 2x2 | 9 | Probe 3 | 3PBV 01_23_H_2x2 A 2026_134_D.xls | 60 | 0.5907856 | 115.2502
3PBV 01_23_H_2x2 A 2026_134_D | 2x2 | 9 | Probe 3 | 3PBV 01_23_H_2x2 A 2026_134_D.xls | 61 | 0.6009117 | 117.1094
3PBV 01_23_H_2x2 A 2026_134_D | 2x2 | 9 | Probe 3 | 3PBV 01_23_H_2x2 A 2026_134_D.xls | 62 | 0.6110264 | 118.8965
3PBV 01_23_H_2x2 A 2026_134_D | 2x2 | 9 | Probe 3 | 3PBV 01_23_H_2x2 A 2026_134_D.xls | 63 | 0.621163 | 120.8151
3PBV 01_23_H_2x2 A 2026_134_D | 2x2 | 9 | Probe 3 | 3PBV 01_23_H_2x2 A 2026_134_D.xls | 64 | 0.6312888 | 122.6686
3PBV 01_23_H_2x2 A 2026_134_D | 2x2 | 9 | Probe 3 | 3PBV 01_23_H_2x2 A 2026_134_D.xls | 65 | 0.641393 | 124.6606
3PBV 01_23_H_2x2 A 2026_134_D | 2x2 | 9 | Probe 3 | 3PBV 01_23_H_2x2 A 2026_134_D.xls | 66 | 0.6514428 | 126.4865
3PBV 01_23_H_2x2 A 2026_134_D | 2x2 | 9 | Probe 3 | 3PBV 01_23_H_2x2 A 2026_134_D.xls | 67 | 0.6615365 | 128.3362
3PBV 01_23_H_2x2 A 2026_134_D | 2x2 | 9 | Probe 3 | 3PBV 01_23_H_2x2 A 2026_134_D.xls | 68 | 0.6716512 | 130.1394
3PBV 01_23_H_2x2 A 2026_134_D | 2x2 | 9 | Probe 3 | 3PBV 01_23_H_2x2 A 2026_134_D.xls | 69 | 0.6817344 | 132.0292
3PBV 01_23_H_2x2 A 2026_134_D | 2x2 | 9 | Probe 3 | 3PBV 01_23_H_2x2 A 2026_134_D.xls | 70 | 0.6917842 | 133.8678
3PBV 01_23_H_2x2 A 2026_134_D | 2x2 | 9 | Probe 3 | 3PBV 01_23_H_2x2 A 2026_134_D.xls | 71 | 0.7019103 | 135.6825
3PBV 01_23_H_2x2 A 2026_134_D | 2x2 | 9 | Probe 3 | 3PBV 01_23_H_2x2 A 2026_134_D.xls | 72 | 0.7119817 | 137.5666
3PBV 01_23_H_2x2 A 2026_134_D | 2x2 | 9 | Probe 3 | 3PBV 01_23_H_2x2 A 2026_134_D.xls | 73 | 0.7220324 | 139.4459
3PBV 01_23_H_2x2 A 2026_134_D | 2x2 | 9 | Probe 3 | 3PBV 01_23_H_2x2 A 2026_134_D.xls | 74 | 0.7321156 | 141.381
3PBV 01_23_H_2x2 A 2026_134_D | 2x2 | 9 | Probe 3 | 3PBV 01_23_H_2x2 A 2026_134_D.xls | 75 | 0.7422303 | 143.2073
3PBV 01_23_H_2x2 A 2026_134_D | 2x2 | 9 | Probe 3 | 3PBV 01_23_H_2x2 A 2026_134_D.xls | 76 | 0.7522486 | 145.0864
3PBV 01_23_H_2x2 A 2026_134_D | 2x2 | 9 | Probe 3 | 3PBV 01_23_H_2x2 A 2026_134_D.xls | 77 | 0.7623528 | 146.9378
3PBV 01_23_H_2x2 A 2026_134_D | 2x2 | 9 | Probe 3 | 3PBV 01_23_H_2x2 A 2026_134_D.xls | 78 | 0.7723702 | 148.7624
3PBV 01_23_H_2x2 A 2026_134_D | 2x2 | 9 | Probe 3 | 3PBV 01_23_H_2x2 A 2026_134_D.xls | 79 | 0.7824534 | 150.6383
3PBV 01_23_H_2x2 A 2026_134_D | 2x2 | 9 | Probe 3 | 3PBV 01_23_H_2x2 A 2026_134_D.xls | 80 | 0.7926005 | 152.512
3PBV 01_23_H_2x2 A 2026_134_D | 2x2 | 9 | Probe 3 | 3PBV 01_23_H_2x2 A 2026_134_D.xls | 81 | 0.8027366 | 154.3355
3PBV 01_23_H_2x2 A 2026_134_D | 2x2 | 9 | Probe 3 | 3PBV 01_23_H_2x2 A 2026_134_D.xls | 82 | 0.8128303 | 156.2697
3PBV 01_23_H_2x2 A 2026_134_D | 2x2 | 9 | Probe 3 | 3PBV 01_23_H_2x2 A 2026_134_D.xls | 83 | 0.822945 | 158.2003
3PBV 01_23_H_2x2 A 2026_134_D | 2x2 | 9 | Probe 3 | 3PBV 01_23_H_2x2 A 2026_134_D.xls | 84 | 0.8330282 | 159.9882
3PBV 01_23_H_2x2 A 2026_134_D | 2x2 | 9 | Probe 3 | 3PBV 01_23_H_2x2 A 2026_134_D.xls | 85 | 0.8430895 | 161.8428
3PBV 01_23_H_2x2 A 2026_134_D | 2x2 | 9 | Probe 3 | 3PBV 01_23_H_2x2 A 2026_134_D.xls | 86 | 0.853247 | 163.6596
3PBV 01_23_H_2x2 A 2026_134_D | 2x2 | 9 | Probe 3 | 3PBV 01_23_H_2x2 A 2026_134_D.xls | 87 | 0.8633617 | 165.5812
3PBV 01_23_H_2x2 A 2026_134_D | 2x2 | 9 | Probe 3 | 3PBV 01_23_H_2x2 A 2026_134_D.xls | 88 | 0.8734335 | 167.4411
3PBV 01_23_H_2x2 A 2026_134_D | 2x2 | 9 | Probe 3 | 3PBV 01_23_H_2x2 A 2026_134_D.xls | 89 | 0.8835266 | 169.2568
3PBV 01_23_H_2x2 A 2026_134_D | 2x2 | 9 | Probe 3 | 3PBV 01_23_H_2x2 A 2026_134_D.xls | 90 | 0.8936308 | 171.1192
3PBV 01_23_H_2x2 A 2026_134_D | 2x2 | 9 | Probe 3 | 3PBV 01_23_H_2x2 A 2026_134_D.xls | 91 | 0.9037569 | 173.0796
3PBV 01_23_H_2x2 A 2026_134_D | 2x2 | 9 | Probe 3 | 3PBV 01_23_H_2x2 A 2026_134_D.xls | 92 | 0.9137962 | 174.9352
3PBV 01_23_H_2x2 A 2026_134_D | 2x2 | 9 | Probe 3 | 3PBV 01_23_H_2x2 A 2026_134_D.xls | 93 | 0.9239119 | 176.779
3PBV 01_23_H_2x2 A 2026_134_D | 2x2 | 9 | Probe 3 | 3PBV 01_23_H_2x2 A 2026_134_D.xls | 94 | 0.9340151 | 178.5946
3PBV 01_23_H_2x2 A 2026_134_D | 2x2 | 9 | Probe 3 | 3PBV 01_23_H_2x2 A 2026_134_D.xls | 95 | 0.9440983 | 180.4657
3PBV 01_23_H_2x2 A 2026_134_D | 2x2 | 9 | Probe 3 | 3PBV 01_23_H_2x2 A 2026_134_D.xls | 96 | 0.9542235 | 182.3557
3PBV 01_23_H_2x2 A 2026_134_D | 2x2 | 9 | Probe 3 | 3PBV 01_23_H_2x2 A 2026_134_D.xls | 97 | 0.9643598 | 184.1462
3PBV 01_23_H_2x2 A 2026_134_D | 2x2 | 9 | Probe 3 | 3PBV 01_23_H_2x2 A 2026_134_D.xls | 98 | 0.9745069 | 186.015
3PBV 01_23_H_2x2 A 2026_134_D | 2x2 | 9 | Probe 3 | 3PBV 01_23_H_2x2 A 2026_134_D.xls | 99 | 0.984633 | 187.873
3PBV 01_23_H_2x2 A 2026_134_D | 2x2 | 9 | Probe 3 | 3PBV 01_23_H_2x2 A 2026_134_D.xls | 100 | 0.9947582 | 189.8323
3PBV 01_23_H_2x2 A 2026_134_D | 2x2 | 9 | Probe 3 | 3PBV 01_23_H_2x2 A 2026_134_D.xls | 101 | 1.004777 | 191.6999
3PBV 01_23_H_2x2 A 2026_134_D | 2x2 | 9 | Probe 3 | 3PBV 01_23_H_2x2 A 2026_134_D.xls | 102 | 1.014913 | 193.4634
3PBV 01_23_H_2x2 A 2026_134_D | 2x2 | 9 | Probe 3 | 3PBV 01_23_H_2x2 A 2026_134_D.xls | 103 | 1.02505 | 195.4272
3PBV 01_23_H_2x2 A 2026_134_D | 2x2 | 9 | Probe 3 | 3PBV 01_23_H_2x2 A 2026_134_D.xls | 104 | 1.035207 | 197.2441
3PBV 01_23_H_2x2 A 2026_134_D | 2x2 | 9 | Probe 3 | 3PBV 01_23_H_2x2 A 2026_134_D.xls | 105 | 1.045269 | 199.1375
3PBV 01_23_H_2x2 A 2026_134_D | 2x2 | 9 | Probe 3 | 3PBV 01_23_H_2x2 A 2026_134_D.xls | 106 | 1.055416 | 200.921
3PBV 01_23_H_2x2 A 2026_134_D | 2x2 | 9 | Probe 3 | 3PBV 01_23_H_2x2 A 2026_134_D.xls | 107 | 1.065423 | 202.8287
3PBV 01_23_H_2x2 A 2026_134_D | 2x2 | 9 | Probe 3 | 3PBV 01_23_H_2x2 A 2026_134_D.xls | 108 | 1.075495 | 204.6713
3PBV 01_23_H_2x2 A 2026_134_D | 2x2 | 9 | Probe 3 | 3PBV 01_23_H_2x2 A 2026_134_D.xls | 109 | 1.085588 | 206.5805
3PBV 01_23_H_2x2 A 2026_134_D | 2x2 | 9 | Probe 3 | 3PBV 01_23_H_2x2 A 2026_134_D.xls | 110 | 1.095661 | 208.4814
3PBV 01_23_H_2x2 A 2026_134_D | 2x2 | 9 | Probe 3 | 3PBV 01_23_H_2x2 A 2026_134_D.xls | 111 | 1.105754 | 210.1738
3PBV 01_23_H_2x2 A 2026_134_D | 2x2 | 9 | Probe 3 | 3PBV 01_23_H_2x2 A 2026_134_D.xls | 112 | 1.11589 | 212.1706
3PBV 01_23_H_2x2 A 2026_134_D | 2x2 | 9 | Probe 3 | 3PBV 01_23_H_2x2 A 2026_134_D.xls | 113 | 1.126037 | 214.0296
3PBV 01_23_H_2x2 A 2026_134_D | 2x2 | 9 | Probe 3 | 3PBV 01_23_H_2x2 A 2026_134_D.xls | 114 | 1.13613 | 215.9558
3PBV 01_23_H_2x2 A 2026_134_D | 2x2 | 9 | Probe 3 | 3PBV 01_23_H_2x2 A 2026_134_D.xls | 115 | 1.146149 | 217.6367
3PBV 01_23_H_2x2 A 2026_134_D | 2x2 | 9 | Probe 3 | 3PBV 01_23_H_2x2 A 2026_134_D.xls | 116 | 1.156285 | 219.5389
3PBV 01_23_H_2x2 A 2026_134_D | 2x2 | 9 | Probe 3 | 3PBV 01_23_H_2x2 A 2026_134_D.xls | 117 | 1.166304 | 221.414
3PBV 01_23_H_2x2 A 2026_134_D | 2x2 | 9 | Probe 3 | 3PBV 01_23_H_2x2 A 2026_134_D.xls | 118 | 1.176483 | 223.3555
3PBV 01_23_H_2x2 A 2026_134_D | 2x2 | 9 | Probe 3 | 3PBV 01_23_H_2x2 A 2026_134_D.xls | 119 | 1.186533 | 225.151
3PBV 01_23_H_2x2 A 2026_134_D | 2x2 | 9 | Probe 3 | 3PBV 01_23_H_2x2 A 2026_134_D.xls | 120 | 1.196691 | 226.9307
3PBV 01_23_H_2x2 A 2026_134_D | 2x2 | 9 | Probe 3 | 3PBV 01_23_H_2x2 A 2026_134_D.xls | 121 | 1.206774 | 228.8748
3PBV 01_23_H_2x2 A 2026_134_D | 2x2 | 9 | Probe 3 | 3PBV 01_23_H_2x2 A 2026_134_D.xls | 122 | 1.216845 | 230.7518
3PBV 01_23_H_2x2 A 2026_134_D | 2x2 | 9 | Probe 3 | 3PBV 01_23_H_2x2 A 2026_134_D.xls | 123 | 1.226864 | 232.5952
3PBV 01_23_H_2x2 A 2026_134_D | 2x2 | 9 | Probe 3 | 3PBV 01_23_H_2x2 A 2026_134_D.xls | 124 | 1.23699 | 234.3652
3PBV 01_23_H_2x2 A 2026_134_D | 2x2 | 9 | Probe 3 | 3PBV 01_23_H_2x2 A 2026_134_D.xls | 125 | 1.247126 | 236.2624
3PBV 01_23_H_2x2 A 2026_134_D | 2x2 | 9 | Probe 3 | 3PBV 01_23_H_2x2 A 2026_134_D.xls | 126 | 1.257252 | 238.1557
3PBV 01_23_H_2x2 A 2026_134_D | 2x2 | 9 | Probe 3 | 3PBV 01_23_H_2x2 A 2026_134_D.xls | 127 | 1.267302 | 240.0543
3PBV 01_23_H_2x2 A 2026_134_D | 2x2 | 9 | Probe 3 | 3PBV 01_23_H_2x2 A 2026_134_D.xls | 128 | 1.277407 | 241.9149
3PBV 01_23_H_2x2 A 2026_134_D | 2x2 | 9 | Probe 3 | 3PBV 01_23_H_2x2 A 2026_134_D.xls | 129 | 1.287521 | 243.7295
3PBV 01_23_H_2x2 A 2026_134_D | 2x2 | 9 | Probe 3 | 3PBV 01_23_H_2x2 A 2026_134_D.xls | 130 | 1.297593 | 245.5731
3PBV 01_23_H_2x2 A 2026_134_D | 2x2 | 9 | Probe 3 | 3PBV 01_23_H_2x2 A 2026_134_D.xls | 131 | 1.3076 | 247.4431
3PBV 01_23_H_2x2 A 2026_134_D | 2x2 | 9 | Probe 3 | 3PBV 01_23_H_2x2 A 2026_134_D.xls | 132 | 1.317716 | 249.3121
3PBV 01_23_H_2x2 A 2026_134_D | 2x2 | 9 | Probe 3 | 3PBV 01_23_H_2x2 A 2026_134_D.xls | 133 | 1.327798 | 251.0812
3PBV 01_23_H_2x2 A 2026_134_D | 2x2 | 9 | Probe 3 | 3PBV 01_23_H_2x2 A 2026_134_D.xls | 134 | 1.337816 | 252.9054
3PBV 01_23_H_2x2 A 2026_134_D | 2x2 | 9 | Probe 3 | 3PBV 01_23_H_2x2 A 2026_134_D.xls | 135 | 1.34791 | 254.7577
3PBV 01_23_H_2x2 A 2026_134_D | 2x2 | 9 | Probe 3 | 3PBV 01_23_H_2x2 A 2026_134_D.xls | 136 | 1.358014 | 256.6703
3PBV 01_23_H_2x2 A 2026_134_D | 2x2 | 9 | Probe 3 | 3PBV 01_23_H_2x2 A 2026_134_D.xls | 137 | 1.368075 | 258.4975
3PBV 01_23_H_2x2 A 2026_134_D | 2x2 | 9 | Probe 3 | 3PBV 01_23_H_2x2 A 2026_134_D.xls | 138 | 1.378201 | 260.3067
3PBV 01_23_H_2x2 A 2026_134_D | 2x2 | 9 | Probe 3 | 3PBV 01_23_H_2x2 A 2026_134_D.xls | 139 | 1.388369 | 262.1573
3PBV 01_23_H_2x2 A 2026_134_D | 2x2 | 9 | Probe 3 | 3PBV 01_23_H_2x2 A 2026_134_D.xls | 140 | 1.398463 | 264.0079
3PBV 01_23_H_2x2 A 2026_134_D | 2x2 | 9 | Probe 3 | 3PBV 01_23_H_2x2 A 2026_134_D.xls | 141 | 1.408481 | 265.8707
3PBV 01_23_H_2x2 A 2026_134_D | 2x2 | 9 | Probe 3 | 3PBV 01_23_H_2x2 A 2026_134_D.xls | 142 | 1.418606 | 267.6579
3PBV 01_23_H_2x2 A 2026_134_D | 2x2 | 9 | Probe 3 | 3PBV 01_23_H_2x2 A 2026_134_D.xls | 143 | 1.428689 | 269.5244
3PBV 01_23_H_2x2 A 2026_134_D | 2x2 | 9 | Probe 3 | 3PBV 01_23_H_2x2 A 2026_134_D.xls | 144 | 1.438815 | 271.3771
3PBV 01_23_H_2x2 A 2026_134_D | 2x2 | 9 | Probe 3 | 3PBV 01_23_H_2x2 A 2026_134_D.xls | 145 | 1.448898 | 273.3228
3PBV 01_23_H_2x2 A 2026_134_D | 2x2 | 9 | Probe 3 | 3PBV 01_23_H_2x2 A 2026_134_D.xls | 146 | 1.458916 | 275.072
3PBV 01_23_H_2x2 A 2026_134_D | 2x2 | 9 | Probe 3 | 3PBV 01_23_H_2x2 A 2026_134_D.xls | 147 | 1.469063 | 276.8287
3PBV 01_23_H_2x2 A 2026_134_D | 2x2 | 9 | Probe 3 | 3PBV 01_23_H_2x2 A 2026_134_D.xls | 148 | 1.47922 | 278.6989
3PBV 01_23_H_2x2 A 2026_134_D | 2x2 | 9 | Probe 3 | 3PBV 01_23_H_2x2 A 2026_134_D.xls | 149 | 1.489239 | 280.6198
3PBV 01_23_H_2x2 A 2026_134_D | 2x2 | 9 | Probe 3 | 3PBV 01_23_H_2x2 A 2026_134_D.xls | 150 | 1.49931 | 282.4137
3PBV 01_23_H_2x2 A 2026_134_D | 2x2 | 9 | Probe 3 | 3PBV 01_23_H_2x2 A 2026_134_D.xls | 151 | 1.509415 | 284.1634
3PBV 01_23_H_2x2 A 2026_134_D | 2x2 | 9 | Probe 3 | 3PBV 01_23_H_2x2 A 2026_134_D.xls | 152 | 1.519594 | 286.079
3PBV 01_23_H_2x2 A 2026_134_D | 2x2 | 9 | Probe 3 | 3PBV 01_23_H_2x2 A 2026_134_D.xls | 153 | 1.529623 | 287.9138
3PBV 01_23_H_2x2 A 2026_134_D | 2x2 | 9 | Probe 3 | 3PBV 01_23_H_2x2 A 2026_134_D.xls | 154 | 1.539739 | 289.8229
3PBV 01_23_H_2x2 A 2026_134_D | 2x2 | 9 | Probe 3 | 3PBV 01_23_H_2x2 A 2026_134_D.xls | 155 | 1.549864 | 291.6127
3PBV 01_23_H_2x2 A 2026_134_D | 2x2 | 9 | Probe 3 | 3PBV 01_23_H_2x2 A 2026_134_D.xls | 156 | 1.559958 | 293.4441
3PBV 01_23_H_2x2 A 2026_134_D | 2x2 | 9 | Probe 3 | 3PBV 01_23_H_2x2 A 2026_134_D.xls | 157 | 1.570083 | 295.2843
3PBV 01_23_H_2x2 A 2026_134_D | 2x2 | 9 | Probe 3 | 3PBV 01_23_H_2x2 A 2026_134_D.xls | 158 | 1.58024 | 297.1393
3PBV 01_23_H_2x2 A 2026_134_D | 2x2 | 9 | Probe 3 | 3PBV 01_23_H_2x2 A 2026_134_D.xls | 159 | 1.590344 | 298.9662
3PBV 01_23_H_2x2 A 2026_134_D | 2x2 | 9 | Probe 3 | 3PBV 01_23_H_2x2 A 2026_134_D.xls | 160 | 1.600492 | 300.7488
3PBV 01_23_H_2x2 A 2026_134_D | 2x2 | 9 | Probe 3 | 3PBV 01_23_H_2x2 A 2026_134_D.xls | 161 | 1.610585 | 302.6143
3PBV 01_23_H_2x2 A 2026_134_D | 2x2 | 9 | Probe 3 | 3PBV 01_23_H_2x2 A 2026_134_D.xls | 162 | 1.620743 | 304.396
3PBV 01_23_H_2x2 A 2026_134_D | 2x2 | 9 | Probe 3 | 3PBV 01_23_H_2x2 A 2026_134_D.xls | 163 | 1.630912 | 300.6255
3PBV 01_23_H_2x2 A 2026_134_D | 2x2 | 9 | Probe 3 | 3PBV 01_23_H_2x2 A 2026_134_D.xls | 164 | 1.641006 | 301.5355
3PBV 01_23_H_2x2 A 2026_134_D | 2x2 | 9 | Probe 3 | 3PBV 01_23_H_2x2 A 2026_134_D.xls | 165 | 1.651012 | 302.7481
3PBV 01_23_H_2x2 A 2026_134_D | 2x2 | 9 | Probe 3 | 3PBV 01_23_H_2x2 A 2026_134_D.xls | 166 | 1.661106 | 304.1653
3PBV 01_23_H_2x2 A 2026_134_D | 2x2 | 9 | Probe 3 | 3PBV 01_23_H_2x2 A 2026_134_D.xls | 167 | 1.671286 | 305.7663
3PBV 01_23_H_2x2 A 2026_134_D | 2x2 | 9 | Probe 3 | 3PBV 01_23_H_2x2 A 2026_134_D.xls | 168 | 1.681433 | 307.3296
3PBV 01_23_H_2x2 A 2026_134_D | 2x2 | 9 | Probe 3 | 3PBV 01_23_H_2x2 A 2026_134_D.xls | 169 | 1.691537 | 308.8467
3PBV 01_23_H_2x2 A 2026_134_D | 2x2 | 9 | Probe 3 | 3PBV 01_23_H_2x2 A 2026_134_D.xls | 170 | 1.701619 | 310.1957
3PBV 01_23_H_2x2 A 2026_134_D | 2x2 | 9 | Probe 3 | 3PBV 01_23_H_2x2 A 2026_134_D.xls | 171 | 1.711713 | 309.6341
3PBV 01_23_H_2x2 A 2026_134_D | 2x2 | 9 | Probe 3 | 3PBV 01_23_H_2x2 A 2026_134_D.xls | 172 | 1.721752 | 309.5484
3PBV 01_23_H_2x2 A 2026_134_D | 2x2 | 9 | Probe 3 | 3PBV 01_23_H_2x2 A 2026_134_D.xls | 173 | 1.73191 | 304.2417
3PBV 01_23_H_2x2 A 2026_134_D | 2x2 | 9 | Probe 3 | 3PBV 01_23_H_2x2 A 2026_134_D.xls | 174 | 1.742046 | 298.2144
3PBV 01_23_H_2x2 A 2026_134_D | 2x2 | 9 | Probe 3 | 3PBV 01_23_H_2x2 A 2026_134_D.xls | 175 | 1.752097 | 292.614
3PBV 01_23_H_2x2 A 2026_134_D | 2x2 | 9 | Probe 3 | 3PBV 01_23_H_2x2 A 2026_134_D.xls | 176 | 1.762148 | 291.212
3PBV 01_23_H_2x2 A 2026_134_D | 2x2 | 9 | Probe 3 | 3PBV 01_23_H_2x2 A 2026_134_D.xls | 177 | 1.772262 | 290.7927
3PBV 01_23_H_2x2 A 2026_134_D | 2x2 | 9 | Probe 3 | 3PBV 01_23_H_2x2 A 2026_134_D.xls | 178 | 1.782281 | 291.0559
3PBV 01_23_H_2x2 A 2026_134_D | 2x2 | 9 | Probe 3 | 3PBV 01_23_H_2x2 A 2026_134_D.xls | 179 | 1.792428 | 291.6826
3PBV 01_23_H_2x2 A 2026_134_D | 2x2 | 9 | Probe 3 | 3PBV 01_23_H_2x2 A 2026_134_D.xls | 180 | 1.802564 | 292.2575
3PBV 01_23_H_2x2 A 2026_134_D | 2x2 | 9 | Probe 3 | 3PBV 01_23_H_2x2 A 2026_134_D.xls | 181 | 1.8127 | 292.9061
3PBV 01_23_H_2x2 A 2026_134_D | 2x2 | 9 | Probe 3 | 3PBV 01_23_H_2x2 A 2026_134_D.xls | 182 | 1.822783 | 290.2631
3PBV 01_23_H_2x2 A 2026_134_D | 2x2 | 9 | Probe 3 | 3PBV 01_23_H_2x2 A 2026_134_D.xls | 183 | 1.832898 | 288.085
3PBV 01_23_H_2x2 A 2026_134_D | 2x2 | 9 | Probe 3 | 3PBV 01_23_H_2x2 A 2026_134_D.xls | 184 | 1.843066 | 287.4725
3PBV 01_23_H_2x2 A 2026_134_D | 2x2 | 9 | Probe 3 | 3PBV 01_23_H_2x2 A 2026_134_D.xls | 185 | 1.85317 | 287.1239
3PBV 01_23_H_2x2 A 2026_134_D | 2x2 | 9 | Probe 3 | 3PBV 01_23_H_2x2 A 2026_134_D.xls | 186 | 1.863317 | 286.8874
3PBV 01_23_H_2x2 A 2026_134_D | 2x2 | 9 | Probe 3 | 3PBV 01_23_H_2x2 A 2026_134_D.xls | 187 | 1.873444 | 286.3703
3PBV 01_23_H_2x2 A 2026_134_D | 2x2 | 9 | Probe 3 | 3PBV 01_23_H_2x2 A 2026_134_D.xls | 188 | 1.883451 | 286.2543
3PBV 01_23_H_2x2 A 2026_134_D | 2x2 | 9 | Probe 3 | 3PBV 01_23_H_2x2 A 2026_134_D.xls | 189 | 1.893576 | 286.2903
3PBV 01_23_H_2x2 A 2026_134_D | 2x2 | 9 | Probe 3 | 3PBV 01_23_H_2x2 A 2026_134_D.xls | 190 | 1.903691 | 286.2469
3PBV 01_23_H_2x2 A 2026_134_D | 2x2 | 9 | Probe 3 | 3PBV 01_23_H_2x2 A 2026_134_D.xls | 191 | 1.913742 | 284.9812
3PBV 01_23_H_2x2 A 2026_134_D | 2x2 | 9 | Probe 3 | 3PBV 01_23_H_2x2 A 2026_134_D.xls | 192 | 1.923932 | 281.8183
3PBV 01_23_H_2x2 A 2026_134_D | 2x2 | 9 | Probe 3 | 3PBV 01_23_H_2x2 A 2026_134_D.xls | 193 | 1.934079 | 278.9867
3PBV 01_23_H_2x2 A 2026_134_D | 2x2 | 9 | Probe 3 | 3PBV 01_23_H_2x2 A 2026_134_D.xls | 194 | 1.944087 | 277.9965
3PBV 01_23_H_2x2 A 2026_134_D | 2x2 | 9 | Probe 3 | 3PBV 01_23_H_2x2 A 2026_134_D.xls | 195 | 1.954169 | 277.7401
3PBV 01_23_H_2x2 A 2026_134_D | 2x2 | 9 | Probe 3 | 3PBV 01_23_H_2x2 A 2026_134_D.xls | 196 | 1.964295 | 277.8173
3PBV 01_23_H_2x2 A 2026_134_D | 2x2 | 9 | Probe 3 | 3PBV 01_23_H_2x2 A 2026_134_D.xls | 197 | 1.974388 | 277.9978
3PBV 01_23_H_2x2 A 2026_134_D | 2x2 | 9 | Probe 3 | 3PBV 01_23_H_2x2 A 2026_134_D.xls | 198 | 1.984449 | 274.2274
3PBV 01_23_H_2x2 A 2026_134_D | 2x2 | 9 | Probe 3 | 3PBV 01_23_H_2x2 A 2026_134_D.xls | 199 | 1.994575 | 244.1594
3PBV 01_23_H_2x2 A 2026_134_D | 2x2 | 9 | Probe 3 | 3PBV 01_23_H_2x2 A 2026_134_D.xls | 200 | 2.004733 | 238.9321
3PBV 01_23_H_2x2 A 2026_134_D | 2x2 | 9 | Probe 3 | 3PBV 01_23_H_2x2 A 2026_134_D.xls | 201 | 2.014784 | 236.3199
3PBV 01_23_H_2x2 A 2026_134_D | 2x2 | 9 | Probe 3 | 3PBV 01_23_H_2x2 A 2026_134_D.xls | 202 | 2.024801 | 234.6616
3PBV 01_23_H_2x2 A 2026_134_D | 2x2 | 9 | Probe 3 | 3PBV 01_23_H_2x2 A 2026_134_D.xls | 203 | 2.034905 | 233.5799
3PBV 01_23_H_2x2 A 2026_134_D | 2x2 | 9 | Probe 3 | 3PBV 01_23_H_2x2 A 2026_134_D.xls | 204 | 2.044966 | 232.7745
3PBV 01_23_H_2x2 A 2026_134_D | 2x2 | 9 | Probe 3 | 3PBV 01_23_H_2x2 A 2026_134_D.xls | 205 | 2.055114 | 232.1406
3PBV 01_23_H_2x2 A 2026_134_D | 2x2 | 9 | Probe 3 | 3PBV 01_23_H_2x2 A 2026_134_D.xls | 206 | 2.065175 | 231.5643
3PBV 01_23_H_2x2 A 2026_134_D | 2x2 | 9 | Probe 3 | 3PBV 01_23_H_2x2 A 2026_134_D.xls | 207 | 2.075215 | 230.9894
3PBV 01_23_H_2x2 A 2026_134_D | 2x2 | 9 | Probe 3 | 3PBV 01_23_H_2x2 A 2026_134_D.xls | 208 | 2.085233 | 230.4708
3PBV 01_23_H_2x2 A 2026_134_D | 2x2 | 9 | Probe 3 | 3PBV 01_23_H_2x2 A 2026_134_D.xls | 209 | 2.095369 | 230.2269
3PBV 01_23_H_2x2 A 2026_134_D | 2x2 | 9 | Probe 3 | 3PBV 01_23_H_2x2 A 2026_134_D.xls | 210 | 2.105409 | 229.9306
3PBV 01_23_H_2x2 A 2026_134_D | 2x2 | 9 | Probe 3 | 3PBV 01_23_H_2x2 A 2026_134_D.xls | 211 | 2.115502 | 229.8299
3PBV 01_23_H_2x2 A 2026_134_D | 2x2 | 9 | Probe 3 | 3PBV 01_23_H_2x2 A 2026_134_D.xls | 212 | 2.125639 | 229.5473
3PBV 01_23_H_2x2 A 2026_134_D | 2x2 | 9 | Probe 3 | 3PBV 01_23_H_2x2 A 2026_134_D.xls | 213 | 2.135775 | 229.4509
3PBV 01_23_H_2x2 A 2026_134_D | 2x2 | 9 | Probe 3 | 3PBV 01_23_H_2x2 A 2026_134_D.xls | 214 | 2.145836 | 229.2894
3PBV 01_23_H_2x2 A 2026_134_D | 2x2 | 9 | Probe 3 | 3PBV 01_23_H_2x2 A 2026_134_D.xls | 215 | 2.155919 | 229.2741
3PBV 01_23_H_2x2 A 2026_134_D | 2x2 | 9 | Probe 3 | 3PBV 01_23_H_2x2 A 2026_134_D.xls | 216 | 2.166023 | 229.1792
3PBV 01_23_H_2x2 A 2026_134_D | 2x2 | 9 | Probe 3 | 3PBV 01_23_H_2x2 A 2026_134_D.xls | 217 | 2.176128 | 229.2626
3PBV 01_23_H_2x2 A 2026_134_D | 2x2 | 9 | Probe 3 | 3PBV 01_23_H_2x2 A 2026_134_D.xls | 218 | 2.186242 | 229.2849
3PBV 01_23_H_2x2 A 2026_134_D | 2x2 | 9 | Probe 3 | 3PBV 01_23_H_2x2 A 2026_134_D.xls | 219 | 2.196357 | 229.2936
3PBV 01_23_H_2x2 A 2026_134_D | 2x2 | 9 | Probe 3 | 3PBV 01_23_H_2x2 A 2026_134_D.xls | 220 | 2.206472 | 229.4237
3PBV 01_23_H_2x2 A 2026_134_D | 2x2 | 9 | Probe 3 | 3PBV 01_23_H_2x2 A 2026_134_D.xls | 221 | 2.21664 | 229.4796
3PBV 01_23_H_2x2 A 2026_134_D | 2x2 | 9 | Probe 3 | 3PBV 01_23_H_2x2 A 2026_134_D.xls | 222 | 2.226756 | 229.6399
3PBV 01_23_H_2x2 A 2026_134_D | 2x2 | 9 | Probe 3 | 3PBV 01_23_H_2x2 A 2026_134_D.xls | 223 | 2.236924 | 229.8298
3PBV 01_23_H_2x2 A 2026_134_D | 2x2 | 9 | Probe 3 | 3PBV 01_23_H_2x2 A 2026_134_D.xls | 224 | 2.247082 | 230.0283
3PBV 01_23_H_2x2 A 2026_134_D | 2x2 | 9 | Probe 3 | 3PBV 01_23_H_2x2 A 2026_134_D.xls | 225 | 2.257208 | 230.1753
3PBV 01_23_H_2x2 A 2026_134_D | 2x2 | 9 | Probe 3 | 3PBV 01_23_H_2x2 A 2026_134_D.xls | 226 | 2.267226 | 230.3697
3PBV 01_23_H_2x2 A 2026_134_D | 2x2 | 9 | Probe 3 | 3PBV 01_23_H_2x2 A 2026_134_D.xls | 227 | 2.277308 | 230.5917
3PBV 01_23_H_2x2 A 2026_134_D | 2x2 | 9 | Probe 3 | 3PBV 01_23_H_2x2 A 2026_134_D.xls | 228 | 2.287466 | 230.734
3PBV 01_23_H_2x2 A 2026_134_D | 2x2 | 9 | Probe 3 | 3PBV 01_23_H_2x2 A 2026_134_D.xls | 229 | 2.297592 | 230.6537
3PBV 01_23_H_2x2 A 2026_134_D | 2x2 | 9 | Probe 3 | 3PBV 01_23_H_2x2 A 2026_134_D.xls | 230 | 2.307706 | 230.4984
3PBV 01_23_H_2x2 A 2026_134_D | 2x2 | 9 | Probe 3 | 3PBV 01_23_H_2x2 A 2026_134_D.xls | 231 | 2.317768 | 230.3391
3PBV 01_23_H_2x2 A 2026_134_D | 2x2 | 9 | Probe 3 | 3PBV 01_23_H_2x2 A 2026_134_D.xls | 232 | 2.327851 | 230.2503
3PBV 01_23_H_2x2 A 2026_134_D | 2x2 | 9 | Probe 3 | 3PBV 01_23_H_2x2 A 2026_134_D.xls | 233 | 2.337912 | 230.1213
3PBV 01_23_H_2x2 A 2026_134_D | 2x2 | 9 | Probe 3 | 3PBV 01_23_H_2x2 A 2026_134_D.xls | 234 | 2.348048 | 230.0501
3PBV 01_23_H_2x2 A 2026_134_D | 2x2 | 9 | Probe 3 | 3PBV 01_23_H_2x2 A 2026_134_D.xls | 235 | 2.358195 | 230.0002
3PBV 01_23_H_2x2 A 2026_134_D | 2x2 | 9 | Probe 3 | 3PBV 01_23_H_2x2 A 2026_134_D.xls | 236 | 2.368225 | 229.9894
3PBV 01_23_H_2x2 A 2026_134_D | 2x2 | 9 | Probe 3 | 3PBV 01_23_H_2x2 A 2026_134_D.xls | 237 | 2.378317 | 229.9726
3PBV 01_23_H_2x2 A 2026_134_D | 2x2 | 9 | Probe 3 | 3PBV 01_23_H_2x2 A 2026_134_D.xls | 238 | 2.388433 | 229.9133
3PBV 01_23_H_2x2 A 2026_134_D | 2x2 | 9 | Probe 3 | 3PBV 01_23_H_2x2 A 2026_134_D.xls | 239 | 2.398451 | 229.904
3PBV 01_23_H_2x2 A 2026_134_D | 2x2 | 9 | Probe 3 | 3PBV 01_23_H_2x2 A 2026_134_D.xls | 240 | 2.408501 | 229.8824
3PBV 01_23_H_2x2 A 2026_134_D | 2x2 | 9 | Probe 3 | 3PBV 01_23_H_2x2 A 2026_134_D.xls | 241 | 2.418584 | 229.7526
3PBV 01_23_H_2x2 A 2026_134_D | 2x2 | 9 | Probe 3 | 3PBV 01_23_H_2x2 A 2026_134_D.xls | 242 | 2.42872 | 229.6632
3PBV 01_23_H_2x2 A 2026_134_D | 2x2 | 9 | Probe 3 | 3PBV 01_23_H_2x2 A 2026_134_D.xls | 243 | 2.438814 | 229.4743
3PBV 01_23_H_2x2 A 2026_134_D | 2x2 | 9 | Probe 3 | 3PBV 01_23_H_2x2 A 2026_134_D.xls | 244 | 2.448907 | 229.067
3PBV 01_23_H_2x2 A 2026_134_D | 2x2 | 9 | Probe 3 | 3PBV 01_23_H_2x2 A 2026_134_D.xls | 245 | 2.459033 | 228.8381
3PBV 01_23_H_2x2 A 2026_134_D | 2x2 | 9 | Probe 3 | 3PBV 01_23_H_2x2 A 2026_134_D.xls | 246 | 2.469191 | 228.5609
3PBV 01_23_H_2x2 A 2026_134_D | 2x2 | 9 | Probe 3 | 3PBV 01_23_H_2x2 A 2026_134_D.xls | 247 | 2.479316 | 228.3813
3PBV 01_23_H_2x2 A 2026_134_D | 2x2 | 9 | Probe 3 | 3PBV 01_23_H_2x2 A 2026_134_D.xls | 248 | 2.489388 | 228.2357
3PBV 01_23_H_2x2 A 2026_134_D | 2x2 | 9 | Probe 3 | 3PBV 01_23_H_2x2 A 2026_134_D.xls | 249 | 2.499439 | 228.1779
3PBV 01_23_H_2x2 A 2026_134_D | 2x2 | 9 | Probe 3 | 3PBV 01_23_H_2x2 A 2026_134_D.xls | 250 | 2.509553 | 228.1093
3PBV 01_23_H_2x2 A 2026_134_D | 2x2 | 9 | Probe 3 | 3PBV 01_23_H_2x2 A 2026_134_D.xls | 251 | 2.519701 | 228.0893
3PBV 01_23_H_2x2 A 2026_134_D | 2x2 | 9 | Probe 3 | 3PBV 01_23_H_2x2 A 2026_134_D.xls | 252 | 2.529729 | 228.1146
3PBV 01_23_H_2x2 A 2026_134_D | 2x2 | 9 | Probe 3 | 3PBV 01_23_H_2x2 A 2026_134_D.xls | 253 | 2.53978 | 228.138
3PBV 01_23_H_2x2 A 2026_134_D | 2x2 | 9 | Probe 3 | 3PBV 01_23_H_2x2 A 2026_134_D.xls | 254 | 2.549948 | 228.1111
3PBV 01_23_H_2x2 A 2026_134_D | 2x2 | 9 | Probe 3 | 3PBV 01_23_H_2x2 A 2026_134_D.xls | 255 | 2.560128 | 228.1411
3PBV 01_23_H_2x2 A 2026_134_D | 2x2 | 9 | Probe 3 | 3PBV 01_23_H_2x2 A 2026_134_D.xls | 256 | 2.570199 | 228.1918
3PBV 01_23_H_2x2 A 2026_134_D | 2x2 | 9 | Probe 3 | 3PBV 01_23_H_2x2 A 2026_134_D.xls | 257 | 2.580304 | 228.2631
3PBV 01_23_H_2x2 A 2026_134_D | 2x2 | 9 | Probe 3 | 3PBV 01_23_H_2x2 A 2026_134_D.xls | 258 | 2.590365 | 228.3286
3PBV 01_23_H_2x2 A 2026_134_D | 2x2 | 9 | Probe 3 | 3PBV 01_23_H_2x2 A 2026_134_D.xls | 259 | 2.600426 | 228.3639
3PBV 01_23_H_2x2 A 2026_134_D | 2x2 | 9 | Probe 3 | 3PBV 01_23_H_2x2 A 2026_134_D.xls | 260 | 2.610552 | 228.4397
3PBV 01_23_H_2x2 A 2026_134_D | 2x2 | 9 | Probe 3 | 3PBV 01_23_H_2x2 A 2026_134_D.xls | 261 | 2.620688 | 228.5477
3PBV 01_23_H_2x2 A 2026_134_D | 2x2 | 9 | Probe 3 | 3PBV 01_23_H_2x2 A 2026_134_D.xls | 262 | 2.630739 | 228.5547
3PBV 01_23_H_2x2 A 2026_134_D | 2x2 | 9 | Probe 3 | 3PBV 01_23_H_2x2 A 2026_134_D.xls | 263 | 2.640768 | 228.5302
3PBV 01_23_H_2x2 A 2026_134_D | 2x2 | 9 | Probe 3 | 3PBV 01_23_H_2x2 A 2026_134_D.xls | 264 | 2.650915 | 228.5827
3PBV 01_23_H_2x2 A 2026_134_D | 2x2 | 9 | Probe 3 | 3PBV 01_23_H_2x2 A 2026_134_D.xls | 265 | 2.660997 | 228.5724
3PBV 01_23_H_2x2 A 2026_134_D | 2x2 | 9 | Probe 3 | 3PBV 01_23_H_2x2 A 2026_134_D.xls | 266 | 2.671124 | 228.6105
3PBV 01_23_H_2x2 A 2026_134_D | 2x2 | 9 | Probe 3 | 3PBV 01_23_H_2x2 A 2026_134_D.xls | 267 | 2.681228 | 228.5909
3PBV 01_23_H_2x2 A 2026_134_D | 2x2 | 9 | Probe 3 | 3PBV 01_23_H_2x2 A 2026_134_D.xls | 268 | 2.691235 | 228.5571
3PBV 01_23_H_2x2 A 2026_134_D | 2x2 | 9 | Probe 3 | 3PBV 01_23_H_2x2 A 2026_134_D.xls | 269 | 2.701285 | 228.6816
3PBV 01_23_H_2x2 A 2026_134_D | 2x2 | 9 | Probe 3 | 3PBV 01_23_H_2x2 A 2026_134_D.xls | 270 | 2.711422 | 228.6938
3PBV 01_23_H_2x2 A 2026_134_D | 2x2 | 9 | Probe 3 | 3PBV 01_23_H_2x2 A 2026_134_D.xls | 271 | 2.721558 | 228.7593
3PBV 01_23_H_2x2 A 2026_134_D | 2x2 | 9 | Probe 3 | 3PBV 01_23_H_2x2 A 2026_134_D.xls | 272 | 2.731651 | 228.8649
3PBV 01_23_H_2x2 A 2026_134_D | 2x2 | 9 | Probe 3 | 3PBV 01_23_H_2x2 A 2026_134_D.xls | 273 | 2.741788 | 228.8977
3PBV 01_23_H_2x2 A 2026_134_D | 2x2 | 9 | Probe 3 | 3PBV 01_23_H_2x2 A 2026_134_D.xls | 274 | 2.751935 | 228.9675
3PBV 01_23_H_2x2 A 2026_134_D | 2x2 | 9 | Probe 3 | 3PBV 01_23_H_2x2 A 2026_134_D.xls | 275 | 2.761953 | 228.9845
3PBV 01_23_H_2x2 A 2026_134_D | 2x2 | 9 | Probe 3 | 3PBV 01_23_H_2x2 A 2026_134_D.xls | 276 | 2.772068 | 228.9991
3PBV 01_23_H_2x2 A 2026_134_D | 2x2 | 9 | Probe 3 | 3PBV 01_23_H_2x2 A 2026_134_D.xls | 277 | 2.782172 | 229.0816
3PBV 01_23_H_2x2 A 2026_134_D | 2x2 | 9 | Probe 3 | 3PBV 01_23_H_2x2 A 2026_134_D.xls | 278 | 2.792255 | 229.1251
3PBV 01_23_H_2x2 A 2026_134_D | 2x2 | 9 | Probe 3 | 3PBV 01_23_H_2x2 A 2026_134_D.xls | 279 | 2.802434 | 229.2303
3PBV 01_23_H_2x2 A 2026_134_D | 2x2 | 9 | Probe 3 | 3PBV 01_23_H_2x2 A 2026_134_D.xls | 280 | 2.812559 | 229.3483
3PBV 01_23_H_2x2 A 2026_134_D | 2x2 | 9 | Probe 3 | 3PBV 01_23_H_2x2 A 2026_134_D.xls | 281 | 2.822643 | 229.412
3PBV 01_23_H_2x2 A 2026_134_D | 2x2 | 9 | Probe 3 | 3PBV 01_23_H_2x2 A 2026_134_D.xls | 282 | 2.832692 | 229.5202
3PBV 01_23_H_2x2 A 2026_134_D | 2x2 | 9 | Probe 3 | 3PBV 01_23_H_2x2 A 2026_134_D.xls | 283 | 2.842765 | 229.6102
3PBV 01_23_H_2x2 A 2026_134_D | 2x2 | 9 | Probe 3 | 3PBV 01_23_H_2x2 A 2026_134_D.xls | 284 | 2.852923 | 229.6903
3PBV 01_23_H_2x2 A 2026_134_D | 2x2 | 9 | Probe 3 | 3PBV 01_23_H_2x2 A 2026_134_D.xls | 285 | 2.862941 | 229.8101
3PBV 01_23_H_2x2 A 2026_134_D | 2x2 | 9 | Probe 3 | 3PBV 01_23_H_2x2 A 2026_134_D.xls | 286 | 2.873045 | 229.8785
3PBV 01_23_H_2x2 A 2026_134_D | 2x2 | 9 | Probe 3 | 3PBV 01_23_H_2x2 A 2026_134_D.xls | 287 | 2.883203 | 230.0645
3PBV 01_23_H_2x2 A 2026_134_D | 2x2 | 9 | Probe 3 | 3PBV 01_23_H_2x2 A 2026_134_D.xls | 288 | 2.893296 | 230.2152
3PBV 01_23_H_2x2 A 2026_134_D | 2x2 | 9 | Probe 3 | 3PBV 01_23_H_2x2 A 2026_134_D.xls | 289 | 2.903443 | 230.3863
3PBV 01_23_H_2x2 A 2026_134_D | 2x2 | 9 | Probe 3 | 3PBV 01_23_H_2x2 A 2026_134_D.xls | 290 | 2.913548 | 230.5619
3PBV 01_23_H_2x2 A 2026_134_D | 2x2 | 9 | Probe 3 | 3PBV 01_23_H_2x2 A 2026_134_D.xls | 291 | 2.923641 | 230.7863
3PBV 01_23_H_2x2 A 2026_134_D | 2x2 | 9 | Probe 3 | 3PBV 01_23_H_2x2 A 2026_134_D.xls | 292 | 2.933777 | 230.9561
3PBV 01_23_H_2x2 A 2026_134_D | 2x2 | 9 | Probe 3 | 3PBV 01_23_H_2x2 A 2026_134_D.xls | 293 | 2.943882 | 231.1362
3PBV 01_23_H_2x2 A 2026_134_D | 2x2 | 9 | Probe 3 | 3PBV 01_23_H_2x2 A 2026_134_D.xls | 294 | 2.953932 | 231.3019
3PBV 01_23_H_2x2 A 2026_134_D | 2x2 | 9 | Probe 3 | 3PBV 01_23_H_2x2 A 2026_134_D.xls | 295 | 2.964079 | 231.4706
3PBV 01_23_H_2x2 A 2026_134_D | 2x2 | 9 | Probe 3 | 3PBV 01_23_H_2x2 A 2026_134_D.xls | 296 | 2.974216 | 231.5989
3PBV 01_23_H_2x2 A 2026_134_D | 2x2 | 9 | Probe 3 | 3PBV 01_23_H_2x2 A 2026_134_D.xls | 297 | 2.984255 | 231.8086
3PBV 01_23_H_2x2 A 2026_134_D | 2x2 | 9 | Probe 3 | 3PBV 01_23_H_2x2 A 2026_134_D.xls | 298 | 2.994316 | 231.9768
3PBV 01_23_H_2x2 A 2026_134_D | 2x2 | 9 | Probe 3 | 3PBV 01_23_H_2x2 A 2026_134_D.xls | 299 | 3.004474 | 232.048
3PBV 01_23_H_2x2 A 2026_134_D | 2x2 | 9 | Probe 3 | 3PBV 01_23_H_2x2 A 2026_134_D.xls | 300 | 3.014621 | 232.1161
3PBV 01_23_H_2x2 A 2026_134_D | 2x2 | 9 | Probe 3 | 3PBV 01_23_H_2x2 A 2026_134_D.xls | 301 | 3.024629 | 232.2363
3PBV 01_23_H_2x2 A 2026_134_D | 2x2 | 9 | Probe 3 | 3PBV 01_23_H_2x2 A 2026_134_D.xls | 302 | 3.034711 | 232.3257
3PBV 01_23_H_2x2 A 2026_134_D | 2x2 | 9 | Probe 3 | 3PBV 01_23_H_2x2 A 2026_134_D.xls | 303 | 3.044858 | 232.3797
3PBV 01_23_H_2x2 A 2026_134_D | 2x2 | 9 | Probe 3 | 3PBV 01_23_H_2x2 A 2026_134_D.xls | 304 | 3.054888 | 232.385
3PBV 01_23_H_2x2 A 2026_134_D | 2x2 | 9 | Probe 3 | 3PBV 01_23_H_2x2 A 2026_134_D.xls | 305 | 3.064906 | 232.479
3PBV 01_23_H_2x2 A 2026_134_D | 2x2 | 9 | Probe 3 | 3PBV 01_23_H_2x2 A 2026_134_D.xls | 306 | 3.075042 | 232.552
3PBV 01_23_H_2x2 A 2026_134_D | 2x2 | 9 | Probe 3 | 3PBV 01_23_H_2x2 A 2026_134_D.xls | 307 | 3.085157 | 232.6505
3PBV 01_23_H_2x2 A 2026_134_D | 2x2 | 9 | Probe 3 | 3PBV 01_23_H_2x2 A 2026_134_D.xls | 308 | 3.095315 | 232.8144
3PBV 01_23_H_2x2 A 2026_134_D | 2x2 | 9 | Probe 3 | 3PBV 01_23_H_2x2 A 2026_134_D.xls | 309 | 3.10543 | 232.7186
3PBV 01_23_H_2x2 A 2026_134_D | 2x2 | 9 | Probe 3 | 3PBV 01_23_H_2x2 A 2026_134_D.xls | 310 | 3.115458 | 231.2659
3PBV 01_23_H_2x2 A 2026_134_D | 2x2 | 9 | Probe 3 | 3PBV 01_23_H_2x2 A 2026_134_D.xls | 311 | 3.125573 | 229.4934
3PBV 01_23_H_2x2 A 2026_134_D | 2x2 | 9 | Probe 3 | 3PBV 01_23_H_2x2 A 2026_134_D.xls | 312 | 3.135721 | 227.1308
3PBV 01_23_H_2x2 A 2026_134_D | 2x2 | 9 | Probe 3 | 3PBV 01_23_H_2x2 A 2026_134_D.xls | 313 | 3.14576 | 225.3121
3PBV 01_23_H_2x2 A 2026_134_D | 2x2 | 9 | Probe 3 | 3PBV 01_23_H_2x2 A 2026_134_D.xls | 314 | 3.155779 | 224.1204
3PBV 01_23_H_2x2 A 2026_134_D | 2x2 | 9 | Probe 3 | 3PBV 01_23_H_2x2 A 2026_134_D.xls | 315 | 3.165926 | 222.86
3PBV 01_23_H_2x2 A 2026_134_D | 2x2 | 9 | Probe 3 | 3PBV 01_23_H_2x2 A 2026_134_D.xls | 316 | 3.175934 | 222.0279
3PBV 01_23_H_2x2 A 2026_134_D | 2x2 | 9 | Probe 3 | 3PBV 01_23_H_2x2 A 2026_134_D.xls | 317 | 3.186005 | 221.4226
3PBV 01_23_H_2x2 A 2026_134_D | 2x2 | 9 | Probe 3 | 3PBV 01_23_H_2x2 A 2026_134_D.xls | 318 | 3.196067 | 220.9778
3PBV 01_23_H_2x2 A 2026_134_D | 2x2 | 9 | Probe 3 | 3PBV 01_23_H_2x2 A 2026_134_D.xls | 319 | 3.206202 | 220.6505
3PBV 01_23_H_2x2 A 2026_134_D | 2x2 | 9 | Probe 3 | 3PBV 01_23_H_2x2 A 2026_134_D.xls | 320 | 3.216253 | 220.3876
3PBV 01_23_H_2x2 A 2026_134_D | 2x2 | 9 | Probe 3 | 3PBV 01_23_H_2x2 A 2026_134_D.xls | 321 | 3.22639 | 220.1735
3PBV 01_23_H_2x2 A 2026_134_D | 2x2 | 9 | Probe 3 | 3PBV 01_23_H_2x2 A 2026_134_D.xls | 322 | 3.236526 | 220.0835
3PBV 01_23_H_2x2 A 2026_134_D | 2x2 | 9 | Probe 3 | 3PBV 01_23_H_2x2 A 2026_134_D.xls | 323 | 3.246619 | 219.9621
3PBV 01_23_H_2x2 A 2026_134_D | 2x2 | 9 | Probe 3 | 3PBV 01_23_H_2x2 A 2026_134_D.xls | 324 | 3.256648 | 219.9203
3PBV 01_23_H_2x2 A 2026_134_D | 2x2 | 9 | Probe 3 | 3PBV 01_23_H_2x2 A 2026_134_D.xls | 325 | 3.266774 | 219.8624
3PBV 01_23_H_2x2 A 2026_134_D | 2x2 | 9 | Probe 3 | 3PBV 01_23_H_2x2 A 2026_134_D.xls | 326 | 3.276846 | 219.886
3PBV 01_23_H_2x2 A 2026_134_D | 2x2 | 9 | Probe 3 | 3PBV 01_23_H_2x2 A 2026_134_D.xls | 327 | 3.286993 | 219.8744
3PBV 01_23_H_2x2 A 2026_134_D | 2x2 | 9 | Probe 3 | 3PBV 01_23_H_2x2 A 2026_134_D.xls | 328 | 3.297065 | 219.8662
3PBV 01_23_H_2x2 A 2026_134_D | 2x2 | 9 | Probe 3 | 3PBV 01_23_H_2x2 A 2026_134_D.xls | 329 | 3.307201 | 219.8952
3PBV 01_23_H_2x2 A 2026_134_D | 2x2 | 9 | Probe 3 | 3PBV 01_23_H_2x2 A 2026_134_D.xls | 330 | 3.317262 | 219.9688
3PBV 01_23_H_2x2 A 2026_134_D | 2x2 | 9 | Probe 3 | 3PBV 01_23_H_2x2 A 2026_134_D.xls | 331 | 3.327366 | 220.0499
3PBV 01_23_H_2x2 A 2026_134_D | 2x2 | 9 | Probe 3 | 3PBV 01_23_H_2x2 A 2026_134_D.xls | 332 | 3.337503 | 220.1321
3PBV 01_23_H_2x2 A 2026_134_D | 2x2 | 9 | Probe 3 | 3PBV 01_23_H_2x2 A 2026_134_D.xls | 333 | 3.347628 | 220.1393
3PBV 01_23_H_2x2 A 2026_134_D | 2x2 | 9 | Probe 3 | 3PBV 01_23_H_2x2 A 2026_134_D.xls | 334 | 3.357797 | 220.2209
3PBV 01_23_H_2x2 A 2026_134_D | 2x2 | 9 | Probe 3 | 3PBV 01_23_H_2x2 A 2026_134_D.xls | 335 | 3.367912 | 220.301
3PBV 01_23_H_2x2 A 2026_134_D | 2x2 | 9 | Probe 3 | 3PBV 01_23_H_2x2 A 2026_134_D.xls | 336 | 3.377973 | 220.4341
3PBV 01_23_H_2x2 A 2026_134_D | 2x2 | 9 | Probe 3 | 3PBV 01_23_H_2x2 A 2026_134_D.xls | 337 | 3.388098 | 220.5586
3PBV 01_23_H_2x2 A 2026_134_D | 2x2 | 9 | Probe 3 | 3PBV 01_23_H_2x2 A 2026_134_D.xls | 338 | 3.398192 | 220.6062
3PBV 01_23_H_2x2 A 2026_134_D | 2x2 | 9 | Probe 3 | 3PBV 01_23_H_2x2 A 2026_134_D.xls | 339 | 3.408274 | 220.7786
3PBV 01_23_H_2x2 A 2026_134_D | 2x2 | 9 | Probe 3 | 3PBV 01_23_H_2x2 A 2026_134_D.xls | 340 | 3.418304 | 220.8215
3PBV 01_23_H_2x2 A 2026_134_D | 2x2 | 9 | Probe 3 | 3PBV 01_23_H_2x2 A 2026_134_D.xls | 341 | 3.428386 | 220.9097
3PBV 01_23_H_2x2 A 2026_134_D | 2x2 | 9 | Probe 3 | 3PBV 01_23_H_2x2 A 2026_134_D.xls | 342 | 3.438491 | 221.0445
3PBV 01_23_H_2x2 A 2026_134_D | 2x2 | 9 | Probe 3 | 3PBV 01_23_H_2x2 A 2026_134_D.xls | 343 | 3.448498 | 221.0947
3PBV 01_23_H_2x2 A 2026_134_D | 2x2 | 9 | Probe 3 | 3PBV 01_23_H_2x2 A 2026_134_D.xls | 344 | 3.458581 | 221.1969
3PBV 01_23_H_2x2 A 2026_134_D | 2x2 | 9 | Probe 3 | 3PBV 01_23_H_2x2 A 2026_134_D.xls | 345 | 3.468728 | 221.3066
3PBV 01_23_H_2x2 A 2026_134_D | 2x2 | 9 | Probe 3 | 3PBV 01_23_H_2x2 A 2026_134_D.xls | 346 | 3.478896 | 221.3224
3PBV 01_23_H_2x2 A 2026_134_D | 2x2 | 9 | Probe 3 | 3PBV 01_23_H_2x2 A 2026_134_D.xls | 347 | 3.489022 | 221.4367
3PBV 01_23_H_2x2 A 2026_134_D | 2x2 | 9 | Probe 3 | 3PBV 01_23_H_2x2 A 2026_134_D.xls | 348 | 3.499029 | 221.533
3PBV 01_23_H_2x2 A 2026_134_D | 2x2 | 9 | Probe 3 | 3PBV 01_23_H_2x2 A 2026_134_D.xls | 349 | 3.509144 | 221.6461
3PBV 01_23_H_2x2 A 2026_134_D | 2x2 | 9 | Probe 3 | 3PBV 01_23_H_2x2 A 2026_134_D.xls | 350 | 3.519303 | 221.6768
3PBV 01_23_H_2x2 A 2026_134_D | 2x2 | 9 | Probe 3 | 3PBV 01_23_H_2x2 A 2026_134_D.xls | 351 | 3.52945 | 221.6991
3PBV 01_23_H_2x2 A 2026_134_D | 2x2 | 9 | Probe 3 | 3PBV 01_23_H_2x2 A 2026_134_D.xls | 352 | 3.539532 | 221.7772
3PBV 01_23_H_2x2 A 2026_134_D | 2x2 | 9 | Probe 3 | 3PBV 01_23_H_2x2 A 2026_134_D.xls | 353 | 3.549626 | 221.8307
3PBV 01_23_H_2x2 A 2026_134_D | 2x2 | 9 | Probe 3 | 3PBV 01_23_H_2x2 A 2026_134_D.xls | 354 | 3.559698 | 221.86
3PBV 01_23_H_2x2 A 2026_134_D | 2x2 | 9 | Probe 3 | 3PBV 01_23_H_2x2 A 2026_134_D.xls | 355 | 3.569759 | 221.8891
3PBV 01_23_H_2x2 A 2026_134_D | 2x2 | 9 | Probe 3 | 3PBV 01_23_H_2x2 A 2026_134_D.xls | 356 | 3.579906 | 222.0287
3PBV 01_23_H_2x2 A 2026_134_D | 2x2 | 9 | Probe 3 | 3PBV 01_23_H_2x2 A 2026_134_D.xls | 357 | 3.590031 | 222.0567
3PBV 01_23_H_2x2 A 2026_134_D | 2x2 | 9 | Probe 3 | 3PBV 01_23_H_2x2 A 2026_134_D.xls | 358 | 3.600071 | 222.1447
3PBV 01_23_H_2x2 A 2026_134_D | 2x2 | 9 | Probe 3 | 3PBV 01_23_H_2x2 A 2026_134_D.xls | 359 | 3.610143 | 222.1244
3PBV 01_23_H_2x2 A 2026_134_D | 2x2 | 9 | Probe 3 | 3PBV 01_23_H_2x2 A 2026_134_D.xls | 360 | 3.620236 | 222.1391
3PBV 01_23_H_2x2 A 2026_134_D | 2x2 | 9 | Probe 3 | 3PBV 01_23_H_2x2 A 2026_134_D.xls | 361 | 3.630254 | 222.1433
3PBV 01_23_H_2x2 A 2026_134_D | 2x2 | 9 | Probe 3 | 3PBV 01_23_H_2x2 A 2026_134_D.xls | 362 | 3.640294 | 222.1738
3PBV 01_23_H_2x2 A 2026_134_D | 2x2 | 9 | Probe 3 | 3PBV 01_23_H_2x2 A 2026_134_D.xls | 363 | 3.650409 | 222.1629
3PBV 01_23_H_2x2 A 2026_134_D | 2x2 | 9 | Probe 3 | 3PBV 01_23_H_2x2 A 2026_134_D.xls | 364 | 3.660545 | 222.0969
3PBV 01_23_H_2x2 A 2026_134_D | 2x2 | 9 | Probe 3 | 3PBV 01_23_H_2x2 A 2026_134_D.xls | 365 | 3.670629 | 222.1798
3PBV 01_23_H_2x2 A 2026_134_D | 2x2 | 9 | Probe 3 | 3PBV 01_23_H_2x2 A 2026_134_D.xls | 366 | 3.680754 | 222.2044
3PBV 01_23_H_2x2 A 2026_134_D | 2x2 | 9 | Probe 3 | 3PBV 01_23_H_2x2 A 2026_134_D.xls | 367 | 3.69089 | 222.2006
3PBV 01_23_H_2x2 A 2026_134_D | 2x2 | 9 | Probe 3 | 3PBV 01_23_H_2x2 A 2026_134_D.xls | 368 | 3.701005 | 222.123
3PBV 01_23_H_2x2 A 2026_134_D | 2x2 | 9 | Probe 3 | 3PBV 01_23_H_2x2 A 2026_134_D.xls | 369 | 3.711152 | 222.0218
3PBV 01_23_H_2x2 A 2026_134_D | 2x2 | 9 | Probe 3 | 3PBV 01_23_H_2x2 A 2026_134_D.xls | 370 | 3.721256 | 221.8883
3PBV 01_23_H_2x2 A 2026_134_D | 2x2 | 9 | Probe 3 | 3PBV 01_23_H_2x2 A 2026_134_D.xls | 371 | 3.731414 | 221.8074
3PBV 01_23_H_2x2 A 2026_134_D | 2x2 | 9 | Probe 3 | 3PBV 01_23_H_2x2 A 2026_134_D.xls | 372 | 3.741561 | 221.6544
3PBV 01_23_H_2x2 A 2026_134_D | 2x2 | 9 | Probe 3 | 3PBV 01_23_H_2x2 A 2026_134_D.xls | 373 | 3.751665 | 221.5815
3PBV 01_23_H_2x2 A 2026_134_D | 2x2 | 9 | Probe 3 | 3PBV 01_23_H_2x2 A 2026_134_D.xls | 374 | 3.761705 | 221.4694
3PBV 01_23_H_2x2 A 2026_134_D | 2x2 | 9 | Probe 3 | 3PBV 01_23_H_2x2 A 2026_134_D.xls | 375 | 3.771767 | 221.2922
3PBV 01_23_H_2x2 A 2026_134_D | 2x2 | 9 | Probe 3 | 3PBV 01_23_H_2x2 A 2026_134_D.xls | 376 | 3.781902 | 221.2122
3PBV 01_23_H_2x2 A 2026_134_D | 2x2 | 9 | Probe 3 | 3PBV 01_23_H_2x2 A 2026_134_D.xls | 377 | 3.791931 | 221.0766
3PBV 01_23_H_2x2 A 2026_134_D | 2x2 | 9 | Probe 3 | 3PBV 01_23_H_2x2 A 2026_134_D.xls | 378 | 3.802014 | 220.9294
3PBV 01_23_H_2x2 A 2026_134_D | 2x2 | 9 | Probe 3 | 3PBV 01_23_H_2x2 A 2026_134_D.xls | 379 | 3.812129 | 220.8641
3PBV 01_23_H_2x2 A 2026_134_D | 2x2 | 9 | Probe 3 | 3PBV 01_23_H_2x2 A 2026_134_D.xls | 380 | 3.822212 | 220.7648
3PBV 01_23_H_2x2 A 2026_134_D | 2x2 | 9 | Probe 3 | 3PBV 01_23_H_2x2 A 2026_134_D.xls | 381 | 3.832262 | 220.7359
3PBV 01_23_H_2x2 A 2026_134_D | 2x2 | 9 | Probe 3 | 3PBV 01_23_H_2x2 A 2026_134_D.xls | 382 | 3.842399 | 220.7267
3PBV 01_23_H_2x2 A 2026_134_D | 2x2 | 9 | Probe 3 | 3PBV 01_23_H_2x2 A 2026_134_D.xls | 383 | 3.852556 | 220.7596
3PBV 01_23_H_2x2 A 2026_134_D | 2x2 | 9 | Probe 3 | 3PBV 01_23_H_2x2 A 2026_134_D.xls | 384 | 3.862617 | 220.8209
3PBV 01_23_H_2x2 A 2026_134_D | 2x2 | 9 | Probe 3 | 3PBV 01_23_H_2x2 A 2026_134_D.xls | 385 | 3.872797 | 220.8548
3PBV 01_23_H_2x2 A 2026_134_D | 2x2 | 9 | Probe 3 | 3PBV 01_23_H_2x2 A 2026_134_D.xls | 386 | 3.882922 | 220.9555
3PBV 01_23_H_2x2 A 2026_134_D | 2x2 | 9 | Probe 3 | 3PBV 01_23_H_2x2 A 2026_134_D.xls | 387 | 3.89293 | 221.0288
3PBV 01_23_H_2x2 A 2026_134_D | 2x2 | 9 | Probe 3 | 3PBV 01_23_H_2x2 A 2026_134_D.xls | 388 | 3.903099 | 221.2009
3PBV 01_23_H_2x2 A 2026_134_D | 2x2 | 9 | Probe 3 | 3PBV 01_23_H_2x2 A 2026_134_D.xls | 389 | 3.913181 | 221.2996
3PBV 01_23_H_2x2 A 2026_134_D | 2x2 | 9 | Probe 3 | 3PBV 01_23_H_2x2 A 2026_134_D.xls | 390 | 3.92321 | 221.3861
3PBV 01_23_H_2x2 A 2026_134_D | 2x2 | 9 | Probe 3 | 3PBV 01_23_H_2x2 A 2026_134_D.xls | 391 | 3.933271 | 221.5217
3PBV 01_23_H_2x2 A 2026_134_D | 2x2 | 9 | Probe 3 | 3PBV 01_23_H_2x2 A 2026_134_D.xls | 392 | 3.943419 | 221.6469
3PBV 01_23_H_2x2 A 2026_134_D | 2x2 | 9 | Probe 3 | 3PBV 01_23_H_2x2 A 2026_134_D.xls | 393 | 3.953533 | 221.8136
3PBV 01_23_H_2x2 A 2026_134_D | 2x2 | 9 | Probe 3 | 3PBV 01_23_H_2x2 A 2026_134_D.xls | 394 | 3.963692 | 221.6985
3PBV 01_23_H_2x2 A 2026_134_D | 2x2 | 9 | Probe 3 | 3PBV 01_23_H_2x2 A 2026_134_D.xls | 395 | 3.973828 | 221.5197
3PBV 01_23_H_2x2 A 2026_134_D | 2x2 | 9 | Probe 3 | 3PBV 01_23_H_2x2 A 2026_134_D.xls | 396 | 3.983943 | 220.6756
3PBV 01_23_H_2x2 A 2026_134_D | 2x2 | 9 | Probe 3 | 3PBV 01_23_H_2x2 A 2026_134_D.xls | 397 | 3.993971 | 220.0432
3PBV 01_23_H_2x2 A 2026_134_D | 2x2 | 9 | Probe 3 | 3PBV 01_23_H_2x2 A 2026_134_D.xls | 398 | 4.004065 | 219.411
3PBV 01_23_H_2x2 A 2026_134_D | 2x2 | 9 | Probe 3 | 3PBV 01_23_H_2x2 A 2026_134_D.xls | 399 | 4.01418 | 218.5434
3PBV 01_23_H_2x2 A 2026_134_D | 2x2 | 9 | Probe 3 | 3PBV 01_23_H_2x2 A 2026_134_D.xls | 400 | 4.02422 | 217.8822
3PBV 01_23_H_2x2 A 2026_134_D | 2x2 | 9 | Probe 3 | 3PBV 01_23_H_2x2 A 2026_134_D.xls | 401 | 4.030909 | 217.5234
3PBV 01_24_H_2x2 A 2026_134_D | 2x2 | 10 | Probe 1 | 3PBV 01_24_H_2x2 A 2026_134_D.xls | 1 | 0 | 10.47383
3PBV 01_24_H_2x2 A 2026_134_D | 2x2 | 10 | Probe 1 | 3PBV 01_24_H_2x2 A 2026_134_D.xls | 2 | 0.01000738 | 11.80108
3PBV 01_24_H_2x2 A 2026_134_D | 2x2 | 10 | Probe 1 | 3PBV 01_24_H_2x2 A 2026_134_D.xls | 3 | 0.02015448 | 13.52922
3PBV 01_24_H_2x2 A 2026_134_D | 2x2 | 10 | Probe 1 | 3PBV 01_24_H_2x2 A 2026_134_D.xls | 4 | 0.03023672 | 15.1331
3PBV 01_24_H_2x2 A 2026_134_D | 2x2 | 10 | Probe 1 | 3PBV 01_24_H_2x2 A 2026_134_D.xls | 5 | 0.04038384 | 16.83709
3PBV 01_24_H_2x2 A 2026_134_D | 2x2 | 10 | Probe 1 | 3PBV 01_24_H_2x2 A 2026_134_D.xls | 6 | 0.05052044 | 18.46184
3PBV 01_24_H_2x2 A 2026_134_D | 2x2 | 10 | Probe 1 | 3PBV 01_24_H_2x2 A 2026_134_D.xls | 7 | 0.06061413 | 20.0975
3PBV 01_24_H_2x2 A 2026_134_D | 2x2 | 10 | Probe 1 | 3PBV 01_24_H_2x2 A 2026_134_D.xls | 8 | 0.07077172 | 21.6836
3PBV 01_24_H_2x2 A 2026_134_D | 2x2 | 10 | Probe 1 | 3PBV 01_24_H_2x2 A 2026_134_D.xls | 9 | 0.0808759 | 23.43066
3PBV 01_24_H_2x2 A 2026_134_D | 2x2 | 10 | Probe 1 | 3PBV 01_24_H_2x2 A 2026_134_D.xls | 10 | 0.09104397 | 25.09754
3PBV 01_24_H_2x2 A 2026_134_D | 2x2 | 10 | Probe 1 | 3PBV 01_24_H_2x2 A 2026_134_D.xls | 11 | 0.1011806 | 26.69805
3PBV 01_24_H_2x2 A 2026_134_D | 2x2 | 10 | Probe 1 | 3PBV 01_24_H_2x2 A 2026_134_D.xls | 12 | 0.1113172 | 28.36021
3PBV 01_24_H_2x2 A 2026_134_D | 2x2 | 10 | Probe 1 | 3PBV 01_24_H_2x2 A 2026_134_D.xls | 13 | 0.1213355 | 30.05421
3PBV 01_24_H_2x2 A 2026_134_D | 2x2 | 10 | Probe 1 | 3PBV 01_24_H_2x2 A 2026_134_D.xls | 14 | 0.1314178 | 31.69965
3PBV 01_24_H_2x2 A 2026_134_D | 2x2 | 10 | Probe 1 | 3PBV 01_24_H_2x2 A 2026_134_D.xls | 15 | 0.1415325 | 33.37619
3PBV 01_24_H_2x2 A 2026_134_D | 2x2 | 10 | Probe 1 | 3PBV 01_24_H_2x2 A 2026_134_D.xls | 16 | 0.1515403 | 34.98981
3PBV 01_24_H_2x2 A 2026_134_D | 2x2 | 10 | Probe 1 | 3PBV 01_24_H_2x2 A 2026_134_D.xls | 17 | 0.1616445 | 36.73853
3PBV 01_24_H_2x2 A 2026_134_D | 2x2 | 10 | Probe 1 | 3PBV 01_24_H_2x2 A 2026_134_D.xls | 18 | 0.1717592 | 38.47186
3PBV 01_24_H_2x2 A 2026_134_D | 2x2 | 10 | Probe 1 | 3PBV 01_24_H_2x2 A 2026_134_D.xls | 19 | 0.1818424 | 40.21482
3PBV 01_24_H_2x2 A 2026_134_D | 2x2 | 10 | Probe 1 | 3PBV 01_24_H_2x2 A 2026_134_D.xls | 20 | 0.1919027 | 41.87466
3PBV 01_24_H_2x2 A 2026_134_D | 2x2 | 10 | Probe 1 | 3PBV 01_24_H_2x2 A 2026_134_D.xls | 21 | 0.2020498 | 43.53572
3PBV 01_24_H_2x2 A 2026_134_D | 2x2 | 10 | Probe 1 | 3PBV 01_24_H_2x2 A 2026_134_D.xls | 22 | 0.2121869 | 45.3257
3PBV 01_24_H_2x2 A 2026_134_D | 2x2 | 10 | Probe 1 | 3PBV 01_24_H_2x2 A 2026_134_D.xls | 23 | 0.2222367 | 46.98682
3PBV 01_24_H_2x2 A 2026_134_D | 2x2 | 10 | Probe 1 | 3PBV 01_24_H_2x2 A 2026_134_D.xls | 24 | 0.2322551 | 48.732
3PBV 01_24_H_2x2 A 2026_134_D | 2x2 | 10 | Probe 1 | 3PBV 01_24_H_2x2 A 2026_134_D.xls | 25 | 0.2423697 | 50.40303
3PBV 01_24_H_2x2 A 2026_134_D | 2x2 | 10 | Probe 1 | 3PBV 01_24_H_2x2 A 2026_134_D.xls | 26 | 0.2524205 | 52.09207
3PBV 01_24_H_2x2 A 2026_134_D | 2x2 | 10 | Probe 1 | 3PBV 01_24_H_2x2 A 2026_134_D.xls | 27 | 0.2625571 | 53.90458
3PBV 01_24_H_2x2 A 2026_134_D | 2x2 | 10 | Probe 1 | 3PBV 01_24_H_2x2 A 2026_134_D.xls | 28 | 0.2726394 | 55.80034
3PBV 01_24_H_2x2 A 2026_134_D | 2x2 | 10 | Probe 1 | 3PBV 01_24_H_2x2 A 2026_134_D.xls | 29 | 0.2826472 | 57.5588
3PBV 01_24_H_2x2 A 2026_134_D | 2x2 | 10 | Probe 1 | 3PBV 01_24_H_2x2 A 2026_134_D.xls | 30 | 0.2927187 | 59.21877
3PBV 01_24_H_2x2 A 2026_134_D | 2x2 | 10 | Probe 1 | 3PBV 01_24_H_2x2 A 2026_134_D.xls | 31 | 0.3028448 | 61.05295
3PBV 01_24_H_2x2 A 2026_134_D | 2x2 | 10 | Probe 1 | 3PBV 01_24_H_2x2 A 2026_134_D.xls | 32 | 0.3128632 | 62.816
3PBV 01_24_H_2x2 A 2026_134_D | 2x2 | 10 | Probe 1 | 3PBV 01_24_H_2x2 A 2026_134_D.xls | 33 | 0.3229883 | 64.57868
3PBV 01_24_H_2x2 A 2026_134_D | 2x2 | 10 | Probe 1 | 3PBV 01_24_H_2x2 A 2026_134_D.xls | 34 | 0.3330925 | 66.33116
3PBV 01_24_H_2x2 A 2026_134_D | 2x2 | 10 | Probe 1 | 3PBV 01_24_H_2x2 A 2026_134_D.xls | 35 | 0.3432291 | 68.08276
3PBV 01_24_H_2x2 A 2026_134_D | 2x2 | 10 | Probe 1 | 3PBV 01_24_H_2x2 A 2026_134_D.xls | 36 | 0.3457201 | 68.5114
3PBV 01_24_H_2x2 A 2026_134_D | 2x2 | 10 | Probe 1 | 3PBV 01_24_H_2x2 A 2026_134_D.xls | 37 | 0.3558567 | 70.31032
3PBV 01_24_H_2x2 A 2026_134_D | 2x2 | 10 | Probe 1 | 3PBV 01_24_H_2x2 A 2026_134_D.xls | 38 | 0.3660362 | 72.13495
3PBV 01_24_H_2x2 A 2026_134_D | 2x2 | 10 | Probe 1 | 3PBV 01_24_H_2x2 A 2026_134_D.xls | 39 | 0.3761185 | 73.88779
3PBV 01_24_H_2x2 A 2026_134_D | 2x2 | 10 | Probe 1 | 3PBV 01_24_H_2x2 A 2026_134_D.xls | 40 | 0.3861473 | 75.60033
3PBV 01_24_H_2x2 A 2026_134_D | 2x2 | 10 | Probe 1 | 3PBV 01_24_H_2x2 A 2026_134_D.xls | 41 | 0.3962191 | 77.37415
3PBV 01_24_H_2x2 A 2026_134_D | 2x2 | 10 | Probe 1 | 3PBV 01_24_H_2x2 A 2026_134_D.xls | 42 | 0.4063881 | 79.14864
3PBV 01_24_H_2x2 A 2026_134_D | 2x2 | 10 | Probe 1 | 3PBV 01_24_H_2x2 A 2026_134_D.xls | 43 | 0.4165457 | 80.90667
3PBV 01_24_H_2x2 A 2026_134_D | 2x2 | 10 | Probe 1 | 3PBV 01_24_H_2x2 A 2026_134_D.xls | 44 | 0.4266604 | 82.66072
3PBV 01_24_H_2x2 A 2026_134_D | 2x2 | 10 | Probe 1 | 3PBV 01_24_H_2x2 A 2026_134_D.xls | 45 | 0.436754 | 84.3664
3PBV 01_24_H_2x2 A 2026_134_D | 2x2 | 10 | Probe 1 | 3PBV 01_24_H_2x2 A 2026_134_D.xls | 46 | 0.4468258 | 86.15283
3PBV 01_24_H_2x2 A 2026_134_D | 2x2 | 10 | Probe 1 | 3PBV 01_24_H_2x2 A 2026_134_D.xls | 47 | 0.4568872 | 87.94308
3PBV 01_24_H_2x2 A 2026_134_D | 2x2 | 10 | Probe 1 | 3PBV 01_24_H_2x2 A 2026_134_D.xls | 48 | 0.4670238 | 89.74264
3PBV 01_24_H_2x2 A 2026_134_D | 2x2 | 10 | Probe 1 | 3PBV 01_24_H_2x2 A 2026_134_D.xls | 49 | 0.4771709 | 91.49626
3PBV 01_24_H_2x2 A 2026_134_D | 2x2 | 10 | Probe 1 | 3PBV 01_24_H_2x2 A 2026_134_D.xls | 50 | 0.4872321 | 93.29662
3PBV 01_24_H_2x2 A 2026_134_D | 2x2 | 10 | Probe 1 | 3PBV 01_24_H_2x2 A 2026_134_D.xls | 51 | 0.497261 | 95.05483
3PBV 01_24_H_2x2 A 2026_134_D | 2x2 | 10 | Probe 1 | 3PBV 01_24_H_2x2 A 2026_134_D.xls | 52 | 0.507408 | 96.82685
3PBV 01_24_H_2x2 A 2026_134_D | 2x2 | 10 | Probe 1 | 3PBV 01_24_H_2x2 A 2026_134_D.xls | 53 | 0.5175446 | 98.59118
3PBV 01_24_H_2x2 A 2026_134_D | 2x2 | 10 | Probe 1 | 3PBV 01_24_H_2x2 A 2026_134_D.xls | 54 | 0.5275944 | 100.2915
3PBV 01_24_H_2x2 A 2026_134_D | 2x2 | 10 | Probe 1 | 3PBV 01_24_H_2x2 A 2026_134_D.xls | 55 | 0.5376672 | 102.1441
3PBV 01_24_H_2x2 A 2026_134_D | 2x2 | 10 | Probe 1 | 3PBV 01_24_H_2x2 A 2026_134_D.xls | 56 | 0.547814 | 103.8965
3PBV 01_24_H_2x2 A 2026_134_D | 2x2 | 10 | Probe 1 | 3PBV 01_24_H_2x2 A 2026_134_D.xls | 57 | 0.5578858 | 105.7174
3PBV 01_24_H_2x2 A 2026_134_D | 2x2 | 10 | Probe 1 | 3PBV 01_24_H_2x2 A 2026_134_D.xls | 58 | 0.5680653 | 107.4899
3PBV 01_24_H_2x2 A 2026_134_D | 2x2 | 10 | Probe 1 | 3PBV 01_24_H_2x2 A 2026_134_D.xls | 59 | 0.57818 | 109.2204
3PBV 01_24_H_2x2 A 2026_134_D | 2x2 | 10 | Probe 1 | 3PBV 01_24_H_2x2 A 2026_134_D.xls | 60 | 0.5882841 | 110.9796
3PBV 01_24_H_2x2 A 2026_134_D | 2x2 | 10 | Probe 1 | 3PBV 01_24_H_2x2 A 2026_134_D.xls | 61 | 0.598292 | 112.7438
3PBV 01_24_H_2x2 A 2026_134_D | 2x2 | 10 | Probe 1 | 3PBV 01_24_H_2x2 A 2026_134_D.xls | 62 | 0.6083847 | 114.5444
3PBV 01_24_H_2x2 A 2026_134_D | 2x2 | 10 | Probe 1 | 3PBV 01_24_H_2x2 A 2026_134_D.xls | 63 | 0.6183926 | 116.2683
3PBV 01_24_H_2x2 A 2026_134_D | 2x2 | 10 | Probe 1 | 3PBV 01_24_H_2x2 A 2026_134_D.xls | 64 | 0.6285182 | 118.0701
3PBV 01_24_H_2x2 A 2026_134_D | 2x2 | 10 | Probe 1 | 3PBV 01_24_H_2x2 A 2026_134_D.xls | 65 | 0.6386434 | 119.8486
3PBV 01_24_H_2x2 A 2026_134_D | 2x2 | 10 | Probe 1 | 3PBV 01_24_H_2x2 A 2026_134_D.xls | 66 | 0.6486942 | 121.6582
3PBV 01_24_H_2x2 A 2026_134_D | 2x2 | 10 | Probe 1 | 3PBV 01_24_H_2x2 A 2026_134_D.xls | 67 | 0.6587125 | 123.447
3PBV 01_24_H_2x2 A 2026_134_D | 2x2 | 10 | Probe 1 | 3PBV 01_24_H_2x2 A 2026_134_D.xls | 68 | 0.6688491 | 125.2257
3PBV 01_24_H_2x2 A 2026_134_D | 2x2 | 10 | Probe 1 | 3PBV 01_24_H_2x2 A 2026_134_D.xls | 69 | 0.6788884 | 126.9438
3PBV 01_24_H_2x2 A 2026_134_D | 2x2 | 10 | Probe 1 | 3PBV 01_24_H_2x2 A 2026_134_D.xls | 70 | 0.6889602 | 128.7224
3PBV 01_24_H_2x2 A 2026_134_D | 2x2 | 10 | Probe 1 | 3PBV 01_24_H_2x2 A 2026_134_D.xls | 71 | 0.6990758 | 130.5424
3PBV 01_24_H_2x2 A 2026_134_D | 2x2 | 10 | Probe 1 | 3PBV 01_24_H_2x2 A 2026_134_D.xls | 72 | 0.7091691 | 132.2586
3PBV 01_24_H_2x2 A 2026_134_D | 2x2 | 10 | Probe 1 | 3PBV 01_24_H_2x2 A 2026_134_D.xls | 73 | 0.7192408 | 134.058
3PBV 01_24_H_2x2 A 2026_134_D | 2x2 | 10 | Probe 1 | 3PBV 01_24_H_2x2 A 2026_134_D.xls | 74 | 0.729366 | 135.7914
3PBV 01_24_H_2x2 A 2026_134_D | 2x2 | 10 | Probe 1 | 3PBV 01_24_H_2x2 A 2026_134_D.xls | 75 | 0.7395245 | 137.66
3PBV 01_24_H_2x2 A 2026_134_D | 2x2 | 10 | Probe 1 | 3PBV 01_24_H_2x2 A 2026_134_D.xls | 76 | 0.7495744 | 139.4033
3PBV 01_24_H_2x2 A 2026_134_D | 2x2 | 10 | Probe 1 | 3PBV 01_24_H_2x2 A 2026_134_D.xls | 77 | 0.7595822 | 141.1842
3PBV 01_24_H_2x2 A 2026_134_D | 2x2 | 10 | Probe 1 | 3PBV 01_24_H_2x2 A 2026_134_D.xls | 78 | 0.7696864 | 142.9669
3PBV 01_24_H_2x2 A 2026_134_D | 2x2 | 10 | Probe 1 | 3PBV 01_24_H_2x2 A 2026_134_D.xls | 79 | 0.7797686 | 144.745
3PBV 01_24_H_2x2 A 2026_134_D | 2x2 | 10 | Probe 1 | 3PBV 01_24_H_2x2 A 2026_134_D.xls | 80 | 0.7898943 | 146.5405
3PBV 01_24_H_2x2 A 2026_134_D | 2x2 | 10 | Probe 1 | 3PBV 01_24_H_2x2 A 2026_134_D.xls | 81 | 0.799988 | 148.314
3PBV 01_24_H_2x2 A 2026_134_D | 2x2 | 10 | Probe 1 | 3PBV 01_24_H_2x2 A 2026_134_D.xls | 82 | 0.8099958 | 150.0932
3PBV 01_24_H_2x2 A 2026_134_D | 2x2 | 10 | Probe 1 | 3PBV 01_24_H_2x2 A 2026_134_D.xls | 83 | 0.8200457 | 151.8309
3PBV 01_24_H_2x2 A 2026_134_D | 2x2 | 10 | Probe 1 | 3PBV 01_24_H_2x2 A 2026_134_D.xls | 84 | 0.8302042 | 153.6613
3PBV 01_24_H_2x2 A 2026_134_D | 2x2 | 10 | Probe 1 | 3PBV 01_24_H_2x2 A 2026_134_D.xls | 85 | 0.8403398 | 155.5296
3PBV 01_24_H_2x2 A 2026_134_D | 2x2 | 10 | Probe 1 | 3PBV 01_24_H_2x2 A 2026_134_D.xls | 86 | 0.8504335 | 157.2649
3PBV 01_24_H_2x2 A 2026_134_D | 2x2 | 10 | Probe 1 | 3PBV 01_24_H_2x2 A 2026_134_D.xls | 87 | 0.8605911 | 159.0408
3PBV 01_24_H_2x2 A 2026_134_D | 2x2 | 10 | Probe 1 | 3PBV 01_24_H_2x2 A 2026_134_D.xls | 88 | 0.8707277 | 160.8311
3PBV 01_24_H_2x2 A 2026_134_D | 2x2 | 10 | Probe 1 | 3PBV 01_24_H_2x2 A 2026_134_D.xls | 89 | 0.8807675 | 162.6591
3PBV 01_24_H_2x2 A 2026_134_D | 2x2 | 10 | Probe 1 | 3PBV 01_24_H_2x2 A 2026_134_D.xls | 90 | 0.8908612 | 164.3082
3PBV 01_24_H_2x2 A 2026_134_D | 2x2 | 10 | Probe 1 | 3PBV 01_24_H_2x2 A 2026_134_D.xls | 91 | 0.9009759 | 166.0692
3PBV 01_24_H_2x2 A 2026_134_D | 2x2 | 10 | Probe 1 | 3PBV 01_24_H_2x2 A 2026_134_D.xls | 92 | 0.9110581 | 167.9148
3PBV 01_24_H_2x2 A 2026_134_D | 2x2 | 10 | Probe 1 | 3PBV 01_24_H_2x2 A 2026_134_D.xls | 93 | 0.9212052 | 169.7276
3PBV 01_24_H_2x2 A 2026_134_D | 2x2 | 10 | Probe 1 | 3PBV 01_24_H_2x2 A 2026_134_D.xls | 94 | 0.9313094 | 171.4636
3PBV 01_24_H_2x2 A 2026_134_D | 2x2 | 10 | Probe 1 | 3PBV 01_24_H_2x2 A 2026_134_D.xls | 95 | 0.9414031 | 173.2059
3PBV 01_24_H_2x2 A 2026_134_D | 2x2 | 10 | Probe 1 | 3PBV 01_24_H_2x2 A 2026_134_D.xls | 96 | 0.9514319 | 174.9861
3PBV 01_24_H_2x2 A 2026_134_D | 2x2 | 10 | Probe 1 | 3PBV 01_24_H_2x2 A 2026_134_D.xls | 97 | 0.9615252 | 176.7724
3PBV 01_24_H_2x2 A 2026_134_D | 2x2 | 10 | Probe 1 | 3PBV 01_24_H_2x2 A 2026_134_D.xls | 98 | 0.9716837 | 178.6137
3PBV 01_24_H_2x2 A 2026_134_D | 2x2 | 10 | Probe 1 | 3PBV 01_24_H_2x2 A 2026_134_D.xls | 99 | 0.9817126 | 180.353
3PBV 01_24_H_2x2 A 2026_134_D | 2x2 | 10 | Probe 1 | 3PBV 01_24_H_2x2 A 2026_134_D.xls | 100 | 0.9918272 | 182.0773
3PBV 01_24_H_2x2 A 2026_134_D | 2x2 | 10 | Probe 1 | 3PBV 01_24_H_2x2 A 2026_134_D.xls | 101 | 1.001846 | 183.8765
3PBV 01_24_H_2x2 A 2026_134_D | 2x2 | 10 | Probe 1 | 3PBV 01_24_H_2x2 A 2026_134_D.xls | 102 | 1.011938 | 185.6567
3PBV 01_24_H_2x2 A 2026_134_D | 2x2 | 10 | Probe 1 | 3PBV 01_24_H_2x2 A 2026_134_D.xls | 103 | 1.022075 | 187.5338
3PBV 01_24_H_2x2 A 2026_134_D | 2x2 | 10 | Probe 1 | 3PBV 01_24_H_2x2 A 2026_134_D.xls | 104 | 1.032222 | 189.1934
3PBV 01_24_H_2x2 A 2026_134_D | 2x2 | 10 | Probe 1 | 3PBV 01_24_H_2x2 A 2026_134_D.xls | 105 | 1.042305 | 190.9895
3PBV 01_24_H_2x2 A 2026_134_D | 2x2 | 10 | Probe 1 | 3PBV 01_24_H_2x2 A 2026_134_D.xls | 106 | 1.052419 | 192.7879
3PBV 01_24_H_2x2 A 2026_134_D | 2x2 | 10 | Probe 1 | 3PBV 01_24_H_2x2 A 2026_134_D.xls | 107 | 1.062481 | 194.5853
3PBV 01_24_H_2x2 A 2026_134_D | 2x2 | 10 | Probe 1 | 3PBV 01_24_H_2x2 A 2026_134_D.xls | 108 | 1.072521 | 196.3349
3PBV 01_24_H_2x2 A 2026_134_D | 2x2 | 10 | Probe 1 | 3PBV 01_24_H_2x2 A 2026_134_D.xls | 109 | 1.082668 | 198.0181
3PBV 01_24_H_2x2 A 2026_134_D | 2x2 | 10 | Probe 1 | 3PBV 01_24_H_2x2 A 2026_134_D.xls | 110 | 1.092826 | 199.8976
3PBV 01_24_H_2x2 A 2026_134_D | 2x2 | 10 | Probe 1 | 3PBV 01_24_H_2x2 A 2026_134_D.xls | 111 | 1.102865 | 201.6525
3PBV 01_24_H_2x2 A 2026_134_D | 2x2 | 10 | Probe 1 | 3PBV 01_24_H_2x2 A 2026_134_D.xls | 112 | 1.112926 | 203.445
3PBV 01_24_H_2x2 A 2026_134_D | 2x2 | 10 | Probe 1 | 3PBV 01_24_H_2x2 A 2026_134_D.xls | 113 | 1.123073 | 205.197
3PBV 01_24_H_2x2 A 2026_134_D | 2x2 | 10 | Probe 1 | 3PBV 01_24_H_2x2 A 2026_134_D.xls | 114 | 1.133092 | 207.0006
3PBV 01_24_H_2x2 A 2026_134_D | 2x2 | 10 | Probe 1 | 3PBV 01_24_H_2x2 A 2026_134_D.xls | 115 | 1.143099 | 208.7459
3PBV 01_24_H_2x2 A 2026_134_D | 2x2 | 10 | Probe 1 | 3PBV 01_24_H_2x2 A 2026_134_D.xls | 116 | 1.153203 | 210.5114
3PBV 01_24_H_2x2 A 2026_134_D | 2x2 | 10 | Probe 1 | 3PBV 01_24_H_2x2 A 2026_134_D.xls | 117 | 1.16335 | 212.316
3PBV 01_24_H_2x2 A 2026_134_D | 2x2 | 10 | Probe 1 | 3PBV 01_24_H_2x2 A 2026_134_D.xls | 118 | 1.173423 | 213.9318
3PBV 01_24_H_2x2 A 2026_134_D | 2x2 | 10 | Probe 1 | 3PBV 01_24_H_2x2 A 2026_134_D.xls | 119 | 1.183516 | 215.8078
3PBV 01_24_H_2x2 A 2026_134_D | 2x2 | 10 | Probe 1 | 3PBV 01_24_H_2x2 A 2026_134_D.xls | 120 | 1.193673 | 217.5499
3PBV 01_24_H_2x2 A 2026_134_D | 2x2 | 10 | Probe 1 | 3PBV 01_24_H_2x2 A 2026_134_D.xls | 121 | 1.203789 | 219.4011
3PBV 01_24_H_2x2 A 2026_134_D | 2x2 | 10 | Probe 1 | 3PBV 01_24_H_2x2 A 2026_134_D.xls | 122 | 1.213904 | 221.1013
3PBV 01_24_H_2x2 A 2026_134_D | 2x2 | 10 | Probe 1 | 3PBV 01_24_H_2x2 A 2026_134_D.xls | 123 | 1.224019 | 222.8551
3PBV 01_24_H_2x2 A 2026_134_D | 2x2 | 10 | Probe 1 | 3PBV 01_24_H_2x2 A 2026_134_D.xls | 124 | 1.234047 | 224.6614
3PBV 01_24_H_2x2 A 2026_134_D | 2x2 | 10 | Probe 1 | 3PBV 01_24_H_2x2 A 2026_134_D.xls | 125 | 1.244174 | 226.3826
3PBV 01_24_H_2x2 A 2026_134_D | 2x2 | 10 | Probe 1 | 3PBV 01_24_H_2x2 A 2026_134_D.xls | 126 | 1.254299 | 228.1185
3PBV 01_24_H_2x2 A 2026_134_D | 2x2 | 10 | Probe 1 | 3PBV 01_24_H_2x2 A 2026_134_D.xls | 127 | 1.26436 | 229.8457
3PBV 01_24_H_2x2 A 2026_134_D | 2x2 | 10 | Probe 1 | 3PBV 01_24_H_2x2 A 2026_134_D.xls | 128 | 1.274411 | 231.6816
3PBV 01_24_H_2x2 A 2026_134_D | 2x2 | 10 | Probe 1 | 3PBV 01_24_H_2x2 A 2026_134_D.xls | 129 | 1.284546 | 233.4464
3PBV 01_24_H_2x2 A 2026_134_D | 2x2 | 10 | Probe 1 | 3PBV 01_24_H_2x2 A 2026_134_D.xls | 130 | 1.294597 | 235.2943
3PBV 01_24_H_2x2 A 2026_134_D | 2x2 | 10 | Probe 1 | 3PBV 01_24_H_2x2 A 2026_134_D.xls | 131 | 1.304648 | 237.004
3PBV 01_24_H_2x2 A 2026_134_D | 2x2 | 10 | Probe 1 | 3PBV 01_24_H_2x2 A 2026_134_D.xls | 132 | 1.314752 | 238.7366
3PBV 01_24_H_2x2 A 2026_134_D | 2x2 | 10 | Probe 1 | 3PBV 01_24_H_2x2 A 2026_134_D.xls | 133 | 1.324834 | 240.5304
3PBV 01_24_H_2x2 A 2026_134_D | 2x2 | 10 | Probe 1 | 3PBV 01_24_H_2x2 A 2026_134_D.xls | 134 | 1.334874 | 242.2316
3PBV 01_24_H_2x2 A 2026_134_D | 2x2 | 10 | Probe 1 | 3PBV 01_24_H_2x2 A 2026_134_D.xls | 135 | 1.345 | 244.0146
3PBV 01_24_H_2x2 A 2026_134_D | 2x2 | 10 | Probe 1 | 3PBV 01_24_H_2x2 A 2026_134_D.xls | 136 | 1.355147 | 245.7165
3PBV 01_24_H_2x2 A 2026_134_D | 2x2 | 10 | Probe 1 | 3PBV 01_24_H_2x2 A 2026_134_D.xls | 137 | 1.365197 | 247.5253
3PBV 01_24_H_2x2 A 2026_134_D | 2x2 | 10 | Probe 1 | 3PBV 01_24_H_2x2 A 2026_134_D.xls | 138 | 1.375226 | 249.2089
3PBV 01_24_H_2x2 A 2026_134_D | 2x2 | 10 | Probe 1 | 3PBV 01_24_H_2x2 A 2026_134_D.xls | 139 | 1.385363 | 251.0801
3PBV 01_24_H_2x2 A 2026_134_D | 2x2 | 10 | Probe 1 | 3PBV 01_24_H_2x2 A 2026_134_D.xls | 140 | 1.395456 | 252.7937
3PBV 01_24_H_2x2 A 2026_134_D | 2x2 | 10 | Probe 1 | 3PBV 01_24_H_2x2 A 2026_134_D.xls | 141 | 1.405571 | 254.4862
3PBV 01_24_H_2x2 A 2026_134_D | 2x2 | 10 | Probe 1 | 3PBV 01_24_H_2x2 A 2026_134_D.xls | 142 | 1.415675 | 256.2432
3PBV 01_24_H_2x2 A 2026_134_D | 2x2 | 10 | Probe 1 | 3PBV 01_24_H_2x2 A 2026_134_D.xls | 143 | 1.425682 | 257.9674
3PBV 01_24_H_2x2 A 2026_134_D | 2x2 | 10 | Probe 1 | 3PBV 01_24_H_2x2 A 2026_134_D.xls | 144 | 1.435733 | 259.7314
3PBV 01_24_H_2x2 A 2026_134_D | 2x2 | 10 | Probe 1 | 3PBV 01_24_H_2x2 A 2026_134_D.xls | 145 | 1.445858 | 261.4437
3PBV 01_24_H_2x2 A 2026_134_D | 2x2 | 10 | Probe 1 | 3PBV 01_24_H_2x2 A 2026_134_D.xls | 146 | 1.456017 | 263.1962
3PBV 01_24_H_2x2 A 2026_134_D | 2x2 | 10 | Probe 1 | 3PBV 01_24_H_2x2 A 2026_134_D.xls | 147 | 1.46611 | 264.9689
3PBV 01_24_H_2x2 A 2026_134_D | 2x2 | 10 | Probe 1 | 3PBV 01_24_H_2x2 A 2026_134_D.xls | 148 | 1.476235 | 266.6113
3PBV 01_24_H_2x2 A 2026_134_D | 2x2 | 10 | Probe 1 | 3PBV 01_24_H_2x2 A 2026_134_D.xls | 149 | 1.486362 | 268.3824
3PBV 01_24_H_2x2 A 2026_134_D | 2x2 | 10 | Probe 1 | 3PBV 01_24_H_2x2 A 2026_134_D.xls | 150 | 1.496433 | 268.56
3PBV 01_24_H_2x2 A 2026_134_D | 2x2 | 10 | Probe 1 | 3PBV 01_24_H_2x2 A 2026_134_D.xls | 151 | 1.506527 | 270.1917
3PBV 01_24_H_2x2 A 2026_134_D | 2x2 | 10 | Probe 1 | 3PBV 01_24_H_2x2 A 2026_134_D.xls | 152 | 1.516587 | 270.5284
3PBV 01_24_H_2x2 A 2026_134_D | 2x2 | 10 | Probe 1 | 3PBV 01_24_H_2x2 A 2026_134_D.xls | 153 | 1.526724 | 263.8231
3PBV 01_24_H_2x2 A 2026_134_D | 2x2 | 10 | Probe 1 | 3PBV 01_24_H_2x2 A 2026_134_D.xls | 154 | 1.536732 | 263.9275
3PBV 01_24_H_2x2 A 2026_134_D | 2x2 | 10 | Probe 1 | 3PBV 01_24_H_2x2 A 2026_134_D.xls | 155 | 1.546868 | 262.9657
3PBV 01_24_H_2x2 A 2026_134_D | 2x2 | 10 | Probe 1 | 3PBV 01_24_H_2x2 A 2026_134_D.xls | 156 | 1.556972 | 264.034
3PBV 01_24_H_2x2 A 2026_134_D | 2x2 | 10 | Probe 1 | 3PBV 01_24_H_2x2 A 2026_134_D.xls | 157 | 1.567119 | 265.1265
3PBV 01_24_H_2x2 A 2026_134_D | 2x2 | 10 | Probe 1 | 3PBV 01_24_H_2x2 A 2026_134_D.xls | 158 | 1.577234 | 265.2419
3PBV 01_24_H_2x2 A 2026_134_D | 2x2 | 10 | Probe 1 | 3PBV 01_24_H_2x2 A 2026_134_D.xls | 159 | 1.58736 | 265.8762
3PBV 01_24_H_2x2 A 2026_134_D | 2x2 | 10 | Probe 1 | 3PBV 01_24_H_2x2 A 2026_134_D.xls | 160 | 1.597389 | 263.5233
3PBV 01_24_H_2x2 A 2026_134_D | 2x2 | 10 | Probe 1 | 3PBV 01_24_H_2x2 A 2026_134_D.xls | 161 | 1.607493 | 262.8324
3PBV 01_24_H_2x2 A 2026_134_D | 2x2 | 10 | Probe 1 | 3PBV 01_24_H_2x2 A 2026_134_D.xls | 162 | 1.617511 | 257.396
3PBV 01_24_H_2x2 A 2026_134_D | 2x2 | 10 | Probe 1 | 3PBV 01_24_H_2x2 A 2026_134_D.xls | 163 | 1.627551 | 254.9941
3PBV 01_24_H_2x2 A 2026_134_D | 2x2 | 10 | Probe 1 | 3PBV 01_24_H_2x2 A 2026_134_D.xls | 164 | 1.637569 | 253.8737
3PBV 01_24_H_2x2 A 2026_134_D | 2x2 | 10 | Probe 1 | 3PBV 01_24_H_2x2 A 2026_134_D.xls | 165 | 1.647694 | 250.4983
3PBV 01_24_H_2x2 A 2026_134_D | 2x2 | 10 | Probe 1 | 3PBV 01_24_H_2x2 A 2026_134_D.xls | 166 | 1.657778 | 244.5614
3PBV 01_24_H_2x2 A 2026_134_D | 2x2 | 10 | Probe 1 | 3PBV 01_24_H_2x2 A 2026_134_D.xls | 167 | 1.667892 | 230.1916
3PBV 01_24_H_2x2 A 2026_134_D | 2x2 | 10 | Probe 1 | 3PBV 01_24_H_2x2 A 2026_134_D.xls | 168 | 1.678007 | 225.0922
3PBV 01_24_H_2x2 A 2026_134_D | 2x2 | 10 | Probe 1 | 3PBV 01_24_H_2x2 A 2026_134_D.xls | 169 | 1.688046 | 222.0103
3PBV 01_24_H_2x2 A 2026_134_D | 2x2 | 10 | Probe 1 | 3PBV 01_24_H_2x2 A 2026_134_D.xls | 170 | 1.698193 | 220.1662
3PBV 01_24_H_2x2 A 2026_134_D | 2x2 | 10 | Probe 1 | 3PBV 01_24_H_2x2 A 2026_134_D.xls | 171 | 1.70833 | 218.9499
3PBV 01_24_H_2x2 A 2026_134_D | 2x2 | 10 | Probe 1 | 3PBV 01_24_H_2x2 A 2026_134_D.xls | 172 | 1.718391 | 218.2558
3PBV 01_24_H_2x2 A 2026_134_D | 2x2 | 10 | Probe 1 | 3PBV 01_24_H_2x2 A 2026_134_D.xls | 173 | 1.728442 | 217.6224
3PBV 01_24_H_2x2 A 2026_134_D | 2x2 | 10 | Probe 1 | 3PBV 01_24_H_2x2 A 2026_134_D.xls | 174 | 1.738579 | 217.2543
3PBV 01_24_H_2x2 A 2026_134_D | 2x2 | 10 | Probe 1 | 3PBV 01_24_H_2x2 A 2026_134_D.xls | 175 | 1.748607 | 217.0348
3PBV 01_24_H_2x2 A 2026_134_D | 2x2 | 10 | Probe 1 | 3PBV 01_24_H_2x2 A 2026_134_D.xls | 176 | 1.758765 | 216.8063
3PBV 01_24_H_2x2 A 2026_134_D | 2x2 | 10 | Probe 1 | 3PBV 01_24_H_2x2 A 2026_134_D.xls | 177 | 1.768837 | 216.6589
3PBV 01_24_H_2x2 A 2026_134_D | 2x2 | 10 | Probe 1 | 3PBV 01_24_H_2x2 A 2026_134_D.xls | 178 | 1.778984 | 216.5997
3PBV 01_24_H_2x2 A 2026_134_D | 2x2 | 10 | Probe 1 | 3PBV 01_24_H_2x2 A 2026_134_D.xls | 179 | 1.789078 | 216.5728
3PBV 01_24_H_2x2 A 2026_134_D | 2x2 | 10 | Probe 1 | 3PBV 01_24_H_2x2 A 2026_134_D.xls | 180 | 1.79916 | 216.5518
3PBV 01_24_H_2x2 A 2026_134_D | 2x2 | 10 | Probe 1 | 3PBV 01_24_H_2x2 A 2026_134_D.xls | 181 | 1.809318 | 216.5338
3PBV 01_24_H_2x2 A 2026_134_D | 2x2 | 10 | Probe 1 | 3PBV 01_24_H_2x2 A 2026_134_D.xls | 182 | 1.819465 | 216.4873
3PBV 01_24_H_2x2 A 2026_134_D | 2x2 | 10 | Probe 1 | 3PBV 01_24_H_2x2 A 2026_134_D.xls | 183 | 1.829623 | 216.4986
3PBV 01_24_H_2x2 A 2026_134_D | 2x2 | 10 | Probe 1 | 3PBV 01_24_H_2x2 A 2026_134_D.xls | 184 | 1.839716 | 216.5635
3PBV 01_24_H_2x2 A 2026_134_D | 2x2 | 10 | Probe 1 | 3PBV 01_24_H_2x2 A 2026_134_D.xls | 185 | 1.849745 | 216.7051
3PBV 01_24_H_2x2 A 2026_134_D | 2x2 | 10 | Probe 1 | 3PBV 01_24_H_2x2 A 2026_134_D.xls | 186 | 1.859882 | 216.7196
3PBV 01_24_H_2x2 A 2026_134_D | 2x2 | 10 | Probe 1 | 3PBV 01_24_H_2x2 A 2026_134_D.xls | 187 | 1.870007 | 216.807
3PBV 01_24_H_2x2 A 2026_134_D | 2x2 | 10 | Probe 1 | 3PBV 01_24_H_2x2 A 2026_134_D.xls | 188 | 1.880047 | 216.8807
3PBV 01_24_H_2x2 A 2026_134_D | 2x2 | 10 | Probe 1 | 3PBV 01_24_H_2x2 A 2026_134_D.xls | 189 | 1.890055 | 217.0234
3PBV 01_24_H_2x2 A 2026_134_D | 2x2 | 10 | Probe 1 | 3PBV 01_24_H_2x2 A 2026_134_D.xls | 190 | 1.900202 | 217.1395
3PBV 01_24_H_2x2 A 2026_134_D | 2x2 | 10 | Probe 1 | 3PBV 01_24_H_2x2 A 2026_134_D.xls | 191 | 1.91022 | 217.2599
3PBV 01_24_H_2x2 A 2026_134_D | 2x2 | 10 | Probe 1 | 3PBV 01_24_H_2x2 A 2026_134_D.xls | 192 | 1.920292 | 217.3611
3PBV 01_24_H_2x2 A 2026_134_D | 2x2 | 10 | Probe 1 | 3PBV 01_24_H_2x2 A 2026_134_D.xls | 193 | 1.930364 | 217.4195
3PBV 01_24_H_2x2 A 2026_134_D | 2x2 | 10 | Probe 1 | 3PBV 01_24_H_2x2 A 2026_134_D.xls | 194 | 1.940468 | 217.4542
3PBV 01_24_H_2x2 A 2026_134_D | 2x2 | 10 | Probe 1 | 3PBV 01_24_H_2x2 A 2026_134_D.xls | 195 | 1.95055 | 217.4478
3PBV 01_24_H_2x2 A 2026_134_D | 2x2 | 10 | Probe 1 | 3PBV 01_24_H_2x2 A 2026_134_D.xls | 196 | 1.960665 | 217.5058
3PBV 01_24_H_2x2 A 2026_134_D | 2x2 | 10 | Probe 1 | 3PBV 01_24_H_2x2 A 2026_134_D.xls | 197 | 1.970684 | 217.4894
3PBV 01_24_H_2x2 A 2026_134_D | 2x2 | 10 | Probe 1 | 3PBV 01_24_H_2x2 A 2026_134_D.xls | 198 | 1.980745 | 217.4552
3PBV 01_24_H_2x2 A 2026_134_D | 2x2 | 10 | Probe 1 | 3PBV 01_24_H_2x2 A 2026_134_D.xls | 199 | 1.990924 | 217.5025
3PBV 01_24_H_2x2 A 2026_134_D | 2x2 | 10 | Probe 1 | 3PBV 01_24_H_2x2 A 2026_134_D.xls | 200 | 2.00105 | 217.4819
3PBV 01_24_H_2x2 A 2026_134_D | 2x2 | 10 | Probe 1 | 3PBV 01_24_H_2x2 A 2026_134_D.xls | 201 | 2.011111 | 217.5615
3PBV 01_24_H_2x2 A 2026_134_D | 2x2 | 10 | Probe 1 | 3PBV 01_24_H_2x2 A 2026_134_D.xls | 202 | 2.021258 | 217.5545
3PBV 01_24_H_2x2 A 2026_134_D | 2x2 | 10 | Probe 1 | 3PBV 01_24_H_2x2 A 2026_134_D.xls | 203 | 2.031341 | 217.6099
3PBV 01_24_H_2x2 A 2026_134_D | 2x2 | 10 | Probe 1 | 3PBV 01_24_H_2x2 A 2026_134_D.xls | 204 | 2.04137 | 217.6841
3PBV 01_24_H_2x2 A 2026_134_D | 2x2 | 10 | Probe 1 | 3PBV 01_24_H_2x2 A 2026_134_D.xls | 205 | 2.051538 | 217.7703
3PBV 01_24_H_2x2 A 2026_134_D | 2x2 | 10 | Probe 1 | 3PBV 01_24_H_2x2 A 2026_134_D.xls | 206 | 2.061653 | 217.8658
3PBV 01_24_H_2x2 A 2026_134_D | 2x2 | 10 | Probe 1 | 3PBV 01_24_H_2x2 A 2026_134_D.xls | 207 | 2.071821 | 217.9457
3PBV 01_24_H_2x2 A 2026_134_D | 2x2 | 10 | Probe 1 | 3PBV 01_24_H_2x2 A 2026_134_D.xls | 208 | 2.081893 | 218.1112
3PBV 01_24_H_2x2 A 2026_134_D | 2x2 | 10 | Probe 1 | 3PBV 01_24_H_2x2 A 2026_134_D.xls | 209 | 2.091901 | 218.2256
3PBV 01_24_H_2x2 A 2026_134_D | 2x2 | 10 | Probe 1 | 3PBV 01_24_H_2x2 A 2026_134_D.xls | 210 | 2.102038 | 218.3248
3PBV 01_24_H_2x2 A 2026_134_D | 2x2 | 10 | Probe 1 | 3PBV 01_24_H_2x2 A 2026_134_D.xls | 211 | 2.112099 | 218.5358
3PBV 01_24_H_2x2 A 2026_134_D | 2x2 | 10 | Probe 1 | 3PBV 01_24_H_2x2 A 2026_134_D.xls | 212 | 2.122214 | 218.7025
3PBV 01_24_H_2x2 A 2026_134_D | 2x2 | 10 | Probe 1 | 3PBV 01_24_H_2x2 A 2026_134_D.xls | 213 | 2.132329 | 218.8277
3PBV 01_24_H_2x2 A 2026_134_D | 2x2 | 10 | Probe 1 | 3PBV 01_24_H_2x2 A 2026_134_D.xls | 214 | 2.142422 | 219.033
3PBV 01_24_H_2x2 A 2026_134_D | 2x2 | 10 | Probe 1 | 3PBV 01_24_H_2x2 A 2026_134_D.xls | 215 | 2.152569 | 219.2296
3PBV 01_24_H_2x2 A 2026_134_D | 2x2 | 10 | Probe 1 | 3PBV 01_24_H_2x2 A 2026_134_D.xls | 216 | 2.162684 | 219.3921
3PBV 01_24_H_2x2 A 2026_134_D | 2x2 | 10 | Probe 1 | 3PBV 01_24_H_2x2 A 2026_134_D.xls | 217 | 2.172788 | 219.5677
3PBV 01_24_H_2x2 A 2026_134_D | 2x2 | 10 | Probe 1 | 3PBV 01_24_H_2x2 A 2026_134_D.xls | 218 | 2.182946 | 219.758
3PBV 01_24_H_2x2 A 2026_134_D | 2x2 | 10 | Probe 1 | 3PBV 01_24_H_2x2 A 2026_134_D.xls | 219 | 2.193039 | 219.9357
3PBV 01_24_H_2x2 A 2026_134_D | 2x2 | 10 | Probe 1 | 3PBV 01_24_H_2x2 A 2026_134_D.xls | 220 | 2.203165 | 220.0831
3PBV 01_24_H_2x2 A 2026_134_D | 2x2 | 10 | Probe 1 | 3PBV 01_24_H_2x2 A 2026_134_D.xls | 221 | 2.213173 | 220.259
3PBV 01_24_H_2x2 A 2026_134_D | 2x2 | 10 | Probe 1 | 3PBV 01_24_H_2x2 A 2026_134_D.xls | 222 | 2.223287 | 220.3766
3PBV 01_24_H_2x2 A 2026_134_D | 2x2 | 10 | Probe 1 | 3PBV 01_24_H_2x2 A 2026_134_D.xls | 223 | 2.233294 | 220.5604
3PBV 01_24_H_2x2 A 2026_134_D | 2x2 | 10 | Probe 1 | 3PBV 01_24_H_2x2 A 2026_134_D.xls | 224 | 2.24341 | 220.7119
3PBV 01_24_H_2x2 A 2026_134_D | 2x2 | 10 | Probe 1 | 3PBV 01_24_H_2x2 A 2026_134_D.xls | 225 | 2.253557 | 220.8526
3PBV 01_24_H_2x2 A 2026_134_D | 2x2 | 10 | Probe 1 | 3PBV 01_24_H_2x2 A 2026_134_D.xls | 226 | 2.263564 | 221.0347
3PBV 01_24_H_2x2 A 2026_134_D | 2x2 | 10 | Probe 1 | 3PBV 01_24_H_2x2 A 2026_134_D.xls | 227 | 2.273668 | 221.1473
3PBV 01_24_H_2x2 A 2026_134_D | 2x2 | 10 | Probe 1 | 3PBV 01_24_H_2x2 A 2026_134_D.xls | 228 | 2.28374 | 221.301
3PBV 01_24_H_2x2 A 2026_134_D | 2x2 | 10 | Probe 1 | 3PBV 01_24_H_2x2 A 2026_134_D.xls | 229 | 2.293834 | 221.3938
3PBV 01_24_H_2x2 A 2026_134_D | 2x2 | 10 | Probe 1 | 3PBV 01_24_H_2x2 A 2026_134_D.xls | 230 | 2.303916 | 221.5207
3PBV 01_24_H_2x2 A 2026_134_D | 2x2 | 10 | Probe 1 | 3PBV 01_24_H_2x2 A 2026_134_D.xls | 231 | 2.314042 | 221.5404
3PBV 01_24_H_2x2 A 2026_134_D | 2x2 | 10 | Probe 1 | 3PBV 01_24_H_2x2 A 2026_134_D.xls | 232 | 2.324167 | 221.6125
3PBV 01_24_H_2x2 A 2026_134_D | 2x2 | 10 | Probe 1 | 3PBV 01_24_H_2x2 A 2026_134_D.xls | 233 | 2.334196 | 221.7297
3PBV 01_24_H_2x2 A 2026_134_D | 2x2 | 10 | Probe 1 | 3PBV 01_24_H_2x2 A 2026_134_D.xls | 234 | 2.344268 | 221.7198
3PBV 01_24_H_2x2 A 2026_134_D | 2x2 | 10 | Probe 1 | 3PBV 01_24_H_2x2 A 2026_134_D.xls | 235 | 2.354384 | 221.6718
3PBV 01_24_H_2x2 A 2026_134_D | 2x2 | 10 | Probe 1 | 3PBV 01_24_H_2x2 A 2026_134_D.xls | 236 | 2.364552 | 221.6234
3PBV 01_24_H_2x2 A 2026_134_D | 2x2 | 10 | Probe 1 | 3PBV 01_24_H_2x2 A 2026_134_D.xls | 237 | 2.37457 | 221.5719
3PBV 01_24_H_2x2 A 2026_134_D | 2x2 | 10 | Probe 1 | 3PBV 01_24_H_2x2 A 2026_134_D.xls | 238 | 2.384675 | 221.5201
3PBV 01_24_H_2x2 A 2026_134_D | 2x2 | 10 | Probe 1 | 3PBV 01_24_H_2x2 A 2026_134_D.xls | 239 | 2.394832 | 221.5022
3PBV 01_24_H_2x2 A 2026_134_D | 2x2 | 10 | Probe 1 | 3PBV 01_24_H_2x2 A 2026_134_D.xls | 240 | 2.404904 | 221.2348
3PBV 01_24_H_2x2 A 2026_134_D | 2x2 | 10 | Probe 1 | 3PBV 01_24_H_2x2 A 2026_134_D.xls | 241 | 2.415051 | 221.1892
3PBV 01_24_H_2x2 A 2026_134_D | 2x2 | 10 | Probe 1 | 3PBV 01_24_H_2x2 A 2026_134_D.xls | 242 | 2.425188 | 221.0343
3PBV 01_24_H_2x2 A 2026_134_D | 2x2 | 10 | Probe 1 | 3PBV 01_24_H_2x2 A 2026_134_D.xls | 243 | 2.435324 | 221.0201
3PBV 01_24_H_2x2 A 2026_134_D | 2x2 | 10 | Probe 1 | 3PBV 01_24_H_2x2 A 2026_134_D.xls | 244 | 2.445439 | 220.9773
3PBV 01_24_H_2x2 A 2026_134_D | 2x2 | 10 | Probe 1 | 3PBV 01_24_H_2x2 A 2026_134_D.xls | 245 | 2.455543 | 220.9617
3PBV 01_24_H_2x2 A 2026_134_D | 2x2 | 10 | Probe 1 | 3PBV 01_24_H_2x2 A 2026_134_D.xls | 246 | 2.46555 | 220.9133
3PBV 01_24_H_2x2 A 2026_134_D | 2x2 | 10 | Probe 1 | 3PBV 01_24_H_2x2 A 2026_134_D.xls | 247 | 2.475698 | 220.8896
3PBV 01_24_H_2x2 A 2026_134_D | 2x2 | 10 | Probe 1 | 3PBV 01_24_H_2x2 A 2026_134_D.xls | 248 | 2.485824 | 220.8385
3PBV 01_24_H_2x2 A 2026_134_D | 2x2 | 10 | Probe 1 | 3PBV 01_24_H_2x2 A 2026_134_D.xls | 249 | 2.495842 | 220.8841
3PBV 01_24_H_2x2 A 2026_134_D | 2x2 | 10 | Probe 1 | 3PBV 01_24_H_2x2 A 2026_134_D.xls | 250 | 2.505849 | 220.9058
3PBV 01_24_H_2x2 A 2026_134_D | 2x2 | 10 | Probe 1 | 3PBV 01_24_H_2x2 A 2026_134_D.xls | 251 | 2.515867 | 220.8103
3PBV 01_24_H_2x2 A 2026_134_D | 2x2 | 10 | Probe 1 | 3PBV 01_24_H_2x2 A 2026_134_D.xls | 252 | 2.525907 | 220.79
3PBV 01_24_H_2x2 A 2026_134_D | 2x2 | 10 | Probe 1 | 3PBV 01_24_H_2x2 A 2026_134_D.xls | 253 | 2.535957 | 220.7289
3PBV 01_24_H_2x2 A 2026_134_D | 2x2 | 10 | Probe 1 | 3PBV 01_24_H_2x2 A 2026_134_D.xls | 254 | 2.546072 | 220.6468
3PBV 01_24_H_2x2 A 2026_134_D | 2x2 | 10 | Probe 1 | 3PBV 01_24_H_2x2 A 2026_134_D.xls | 255 | 2.556176 | 220.5554
3PBV 01_24_H_2x2 A 2026_134_D | 2x2 | 10 | Probe 1 | 3PBV 01_24_H_2x2 A 2026_134_D.xls | 256 | 2.566227 | 220.4533
3PBV 01_24_H_2x2 A 2026_134_D | 2x2 | 10 | Probe 1 | 3PBV 01_24_H_2x2 A 2026_134_D.xls | 257 | 2.576352 | 218.0753
3PBV 01_24_H_2x2 A 2026_134_D | 2x2 | 10 | Probe 1 | 3PBV 01_24_H_2x2 A 2026_134_D.xls | 258 | 2.586511 | 216.0577
3PBV 01_24_H_2x2 A 2026_134_D | 2x2 | 10 | Probe 1 | 3PBV 01_24_H_2x2 A 2026_134_D.xls | 259 | 2.596593 | 214.7457
3PBV 01_24_H_2x2 A 2026_134_D | 2x2 | 10 | Probe 1 | 3PBV 01_24_H_2x2 A 2026_134_D.xls | 260 | 2.606751 | 213.7253
3PBV 01_24_H_2x2 A 2026_134_D | 2x2 | 10 | Probe 1 | 3PBV 01_24_H_2x2 A 2026_134_D.xls | 261 | 2.616865 | 212.9708
3PBV 01_24_H_2x2 A 2026_134_D | 2x2 | 10 | Probe 1 | 3PBV 01_24_H_2x2 A 2026_134_D.xls | 262 | 2.626949 | 212.4767
3PBV 01_24_H_2x2 A 2026_134_D | 2x2 | 10 | Probe 1 | 3PBV 01_24_H_2x2 A 2026_134_D.xls | 263 | 2.637074 | 212.1136
3PBV 01_24_H_2x2 A 2026_134_D | 2x2 | 10 | Probe 1 | 3PBV 01_24_H_2x2 A 2026_134_D.xls | 264 | 2.647125 | 211.7778
3PBV 01_24_H_2x2 A 2026_134_D | 2x2 | 10 | Probe 1 | 3PBV 01_24_H_2x2 A 2026_134_D.xls | 265 | 2.657154 | 211.4533
3PBV 01_24_H_2x2 A 2026_134_D | 2x2 | 10 | Probe 1 | 3PBV 01_24_H_2x2 A 2026_134_D.xls | 266 | 2.667204 | 211.2903
3PBV 01_24_H_2x2 A 2026_134_D | 2x2 | 10 | Probe 1 | 3PBV 01_24_H_2x2 A 2026_134_D.xls | 267 | 2.67733 | 211.1379
3PBV 01_24_H_2x2 A 2026_134_D | 2x2 | 10 | Probe 1 | 3PBV 01_24_H_2x2 A 2026_134_D.xls | 268 | 2.68738 | 211.0086
3PBV 01_24_H_2x2 A 2026_134_D | 2x2 | 10 | Probe 1 | 3PBV 01_24_H_2x2 A 2026_134_D.xls | 269 | 2.697463 | 211.0085
3PBV 01_24_H_2x2 A 2026_134_D | 2x2 | 10 | Probe 1 | 3PBV 01_24_H_2x2 A 2026_134_D.xls | 270 | 2.707599 | 210.9703
3PBV 01_24_H_2x2 A 2026_134_D | 2x2 | 10 | Probe 1 | 3PBV 01_24_H_2x2 A 2026_134_D.xls | 271 | 2.717725 | 211.0166
3PBV 01_24_H_2x2 A 2026_134_D | 2x2 | 10 | Probe 1 | 3PBV 01_24_H_2x2 A 2026_134_D.xls | 272 | 2.727796 | 211.0237
3PBV 01_24_H_2x2 A 2026_134_D | 2x2 | 10 | Probe 1 | 3PBV 01_24_H_2x2 A 2026_134_D.xls | 273 | 2.73788 | 211.1241
3PBV 01_24_H_2x2 A 2026_134_D | 2x2 | 10 | Probe 1 | 3PBV 01_24_H_2x2 A 2026_134_D.xls | 274 | 2.747962 | 211.1754
3PBV 01_24_H_2x2 A 2026_134_D | 2x2 | 10 | Probe 1 | 3PBV 01_24_H_2x2 A 2026_134_D.xls | 275 | 2.758076 | 211.2834
3PBV 01_24_H_2x2 A 2026_134_D | 2x2 | 10 | Probe 1 | 3PBV 01_24_H_2x2 A 2026_134_D.xls | 276 | 2.768213 | 211.3739
3PBV 01_24_H_2x2 A 2026_134_D | 2x2 | 10 | Probe 1 | 3PBV 01_24_H_2x2 A 2026_134_D.xls | 277 | 2.77835 | 211.4875
3PBV 01_24_H_2x2 A 2026_134_D | 2x2 | 10 | Probe 1 | 3PBV 01_24_H_2x2 A 2026_134_D.xls | 278 | 2.788421 | 211.5427
3PBV 01_24_H_2x2 A 2026_134_D | 2x2 | 10 | Probe 1 | 3PBV 01_24_H_2x2 A 2026_134_D.xls | 279 | 2.79859 | 211.6277
3PBV 01_24_H_2x2 A 2026_134_D | 2x2 | 10 | Probe 1 | 3PBV 01_24_H_2x2 A 2026_134_D.xls | 280 | 2.808727 | 211.639
3PBV 01_24_H_2x2 A 2026_134_D | 2x2 | 10 | Probe 1 | 3PBV 01_24_H_2x2 A 2026_134_D.xls | 281 | 2.818862 | 211.7287
3PBV 01_24_H_2x2 A 2026_134_D | 2x2 | 10 | Probe 1 | 3PBV 01_24_H_2x2 A 2026_134_D.xls | 282 | 2.828891 | 211.7217
3PBV 01_24_H_2x2 A 2026_134_D | 2x2 | 10 | Probe 1 | 3PBV 01_24_H_2x2 A 2026_134_D.xls | 283 | 2.838985 | 211.8008
3PBV 01_24_H_2x2 A 2026_134_D | 2x2 | 10 | Probe 1 | 3PBV 01_24_H_2x2 A 2026_134_D.xls | 284 | 2.849014 | 211.8527
3PBV 01_24_H_2x2 A 2026_134_D | 2x2 | 10 | Probe 1 | 3PBV 01_24_H_2x2 A 2026_134_D.xls | 285 | 2.859107 | 211.9314
3PBV 01_24_H_2x2 A 2026_134_D | 2x2 | 10 | Probe 1 | 3PBV 01_24_H_2x2 A 2026_134_D.xls | 286 | 2.869244 | 211.9745
3PBV 01_24_H_2x2 A 2026_134_D | 2x2 | 10 | Probe 1 | 3PBV 01_24_H_2x2 A 2026_134_D.xls | 287 | 2.879391 | 211.974
3PBV 01_24_H_2x2 A 2026_134_D | 2x2 | 10 | Probe 1 | 3PBV 01_24_H_2x2 A 2026_134_D.xls | 288 | 2.889473 | 212.0234
3PBV 01_24_H_2x2 A 2026_134_D | 2x2 | 10 | Probe 1 | 3PBV 01_24_H_2x2 A 2026_134_D.xls | 289 | 2.899567 | 212.1141
3PBV 01_24_H_2x2 A 2026_134_D | 2x2 | 10 | Probe 1 | 3PBV 01_24_H_2x2 A 2026_134_D.xls | 290 | 2.909639 | 212.1923
3PBV 01_24_H_2x2 A 2026_134_D | 2x2 | 10 | Probe 1 | 3PBV 01_24_H_2x2 A 2026_134_D.xls | 291 | 2.919722 | 212.2899
3PBV 01_24_H_2x2 A 2026_134_D | 2x2 | 10 | Probe 1 | 3PBV 01_24_H_2x2 A 2026_134_D.xls | 292 | 2.929825 | 212.4282
3PBV 01_24_H_2x2 A 2026_134_D | 2x2 | 10 | Probe 1 | 3PBV 01_24_H_2x2 A 2026_134_D.xls | 293 | 2.939984 | 212.5396
3PBV 01_24_H_2x2 A 2026_134_D | 2x2 | 10 | Probe 1 | 3PBV 01_24_H_2x2 A 2026_134_D.xls | 294 | 2.950045 | 212.5907
3PBV 01_24_H_2x2 A 2026_134_D | 2x2 | 10 | Probe 1 | 3PBV 01_24_H_2x2 A 2026_134_D.xls | 295 | 2.960095 | 212.6319
3PBV 01_24_H_2x2 A 2026_134_D | 2x2 | 10 | Probe 1 | 3PBV 01_24_H_2x2 A 2026_134_D.xls | 296 | 2.970232 | 212.7466
3PBV 01_24_H_2x2 A 2026_134_D | 2x2 | 10 | Probe 1 | 3PBV 01_24_H_2x2 A 2026_134_D.xls | 297 | 2.98025 | 212.9015
3PBV 01_24_H_2x2 A 2026_134_D | 2x2 | 10 | Probe 1 | 3PBV 01_24_H_2x2 A 2026_134_D.xls | 298 | 2.990268 | 213.0677
3PBV 01_24_H_2x2 A 2026_134_D | 2x2 | 10 | Probe 1 | 3PBV 01_24_H_2x2 A 2026_134_D.xls | 299 | 3.00035 | 213.1949
3PBV 01_24_H_2x2 A 2026_134_D | 2x2 | 10 | Probe 1 | 3PBV 01_24_H_2x2 A 2026_134_D.xls | 300 | 3.010487 | 213.3316
3PBV 01_24_H_2x2 A 2026_134_D | 2x2 | 10 | Probe 1 | 3PBV 01_24_H_2x2 A 2026_134_D.xls | 301 | 3.020569 | 213.5217
3PBV 01_24_H_2x2 A 2026_134_D | 2x2 | 10 | Probe 1 | 3PBV 01_24_H_2x2 A 2026_134_D.xls | 302 | 3.030706 | 213.7299
3PBV 01_24_H_2x2 A 2026_134_D | 2x2 | 10 | Probe 1 | 3PBV 01_24_H_2x2 A 2026_134_D.xls | 303 | 3.040843 | 213.9006
3PBV 01_24_H_2x2 A 2026_134_D | 2x2 | 10 | Probe 1 | 3PBV 01_24_H_2x2 A 2026_134_D.xls | 304 | 3.050947 | 214.1403
3PBV 01_24_H_2x2 A 2026_134_D | 2x2 | 10 | Probe 1 | 3PBV 01_24_H_2x2 A 2026_134_D.xls | 305 | 3.061094 | 214.2548
3PBV 01_24_H_2x2 A 2026_134_D | 2x2 | 10 | Probe 1 | 3PBV 01_24_H_2x2 A 2026_134_D.xls | 306 | 3.071187 | 214.4895
3PBV 01_24_H_2x2 A 2026_134_D | 2x2 | 10 | Probe 1 | 3PBV 01_24_H_2x2 A 2026_134_D.xls | 307 | 3.081195 | 214.6375
3PBV 01_24_H_2x2 A 2026_134_D | 2x2 | 10 | Probe 1 | 3PBV 01_24_H_2x2 A 2026_134_D.xls | 308 | 3.091352 | 214.7952
3PBV 01_24_H_2x2 A 2026_134_D | 2x2 | 10 | Probe 1 | 3PBV 01_24_H_2x2 A 2026_134_D.xls | 309 | 3.101478 | 214.9422
3PBV 01_24_H_2x2 A 2026_134_D | 2x2 | 10 | Probe 1 | 3PBV 01_24_H_2x2 A 2026_134_D.xls | 310 | 3.111528 | 215.0962
3PBV 01_24_H_2x2 A 2026_134_D | 2x2 | 10 | Probe 1 | 3PBV 01_24_H_2x2 A 2026_134_D.xls | 311 | 3.121558 | 215.3128
3PBV 01_24_H_2x2 A 2026_134_D | 2x2 | 10 | Probe 1 | 3PBV 01_24_H_2x2 A 2026_134_D.xls | 312 | 3.131716 | 215.4769
3PBV 01_24_H_2x2 A 2026_134_D | 2x2 | 10 | Probe 1 | 3PBV 01_24_H_2x2 A 2026_134_D.xls | 313 | 3.141745 | 215.6143
3PBV 01_24_H_2x2 A 2026_134_D | 2x2 | 10 | Probe 1 | 3PBV 01_24_H_2x2 A 2026_134_D.xls | 314 | 3.151794 | 215.7888
3PBV 01_24_H_2x2 A 2026_134_D | 2x2 | 10 | Probe 1 | 3PBV 01_24_H_2x2 A 2026_134_D.xls | 315 | 3.16191 | 215.9109
3PBV 01_24_H_2x2 A 2026_134_D | 2x2 | 10 | Probe 1 | 3PBV 01_24_H_2x2 A 2026_134_D.xls | 316 | 3.171992 | 216.0698
3PBV 01_24_H_2x2 A 2026_134_D | 2x2 | 10 | Probe 1 | 3PBV 01_24_H_2x2 A 2026_134_D.xls | 317 | 3.182054 | 216.2239
3PBV 01_24_H_2x2 A 2026_134_D | 2x2 | 10 | Probe 1 | 3PBV 01_24_H_2x2 A 2026_134_D.xls | 318 | 3.192158 | 216.3338
3PBV 01_24_H_2x2 A 2026_134_D | 2x2 | 10 | Probe 1 | 3PBV 01_24_H_2x2 A 2026_134_D.xls | 319 | 3.202315 | 216.4676
3PBV 01_24_H_2x2 A 2026_134_D | 2x2 | 10 | Probe 1 | 3PBV 01_24_H_2x2 A 2026_134_D.xls | 320 | 3.212377 | 216.6111
3PBV 01_24_H_2x2 A 2026_134_D | 2x2 | 10 | Probe 1 | 3PBV 01_24_H_2x2 A 2026_134_D.xls | 321 | 3.222406 | 216.7009
3PBV 01_24_H_2x2 A 2026_134_D | 2x2 | 10 | Probe 1 | 3PBV 01_24_H_2x2 A 2026_134_D.xls | 322 | 3.232543 | 216.6724
3PBV 01_24_H_2x2 A 2026_134_D | 2x2 | 10 | Probe 1 | 3PBV 01_24_H_2x2 A 2026_134_D.xls | 323 | 3.242592 | 215.4888
3PBV 01_24_H_2x2 A 2026_134_D | 2x2 | 10 | Probe 1 | 3PBV 01_24_H_2x2 A 2026_134_D.xls | 324 | 3.252739 | 214.7298
3PBV 01_24_H_2x2 A 2026_134_D | 2x2 | 10 | Probe 1 | 3PBV 01_24_H_2x2 A 2026_134_D.xls | 325 | 3.262823 | 213.9039
3PBV 01_24_H_2x2 A 2026_134_D | 2x2 | 10 | Probe 1 | 3PBV 01_24_H_2x2 A 2026_134_D.xls | 326 | 3.272862 | 213.5627
3PBV 01_24_H_2x2 A 2026_134_D | 2x2 | 10 | Probe 1 | 3PBV 01_24_H_2x2 A 2026_134_D.xls | 327 | 3.282891 | 213.2927
3PBV 01_24_H_2x2 A 2026_134_D | 2x2 | 10 | Probe 1 | 3PBV 01_24_H_2x2 A 2026_134_D.xls | 328 | 3.293017 | 213.0321
3PBV 01_24_H_2x2 A 2026_134_D | 2x2 | 10 | Probe 1 | 3PBV 01_24_H_2x2 A 2026_134_D.xls | 329 | 3.303025 | 212.8252
3PBV 01_24_H_2x2 A 2026_134_D | 2x2 | 10 | Probe 1 | 3PBV 01_24_H_2x2 A 2026_134_D.xls | 330 | 3.313117 | 212.6834
3PBV 01_24_H_2x2 A 2026_134_D | 2x2 | 10 | Probe 1 | 3PBV 01_24_H_2x2 A 2026_134_D.xls | 331 | 3.323233 | 212.5764
3PBV 01_24_H_2x2 A 2026_134_D | 2x2 | 10 | Probe 1 | 3PBV 01_24_H_2x2 A 2026_134_D.xls | 332 | 3.33339 | 212.4828
3PBV 01_24_H_2x2 A 2026_134_D | 2x2 | 10 | Probe 1 | 3PBV 01_24_H_2x2 A 2026_134_D.xls | 333 | 3.343397 | 210.8455
3PBV 01_24_H_2x2 A 2026_134_D | 2x2 | 10 | Probe 1 | 3PBV 01_24_H_2x2 A 2026_134_D.xls | 334 | 3.353502 | 209.8481
3PBV 01_24_H_2x2 A 2026_134_D | 2x2 | 10 | Probe 1 | 3PBV 01_24_H_2x2 A 2026_134_D.xls | 335 | 3.363606 | 209.2097
3PBV 01_24_H_2x2 A 2026_134_D | 2x2 | 10 | Probe 1 | 3PBV 01_24_H_2x2 A 2026_134_D.xls | 336 | 3.373699 | 208.9502
3PBV 01_24_H_2x2 A 2026_134_D | 2x2 | 10 | Probe 1 | 3PBV 01_24_H_2x2 A 2026_134_D.xls | 337 | 3.383707 | 208.8049
3PBV 01_24_H_2x2 A 2026_134_D | 2x2 | 10 | Probe 1 | 3PBV 01_24_H_2x2 A 2026_134_D.xls | 338 | 3.393833 | 208.6611
3PBV 01_24_H_2x2 A 2026_134_D | 2x2 | 10 | Probe 1 | 3PBV 01_24_H_2x2 A 2026_134_D.xls | 339 | 3.403937 | 208.5787
3PBV 01_24_H_2x2 A 2026_134_D | 2x2 | 10 | Probe 1 | 3PBV 01_24_H_2x2 A 2026_134_D.xls | 340 | 3.413955 | 208.5544
3PBV 01_24_H_2x2 A 2026_134_D | 2x2 | 10 | Probe 1 | 3PBV 01_24_H_2x2 A 2026_134_D.xls | 341 | 3.424059 | 208.45
3PBV 01_24_H_2x2 A 2026_134_D | 2x2 | 10 | Probe 1 | 3PBV 01_24_H_2x2 A 2026_134_D.xls | 342 | 3.434206 | 208.3644
3PBV 01_24_H_2x2 A 2026_134_D | 2x2 | 10 | Probe 1 | 3PBV 01_24_H_2x2 A 2026_134_D.xls | 343 | 3.444224 | 208.1589
3PBV 01_24_H_2x2 A 2026_134_D | 2x2 | 10 | Probe 1 | 3PBV 01_24_H_2x2 A 2026_134_D.xls | 344 | 3.454318 | 207.9106
3PBV 01_24_H_2x2 A 2026_134_D | 2x2 | 10 | Probe 1 | 3PBV 01_24_H_2x2 A 2026_134_D.xls | 345 | 3.464347 | 207.598
3PBV 01_24_H_2x2 A 2026_134_D | 2x2 | 10 | Probe 1 | 3PBV 01_24_H_2x2 A 2026_134_D.xls | 346 | 3.474419 | 207.4666
3PBV 01_24_H_2x2 A 2026_134_D | 2x2 | 10 | Probe 1 | 3PBV 01_24_H_2x2 A 2026_134_D.xls | 347 | 3.484544 | 207.2749
3PBV 01_24_H_2x2 A 2026_134_D | 2x2 | 10 | Probe 1 | 3PBV 01_24_H_2x2 A 2026_134_D.xls | 348 | 3.494552 | 207.2495
3PBV 01_24_H_2x2 A 2026_134_D | 2x2 | 10 | Probe 1 | 3PBV 01_24_H_2x2 A 2026_134_D.xls | 349 | 3.504613 | 207.1862
3PBV 01_24_H_2x2 A 2026_134_D | 2x2 | 10 | Probe 1 | 3PBV 01_24_H_2x2 A 2026_134_D.xls | 350 | 3.514717 | 207.1917
3PBV 01_24_H_2x2 A 2026_134_D | 2x2 | 10 | Probe 1 | 3PBV 01_24_H_2x2 A 2026_134_D.xls | 351 | 3.524811 | 207.1064
3PBV 01_24_H_2x2 A 2026_134_D | 2x2 | 10 | Probe 1 | 3PBV 01_24_H_2x2 A 2026_134_D.xls | 352 | 3.534904 | 207.1375
3PBV 01_24_H_2x2 A 2026_134_D | 2x2 | 10 | Probe 1 | 3PBV 01_24_H_2x2 A 2026_134_D.xls | 353 | 3.54503 | 207.1613
3PBV 01_24_H_2x2 A 2026_134_D | 2x2 | 10 | Probe 1 | 3PBV 01_24_H_2x2 A 2026_134_D.xls | 354 | 3.555188 | 207.2036
3PBV 01_24_H_2x2 A 2026_134_D | 2x2 | 10 | Probe 1 | 3PBV 01_24_H_2x2 A 2026_134_D.xls | 355 | 3.565249 | 207.264
3PBV 01_24_H_2x2 A 2026_134_D | 2x2 | 10 | Probe 1 | 3PBV 01_24_H_2x2 A 2026_134_D.xls | 356 | 3.575278 | 207.3531
3PBV 01_24_H_2x2 A 2026_134_D | 2x2 | 10 | Probe 1 | 3PBV 01_24_H_2x2 A 2026_134_D.xls | 357 | 3.585403 | 207.4326
3PBV 01_24_H_2x2 A 2026_134_D | 2x2 | 10 | Probe 1 | 3PBV 01_24_H_2x2 A 2026_134_D.xls | 358 | 3.595443 | 207.5436
3PBV 01_24_H_2x2 A 2026_134_D | 2x2 | 10 | Probe 1 | 3PBV 01_24_H_2x2 A 2026_134_D.xls | 359 | 3.60559 | 207.6174
3PBV 01_24_H_2x2 A 2026_134_D | 2x2 | 10 | Probe 1 | 3PBV 01_24_H_2x2 A 2026_134_D.xls | 360 | 3.615673 | 207.737
3PBV 01_24_H_2x2 A 2026_134_D | 2x2 | 10 | Probe 1 | 3PBV 01_24_H_2x2 A 2026_134_D.xls | 361 | 3.625842 | 207.7984
3PBV 01_24_H_2x2 A 2026_134_D | 2x2 | 10 | Probe 1 | 3PBV 01_24_H_2x2 A 2026_134_D.xls | 362 | 3.635892 | 207.9944
3PBV 01_24_H_2x2 A 2026_134_D | 2x2 | 10 | Probe 1 | 3PBV 01_24_H_2x2 A 2026_134_D.xls | 363 | 3.645985 | 208.0514
3PBV 01_24_H_2x2 A 2026_134_D | 2x2 | 10 | Probe 1 | 3PBV 01_24_H_2x2 A 2026_134_D.xls | 364 | 3.656143 | 208.1842
3PBV 01_24_H_2x2 A 2026_134_D | 2x2 | 10 | Probe 1 | 3PBV 01_24_H_2x2 A 2026_134_D.xls | 365 | 3.666291 | 208.2721
3PBV 01_24_H_2x2 A 2026_134_D | 2x2 | 10 | Probe 1 | 3PBV 01_24_H_2x2 A 2026_134_D.xls | 366 | 3.676426 | 208.4043
3PBV 01_24_H_2x2 A 2026_134_D | 2x2 | 10 | Probe 1 | 3PBV 01_24_H_2x2 A 2026_134_D.xls | 367 | 3.68653 | 208.4644
3PBV 01_24_H_2x2 A 2026_134_D | 2x2 | 10 | Probe 1 | 3PBV 01_24_H_2x2 A 2026_134_D.xls | 368 | 3.696571 | 208.5505
3PBV 01_24_H_2x2 A 2026_134_D | 2x2 | 10 | Probe 1 | 3PBV 01_24_H_2x2 A 2026_134_D.xls | 369 | 3.706706 | 208.34
3PBV 01_24_H_2x2 A 2026_134_D | 2x2 | 10 | Probe 1 | 3PBV 01_24_H_2x2 A 2026_134_D.xls | 370 | 3.716821 | 206.2065
3PBV 01_24_H_2x2 A 2026_134_D | 2x2 | 10 | Probe 1 | 3PBV 01_24_H_2x2 A 2026_134_D.xls | 371 | 3.726883 | 204.926
3PBV 01_24_H_2x2 A 2026_134_D | 2x2 | 10 | Probe 1 | 3PBV 01_24_H_2x2 A 2026_134_D.xls | 372 | 3.736912 | 204.2612
3PBV 01_24_H_2x2 A 2026_134_D | 2x2 | 10 | Probe 1 | 3PBV 01_24_H_2x2 A 2026_134_D.xls | 373 | 3.747026 | 203.759
3PBV 01_24_H_2x2 A 2026_134_D | 2x2 | 10 | Probe 1 | 3PBV 01_24_H_2x2 A 2026_134_D.xls | 374 | 3.757066 | 203.2012
3PBV 01_24_H_2x2 A 2026_134_D | 2x2 | 10 | Probe 1 | 3PBV 01_24_H_2x2 A 2026_134_D.xls | 375 | 3.767106 | 202.6389
3PBV 01_24_H_2x2 A 2026_134_D | 2x2 | 10 | Probe 1 | 3PBV 01_24_H_2x2 A 2026_134_D.xls | 376 | 3.7772 | 202.1255
3PBV 01_24_H_2x2 A 2026_134_D | 2x2 | 10 | Probe 1 | 3PBV 01_24_H_2x2 A 2026_134_D.xls | 377 | 3.787304 | 201.7199
3PBV 01_24_H_2x2 A 2026_134_D | 2x2 | 10 | Probe 1 | 3PBV 01_24_H_2x2 A 2026_134_D.xls | 378 | 3.797365 | 201.3421
3PBV 01_24_H_2x2 A 2026_134_D | 2x2 | 10 | Probe 1 | 3PBV 01_24_H_2x2 A 2026_134_D.xls | 379 | 3.80748 | 201.0225
3PBV 01_24_H_2x2 A 2026_134_D | 2x2 | 10 | Probe 1 | 3PBV 01_24_H_2x2 A 2026_134_D.xls | 380 | 3.817498 | 200.7856
3PBV 01_24_H_2x2 A 2026_134_D | 2x2 | 10 | Probe 1 | 3PBV 01_24_H_2x2 A 2026_134_D.xls | 381 | 3.827592 | 200.5798
3PBV 01_24_H_2x2 A 2026_134_D | 2x2 | 10 | Probe 1 | 3PBV 01_24_H_2x2 A 2026_134_D.xls | 382 | 3.83776 | 200.3597
3PBV 01_24_H_2x2 A 2026_134_D | 2x2 | 10 | Probe 1 | 3PBV 01_24_H_2x2 A 2026_134_D.xls | 383 | 3.847874 | 200.1464
3PBV 01_24_H_2x2 A 2026_134_D | 2x2 | 10 | Probe 1 | 3PBV 01_24_H_2x2 A 2026_134_D.xls | 384 | 3.857968 | 199.984
3PBV 01_24_H_2x2 A 2026_134_D | 2x2 | 10 | Probe 1 | 3PBV 01_24_H_2x2 A 2026_134_D.xls | 385 | 3.868094 | 199.7932
3PBV 01_24_H_2x2 A 2026_134_D | 2x2 | 10 | Probe 1 | 3PBV 01_24_H_2x2 A 2026_134_D.xls | 386 | 3.878176 | 199.6143
3PBV 01_24_H_2x2 A 2026_134_D | 2x2 | 10 | Probe 1 | 3PBV 01_24_H_2x2 A 2026_134_D.xls | 387 | 3.888195 | 199.4866
3PBV 01_24_H_2x2 A 2026_134_D | 2x2 | 10 | Probe 1 | 3PBV 01_24_H_2x2 A 2026_134_D.xls | 388 | 3.898213 | 199.3795
3PBV 01_24_H_2x2 A 2026_134_D | 2x2 | 10 | Probe 1 | 3PBV 01_24_H_2x2 A 2026_134_D.xls | 389 | 3.908328 | 199.2538
3PBV 01_24_H_2x2 A 2026_134_D | 2x2 | 10 | Probe 1 | 3PBV 01_24_H_2x2 A 2026_134_D.xls | 390 | 3.918346 | 199.1186
3PBV 01_24_H_2x2 A 2026_134_D | 2x2 | 10 | Probe 1 | 3PBV 01_24_H_2x2 A 2026_134_D.xls | 391 | 3.928408 | 199.0471
3PBV 01_24_H_2x2 A 2026_134_D | 2x2 | 10 | Probe 1 | 3PBV 01_24_H_2x2 A 2026_134_D.xls | 392 | 3.938522 | 198.892
3PBV 01_24_H_2x2 A 2026_134_D | 2x2 | 10 | Probe 1 | 3PBV 01_24_H_2x2 A 2026_134_D.xls | 393 | 3.948529 | 198.8218
3PBV 01_24_H_2x2 A 2026_134_D | 2x2 | 10 | Probe 1 | 3PBV 01_24_H_2x2 A 2026_134_D.xls | 394 | 3.95858 | 198.7632
3PBV 01_24_H_2x2 A 2026_134_D | 2x2 | 10 | Probe 1 | 3PBV 01_24_H_2x2 A 2026_134_D.xls | 395 | 3.968674 | 198.7636
3PBV 01_24_H_2x2 A 2026_134_D | 2x2 | 10 | Probe 1 | 3PBV 01_24_H_2x2 A 2026_134_D.xls | 396 | 3.97881 | 198.6783
3PBV 01_24_H_2x2 A 2026_134_D | 2x2 | 10 | Probe 1 | 3PBV 01_24_H_2x2 A 2026_134_D.xls | 397 | 3.988914 | 198.7089
3PBV 01_24_H_2x2 A 2026_134_D | 2x2 | 10 | Probe 1 | 3PBV 01_24_H_2x2 A 2026_134_D.xls | 398 | 3.99904 | 198.6855
3PBV 01_24_H_2x2 A 2026_134_D | 2x2 | 10 | Probe 1 | 3PBV 01_24_H_2x2 A 2026_134_D.xls | 399 | 4.009187 | 198.6923
3PBV 01_24_H_2x2 A 2026_134_D | 2x2 | 10 | Probe 1 | 3PBV 01_24_H_2x2 A 2026_134_D.xls | 400 | 4.019313 | 198.7559
3PBV 01_24_H_2x2 A 2026_134_D | 2x2 | 10 | Probe 1 | 3PBV 01_24_H_2x2 A 2026_134_D.xls | 401 | 4.02946 | 198.7184
3PBV 01_24_H_2x2 A 2026_134_D | 2x2 | 10 | Probe 1 | 3PBV 01_24_H_2x2 A 2026_134_D.xls | 402 | 4.039521 | 198.7686
3PBV 01_24_H_2x2 A 2026_134_D | 2x2 | 10 | Probe 1 | 3PBV 01_24_H_2x2 A 2026_134_D.xls | 403 | 4.049528 | 198.7895
3PBV 01_24_H_2x2 A 2026_134_D | 2x2 | 10 | Probe 1 | 3PBV 01_24_H_2x2 A 2026_134_D.xls | 404 | 4.059536 | 198.8503
3PBV 01_24_H_2x2 A 2026_134_D | 2x2 | 10 | Probe 1 | 3PBV 01_24_H_2x2 A 2026_134_D.xls | 405 | 4.069651 | 198.8936
3PBV 01_24_H_2x2 A 2026_134_D | 2x2 | 10 | Probe 1 | 3PBV 01_24_H_2x2 A 2026_134_D.xls | 406 | 4.07983 | 198.969
3PBV 01_24_H_2x2 A 2026_134_D | 2x2 | 10 | Probe 1 | 3PBV 01_24_H_2x2 A 2026_134_D.xls | 407 | 4.089891 | 199.0932
3PBV 01_24_H_2x2 A 2026_134_D | 2x2 | 10 | Probe 1 | 3PBV 01_24_H_2x2 A 2026_134_D.xls | 408 | 4.100039 | 199.1832
3PBV 01_24_H_2x2 A 2026_134_D | 2x2 | 10 | Probe 1 | 3PBV 01_24_H_2x2 A 2026_134_D.xls | 409 | 4.110078 | 199.1888
3PBV 01_24_H_2x2 A 2026_134_D | 2x2 | 10 | Probe 1 | 3PBV 01_24_H_2x2 A 2026_134_D.xls | 410 | 4.120139 | 199.2916
3PBV 01_24_H_2x2 A 2026_134_D | 2x2 | 10 | Probe 1 | 3PBV 01_24_H_2x2 A 2026_134_D.xls | 411 | 4.130243 | 199.4026
3PBV 01_24_H_2x2 A 2026_134_D | 2x2 | 10 | Probe 1 | 3PBV 01_24_H_2x2 A 2026_134_D.xls | 412 | 4.140326 | 199.5097
3PBV 01_24_H_2x2 A 2026_134_D | 2x2 | 10 | Probe 1 | 3PBV 01_24_H_2x2 A 2026_134_D.xls | 413 | 4.150419 | 199.6473
3PBV 01_24_H_2x2 A 2026_134_D | 2x2 | 10 | Probe 1 | 3PBV 01_24_H_2x2 A 2026_134_D.xls | 414 | 4.160523 | 199.6424
3PBV 01_24_H_2x2 A 2026_134_D | 2x2 | 10 | Probe 1 | 3PBV 01_24_H_2x2 A 2026_134_D.xls | 415 | 4.170681 | 199.7945
3PBV 01_24_H_2x2 A 2026_134_D | 2x2 | 10 | Probe 1 | 3PBV 01_24_H_2x2 A 2026_134_D.xls | 416 | 4.180721 | 199.9384
3PBV 01_24_H_2x2 A 2026_134_D | 2x2 | 10 | Probe 1 | 3PBV 01_24_H_2x2 A 2026_134_D.xls | 417 | 4.190739 | 200.0057
3PBV 01_24_H_2x2 A 2026_134_D | 2x2 | 10 | Probe 1 | 3PBV 01_24_H_2x2 A 2026_134_D.xls | 418 | 4.200876 | 200.0895
3PBV 01_24_H_2x2 A 2026_134_D | 2x2 | 10 | Probe 1 | 3PBV 01_24_H_2x2 A 2026_134_D.xls | 419 | 4.210915 | 200.232
3PBV 01_24_H_2x2 A 2026_134_D | 2x2 | 10 | Probe 1 | 3PBV 01_24_H_2x2 A 2026_134_D.xls | 420 | 4.221052 | 200.366
3PBV 01_24_H_2x2 A 2026_134_D | 2x2 | 10 | Probe 1 | 3PBV 01_24_H_2x2 A 2026_134_D.xls | 421 | 4.231145 | 200.4628
3PBV 01_24_H_2x2 A 2026_134_D | 2x2 | 10 | Probe 1 | 3PBV 01_24_H_2x2 A 2026_134_D.xls | 422 | 4.241164 | 200.5766
3PBV 01_24_H_2x2 A 2026_134_D | 2x2 | 10 | Probe 1 | 3PBV 01_24_H_2x2 A 2026_134_D.xls | 423 | 4.251214 | 200.7354
3PBV 01_24_H_2x2 A 2026_134_D | 2x2 | 10 | Probe 1 | 3PBV 01_24_H_2x2 A 2026_134_D.xls | 424 | 4.26134 | 200.8604
3PBV 01_24_H_2x2 A 2026_134_D | 2x2 | 10 | Probe 1 | 3PBV 01_24_H_2x2 A 2026_134_D.xls | 425 | 4.271358 | 200.9908
3PBV 01_24_H_2x2 A 2026_134_D | 2x2 | 10 | Probe 1 | 3PBV 01_24_H_2x2 A 2026_134_D.xls | 426 | 4.281462 | 201.1099
3PBV 01_24_H_2x2 A 2026_134_D | 2x2 | 10 | Probe 1 | 3PBV 01_24_H_2x2 A 2026_134_D.xls | 427 | 4.291577 | 201.2454
3PBV 01_24_H_2x2 A 2026_134_D | 2x2 | 10 | Probe 1 | 3PBV 01_24_H_2x2 A 2026_134_D.xls | 428 | 4.301713 | 201.2834
3PBV 01_24_H_2x2 A 2026_134_D | 2x2 | 10 | Probe 1 | 3PBV 01_24_H_2x2 A 2026_134_D.xls | 429 | 4.311763 | 201.3246
3PBV 01_24_H_2x2 A 2026_134_D | 2x2 | 10 | Probe 1 | 3PBV 01_24_H_2x2 A 2026_134_D.xls | 430 | 4.321878 | 201.2132
3PBV 01_24_H_2x2 A 2026_134_D | 2x2 | 10 | Probe 1 | 3PBV 01_24_H_2x2 A 2026_134_D.xls | 431 | 4.331961 | 200.8491
3PBV 01_24_H_2x2 A 2026_134_D | 2x2 | 10 | Probe 1 | 3PBV 01_24_H_2x2 A 2026_134_D.xls | 432 | 4.342033 | 200.4037
3PBV 01_24_H_2x2 A 2026_134_D | 2x2 | 10 | Probe 1 | 3PBV 01_24_H_2x2 A 2026_134_D.xls | 433 | 4.352062 | 199.8482
3PBV 01_24_H_2x2 A 2026_134_D | 2x2 | 10 | Probe 1 | 3PBV 01_24_H_2x2 A 2026_134_D.xls | 434 | 4.362166 | 198.9581
3PBV 01_24_H_2x2 A 2026_134_D | 2x2 | 10 | Probe 1 | 3PBV 01_24_H_2x2 A 2026_134_D.xls | 435 | 4.372238 | 198.4588
3PBV 01_24_H_2x2 A 2026_134_D | 2x2 | 10 | Probe 1 | 3PBV 01_24_H_2x2 A 2026_134_D.xls | 436 | 4.382257 | 198.2116
3PBV 01_24_H_2x2 A 2026_134_D | 2x2 | 10 | Probe 1 | 3PBV 01_24_H_2x2 A 2026_134_D.xls | 437 | 4.392393 | 197.9803
3PBV 01_24_H_2x2 A 2026_134_D | 2x2 | 10 | Probe 1 | 3PBV 01_24_H_2x2 A 2026_134_D.xls | 438 | 4.402519 | 197.8778
3PBV 01_24_H_2x2 A 2026_134_D | 2x2 | 10 | Probe 1 | 3PBV 01_24_H_2x2 A 2026_134_D.xls | 439 | 4.412548 | 197.8363
3PBV 01_24_H_2x2 A 2026_134_D | 2x2 | 10 | Probe 1 | 3PBV 01_24_H_2x2 A 2026_134_D.xls | 440 | 4.422662 | 197.7621
3PBV 01_24_H_2x2 A 2026_134_D | 2x2 | 10 | Probe 1 | 3PBV 01_24_H_2x2 A 2026_134_D.xls | 441 | 4.43267 | 197.7577
3PBV 01_24_H_2x2 A 2026_134_D | 2x2 | 10 | Probe 1 | 3PBV 01_24_H_2x2 A 2026_134_D.xls | 442 | 4.442785 | 197.841
3PBV 01_24_H_2x2 A 2026_134_D | 2x2 | 10 | Probe 1 | 3PBV 01_24_H_2x2 A 2026_134_D.xls | 443 | 4.452921 | 197.8904
3PBV 01_24_H_2x2 A 2026_134_D | 2x2 | 10 | Probe 1 | 3PBV 01_24_H_2x2 A 2026_134_D.xls | 444 | 4.463058 | 197.8734
3PBV 01_24_H_2x2 A 2026_134_D | 2x2 | 10 | Probe 1 | 3PBV 01_24_H_2x2 A 2026_134_D.xls | 445 | 4.473129 | 197.9605
3PBV 01_24_H_2x2 A 2026_134_D | 2x2 | 10 | Probe 1 | 3PBV 01_24_H_2x2 A 2026_134_D.xls | 446 | 4.483244 | 198.0961
3PBV 01_24_H_2x2 A 2026_134_D | 2x2 | 10 | Probe 1 | 3PBV 01_24_H_2x2 A 2026_134_D.xls | 447 | 4.493338 | 198.1606
3PBV 01_24_H_2x2 A 2026_134_D | 2x2 | 10 | Probe 1 | 3PBV 01_24_H_2x2 A 2026_134_D.xls | 448 | 4.503474 | 198.1652
3PBV 01_24_H_2x2 A 2026_134_D | 2x2 | 10 | Probe 1 | 3PBV 01_24_H_2x2 A 2026_134_D.xls | 449 | 4.513481 | 198.3266
3PBV 01_24_H_2x2 A 2026_134_D | 2x2 | 10 | Probe 1 | 3PBV 01_24_H_2x2 A 2026_134_D.xls | 450 | 4.523661 | 198.4233
3PBV 01_24_H_2x2 A 2026_134_D | 2x2 | 10 | Probe 1 | 3PBV 01_24_H_2x2 A 2026_134_D.xls | 451 | 4.533689 | 198.5534
3PBV 01_24_H_2x2 A 2026_134_D | 2x2 | 10 | Probe 1 | 3PBV 01_24_H_2x2 A 2026_134_D.xls | 452 | 4.543761 | 198.6842
3PBV 01_24_H_2x2 A 2026_134_D | 2x2 | 10 | Probe 1 | 3PBV 01_24_H_2x2 A 2026_134_D.xls | 453 | 4.553898 | 198.8364
3PBV 01_24_H_2x2 A 2026_134_D | 2x2 | 10 | Probe 1 | 3PBV 01_24_H_2x2 A 2026_134_D.xls | 454 | 4.564077 | 198.9438
3PBV 01_24_H_2x2 A 2026_134_D | 2x2 | 10 | Probe 1 | 3PBV 01_24_H_2x2 A 2026_134_D.xls | 455 | 4.574096 | 199.1176
3PBV 01_24_H_2x2 A 2026_134_D | 2x2 | 10 | Probe 1 | 3PBV 01_24_H_2x2 A 2026_134_D.xls | 456 | 4.584221 | 199.2326
3PBV 01_24_H_2x2 A 2026_134_D | 2x2 | 10 | Probe 1 | 3PBV 01_24_H_2x2 A 2026_134_D.xls | 457 | 4.594347 | 199.3552
3PBV 01_24_H_2x2 A 2026_134_D | 2x2 | 10 | Probe 1 | 3PBV 01_24_H_2x2 A 2026_134_D.xls | 458 | 4.604419 | 199.4884
3PBV 01_24_H_2x2 A 2026_134_D | 2x2 | 10 | Probe 1 | 3PBV 01_24_H_2x2 A 2026_134_D.xls | 459 | 4.614544 | 199.6418
3PBV 01_24_H_2x2 A 2026_134_D | 2x2 | 10 | Probe 1 | 3PBV 01_24_H_2x2 A 2026_134_D.xls | 460 | 4.624648 | 199.7794
3PBV 01_24_H_2x2 A 2026_134_D | 2x2 | 10 | Probe 1 | 3PBV 01_24_H_2x2 A 2026_134_D.xls | 461 | 4.634764 | 199.9673
3PBV 01_24_H_2x2 A 2026_134_D | 2x2 | 10 | Probe 1 | 3PBV 01_24_H_2x2 A 2026_134_D.xls | 462 | 4.644771 | 200.1297
3PBV 01_24_H_2x2 A 2026_134_D | 2x2 | 10 | Probe 1 | 3PBV 01_24_H_2x2 A 2026_134_D.xls | 463 | 4.654854 | 200.2748
3PBV 01_24_H_2x2 A 2026_134_D | 2x2 | 10 | Probe 1 | 3PBV 01_24_H_2x2 A 2026_134_D.xls | 464 | 4.664861 | 200.383
3PBV 01_24_H_2x2 A 2026_134_D | 2x2 | 10 | Probe 1 | 3PBV 01_24_H_2x2 A 2026_134_D.xls | 465 | 4.675019 | 200.4828
3PBV 01_24_H_2x2 A 2026_134_D | 2x2 | 10 | Probe 1 | 3PBV 01_24_H_2x2 A 2026_134_D.xls | 466 | 4.685134 | 200.6511
3PBV 01_24_H_2x2 A 2026_134_D | 2x2 | 10 | Probe 1 | 3PBV 01_24_H_2x2 A 2026_134_D.xls | 467 | 4.695206 | 200.7669
3PBV 01_24_H_2x2 A 2026_134_D | 2x2 | 10 | Probe 1 | 3PBV 01_24_H_2x2 A 2026_134_D.xls | 468 | 4.705256 | 200.9603
3PBV 01_24_H_2x2 A 2026_134_D | 2x2 | 10 | Probe 1 | 3PBV 01_24_H_2x2 A 2026_134_D.xls | 469 | 4.715371 | 201.1197
3PBV 01_24_H_2x2 A 2026_134_D | 2x2 | 10 | Probe 1 | 3PBV 01_24_H_2x2 A 2026_134_D.xls | 470 | 4.725411 | 201.2245
3PBV 01_24_H_2x2 A 2026_134_D | 2x2 | 10 | Probe 1 | 3PBV 01_24_H_2x2 A 2026_134_D.xls | 471 | 4.735493 | 201.3563
3PBV 01_24_H_2x2 A 2026_134_D | 2x2 | 10 | Probe 1 | 3PBV 01_24_H_2x2 A 2026_134_D.xls | 472 | 4.745576 | 201.4118
3PBV 01_24_H_2x2 A 2026_134_D | 2x2 | 10 | Probe 1 | 3PBV 01_24_H_2x2 A 2026_134_D.xls | 473 | 4.755691 | 201.5424
3PBV 01_24_H_2x2 A 2026_134_D | 2x2 | 10 | Probe 1 | 3PBV 01_24_H_2x2 A 2026_134_D.xls | 474 | 4.76572 | 201.7199
3PBV 01_24_H_2x2 A 2026_134_D | 2x2 | 10 | Probe 1 | 3PBV 01_24_H_2x2 A 2026_134_D.xls | 475 | 4.775846 | 201.8089
3PBV 01_24_H_2x2 A 2026_134_D | 2x2 | 10 | Probe 1 | 3PBV 01_24_H_2x2 A 2026_134_D.xls | 476 | 4.785971 | 201.9483
3PBV 01_24_H_2x2 A 2026_134_D | 2x2 | 10 | Probe 1 | 3PBV 01_24_H_2x2 A 2026_134_D.xls | 477 | 4.796043 | 202.13
3PBV 01_24_H_2x2 A 2026_134_D | 2x2 | 10 | Probe 1 | 3PBV 01_24_H_2x2 A 2026_134_D.xls | 478 | 4.806051 | 202.2262
3PBV 01_24_H_2x2 A 2026_134_D | 2x2 | 10 | Probe 1 | 3PBV 01_24_H_2x2 A 2026_134_D.xls | 479 | 4.816165 | 202.3268
3PBV 01_24_H_2x2 A 2026_134_D | 2x2 | 10 | Probe 1 | 3PBV 01_24_H_2x2 A 2026_134_D.xls | 480 | 4.826259 | 202.4881
3PBV 01_24_H_2x2 A 2026_134_D | 2x2 | 10 | Probe 1 | 3PBV 01_24_H_2x2 A 2026_134_D.xls | 481 | 4.836449 | 202.6081
3PBV 01_24_H_2x2 A 2026_134_D | 2x2 | 10 | Probe 1 | 3PBV 01_24_H_2x2 A 2026_134_D.xls | 482 | 4.846532 | 202.6305
3PBV 01_24_H_2x2 A 2026_134_D | 2x2 | 10 | Probe 1 | 3PBV 01_24_H_2x2 A 2026_134_D.xls | 483 | 4.856658 | 202.7584
3PBV 01_24_H_2x2 A 2026_134_D | 2x2 | 10 | Probe 1 | 3PBV 01_24_H_2x2 A 2026_134_D.xls | 484 | 4.866751 | 202.7652
3PBV 01_24_H_2x2 A 2026_134_D | 2x2 | 10 | Probe 1 | 3PBV 01_24_H_2x2 A 2026_134_D.xls | 485 | 4.876887 | 202.8557
3PBV 01_24_H_2x2 A 2026_134_D | 2x2 | 10 | Probe 1 | 3PBV 01_24_H_2x2 A 2026_134_D.xls | 486 | 4.887002 | 202.9179
3PBV 01_24_H_2x2 A 2026_134_D | 2x2 | 10 | Probe 1 | 3PBV 01_24_H_2x2 A 2026_134_D.xls | 487 | 4.897117 | 202.9705
3PBV 01_24_H_2x2 A 2026_134_D | 2x2 | 10 | Probe 1 | 3PBV 01_24_H_2x2 A 2026_134_D.xls | 488 | 4.907253 | 203.0568
3PBV 01_24_H_2x2 A 2026_134_D | 2x2 | 10 | Probe 1 | 3PBV 01_24_H_2x2 A 2026_134_D.xls | 489 | 4.917379 | 203.1589
3PBV 01_24_H_2x2 A 2026_134_D | 2x2 | 10 | Probe 1 | 3PBV 01_24_H_2x2 A 2026_134_D.xls | 490 | 4.927429 | 203.3151
3PBV 01_24_H_2x2 A 2026_134_D | 2x2 | 10 | Probe 1 | 3PBV 01_24_H_2x2 A 2026_134_D.xls | 491 | 4.937501 | 203.4144
3PBV 01_24_H_2x2 A 2026_134_D | 2x2 | 10 | Probe 1 | 3PBV 01_24_H_2x2 A 2026_134_D.xls | 492 | 4.947617 | 203.5306
3PBV 01_24_H_2x2 A 2026_134_D | 2x2 | 10 | Probe 1 | 3PBV 01_24_H_2x2 A 2026_134_D.xls | 493 | 4.957699 | 203.5982
3PBV 01_24_H_2x2 A 2026_134_D | 2x2 | 10 | Probe 1 | 3PBV 01_24_H_2x2 A 2026_134_D.xls | 494 | 4.967717 | 203.7377
3PBV 01_24_H_2x2 A 2026_134_D | 2x2 | 10 | Probe 1 | 3PBV 01_24_H_2x2 A 2026_134_D.xls | 495 | 4.977864 | 203.8213
3PBV 01_24_H_2x2 A 2026_134_D | 2x2 | 10 | Probe 1 | 3PBV 01_24_H_2x2 A 2026_134_D.xls | 496 | 4.987936 | 203.9751
3PBV 01_24_H_2x2 A 2026_134_D | 2x2 | 10 | Probe 1 | 3PBV 01_24_H_2x2 A 2026_134_D.xls | 497 | 4.997943 | 204.0207
3PBV 01_24_H_2x2 A 2026_134_D | 2x2 | 10 | Probe 1 | 3PBV 01_24_H_2x2 A 2026_134_D.xls | 498 | 5.00808 | 204.1276
3PBV 01_24_H_2x2 A 2026_134_D | 2x2 | 10 | Probe 1 | 3PBV 01_24_H_2x2 A 2026_134_D.xls | 499 | 5.018206 | 204.227
3PBV 01_24_H_2x2 A 2026_134_D | 2x2 | 10 | Probe 1 | 3PBV 01_24_H_2x2 A 2026_134_D.xls | 500 | 5.028213 | 204.3435
3PBV 01_24_H_2x2 A 2026_134_D | 2x2 | 10 | Probe 1 | 3PBV 01_24_H_2x2 A 2026_134_D.xls | 501 | 5.038317 | 204.4341
3PBV 01_24_H_2x2 A 2026_134_D | 2x2 | 10 | Probe 1 | 3PBV 01_24_H_2x2 A 2026_134_D.xls | 502 | 5.048475 | 204.5802
3PBV 01_24_H_2x2 A 2026_134_D | 2x2 | 10 | Probe 1 | 3PBV 01_24_H_2x2 A 2026_134_D.xls | 503 | 5.058558 | 204.6922
3PBV 01_24_H_2x2 A 2026_134_D | 2x2 | 10 | Probe 1 | 3PBV 01_24_H_2x2 A 2026_134_D.xls | 504 | 5.068737 | 204.8009
3PBV 01_24_H_2x2 A 2026_134_D | 2x2 | 10 | Probe 1 | 3PBV 01_24_H_2x2 A 2026_134_D.xls | 505 | 5.078841 | 204.882
3PBV 01_24_H_2x2 A 2026_134_D | 2x2 | 10 | Probe 1 | 3PBV 01_24_H_2x2 A 2026_134_D.xls | 506 | 5.088913 | 205.0462
3PBV 01_24_H_2x2 A 2026_134_D | 2x2 | 10 | Probe 1 | 3PBV 01_24_H_2x2 A 2026_134_D.xls | 507 | 5.09905 | 205.1754
3PBV 01_24_H_2x2 A 2026_134_D | 2x2 | 10 | Probe 1 | 3PBV 01_24_H_2x2 A 2026_134_D.xls | 508 | 5.109164 | 205.2665
3PBV 01_24_H_2x2 A 2026_134_D | 2x2 | 10 | Probe 1 | 3PBV 01_24_H_2x2 A 2026_134_D.xls | 509 | 5.119215 | 205.3704
3PBV 01_24_H_2x2 A 2026_134_D | 2x2 | 10 | Probe 1 | 3PBV 01_24_H_2x2 A 2026_134_D.xls | 510 | 5.129395 | 205.4993
3PBV 01_24_H_2x2 A 2026_134_D | 2x2 | 10 | Probe 1 | 3PBV 01_24_H_2x2 A 2026_134_D.xls | 511 | 5.139499 | 205.6523
3PBV 01_24_H_2x2 A 2026_134_D | 2x2 | 10 | Probe 1 | 3PBV 01_24_H_2x2 A 2026_134_D.xls | 512 | 5.149538 | 205.7412
3PBV 01_24_H_2x2 A 2026_134_D | 2x2 | 10 | Probe 1 | 3PBV 01_24_H_2x2 A 2026_134_D.xls | 513 | 5.15961 | 205.9088
3PBV 01_24_H_2x2 A 2026_134_D | 2x2 | 10 | Probe 1 | 3PBV 01_24_H_2x2 A 2026_134_D.xls | 514 | 5.169746 | 206.0065
3PBV 01_24_H_2x2 A 2026_134_D | 2x2 | 10 | Probe 1 | 3PBV 01_24_H_2x2 A 2026_134_D.xls | 515 | 5.179926 | 206.1218
3PBV 01_24_H_2x2 A 2026_134_D | 2x2 | 10 | Probe 1 | 3PBV 01_24_H_2x2 A 2026_134_D.xls | 516 | 5.189933 | 206.231
3PBV 01_24_H_2x2 A 2026_134_D | 2x2 | 10 | Probe 1 | 3PBV 01_24_H_2x2 A 2026_134_D.xls | 517 | 5.200006 | 206.3186
3PBV 01_24_H_2x2 A 2026_134_D | 2x2 | 10 | Probe 1 | 3PBV 01_24_H_2x2 A 2026_134_D.xls | 518 | 5.210153 | 206.4367
3PBV 01_24_H_2x2 A 2026_134_D | 2x2 | 10 | Probe 1 | 3PBV 01_24_H_2x2 A 2026_134_D.xls | 519 | 5.220213 | 206.5923
3PBV 01_24_H_2x2 A 2026_134_D | 2x2 | 10 | Probe 1 | 3PBV 01_24_H_2x2 A 2026_134_D.xls | 520 | 5.23035 | 206.6751
3PBV 01_24_H_2x2 A 2026_134_D | 2x2 | 10 | Probe 1 | 3PBV 01_24_H_2x2 A 2026_134_D.xls | 521 | 5.240497 | 206.8258
3PBV 01_24_H_2x2 A 2026_134_D | 2x2 | 10 | Probe 1 | 3PBV 01_24_H_2x2 A 2026_134_D.xls | 522 | 5.250579 | 206.9235
3PBV 01_24_H_2x2 A 2026_134_D | 2x2 | 10 | Probe 1 | 3PBV 01_24_H_2x2 A 2026_134_D.xls | 523 | 5.260608 | 207.1078
3PBV 01_24_H_2x2 A 2026_134_D | 2x2 | 10 | Probe 1 | 3PBV 01_24_H_2x2 A 2026_134_D.xls | 524 | 5.270712 | 207.1956
3PBV 01_24_H_2x2 A 2026_134_D | 2x2 | 10 | Probe 1 | 3PBV 01_24_H_2x2 A 2026_134_D.xls | 525 | 5.28072 | 207.2729
3PBV 01_24_H_2x2 A 2026_134_D | 2x2 | 10 | Probe 1 | 3PBV 01_24_H_2x2 A 2026_134_D.xls | 526 | 5.290888 | 207.4387
3PBV 01_24_H_2x2 A 2026_134_D | 2x2 | 10 | Probe 1 | 3PBV 01_24_H_2x2 A 2026_134_D.xls | 527 | 5.301003 | 207.5499
3PBV 01_24_H_2x2 A 2026_134_D | 2x2 | 10 | Probe 1 | 3PBV 01_24_H_2x2 A 2026_134_D.xls | 528 | 5.311033 | 207.624
3PBV 01_24_H_2x2 A 2026_134_D | 2x2 | 10 | Probe 1 | 3PBV 01_24_H_2x2 A 2026_134_D.xls | 529 | 5.321062 | 207.7748
3PBV 01_24_H_2x2 A 2026_134_D | 2x2 | 10 | Probe 1 | 3PBV 01_24_H_2x2 A 2026_134_D.xls | 530 | 5.331197 | 207.8372
3PBV 01_24_H_2x2 A 2026_134_D | 2x2 | 10 | Probe 1 | 3PBV 01_24_H_2x2 A 2026_134_D.xls | 531 | 5.341205 | 207.8692
3PBV 01_24_H_2x2 A 2026_134_D | 2x2 | 10 | Probe 1 | 3PBV 01_24_H_2x2 A 2026_134_D.xls | 532 | 5.351288 | 207.9317
3PBV 01_24_H_2x2 A 2026_134_D | 2x2 | 10 | Probe 1 | 3PBV 01_24_H_2x2 A 2026_134_D.xls | 533 | 5.36136 | 208.0038
3PBV 01_24_H_2x2 A 2026_134_D | 2x2 | 10 | Probe 1 | 3PBV 01_24_H_2x2 A 2026_134_D.xls | 534 | 5.371485 | 208.0365
3PBV 01_24_H_2x2 A 2026_134_D | 2x2 | 10 | Probe 1 | 3PBV 01_24_H_2x2 A 2026_134_D.xls | 535 | 5.381557 | 208.0084
3PBV 01_24_H_2x2 A 2026_134_D | 2x2 | 10 | Probe 1 | 3PBV 01_24_H_2x2 A 2026_134_D.xls | 536 | 5.391673 | 208.0133
3PBV 01_24_H_2x2 A 2026_134_D | 2x2 | 10 | Probe 1 | 3PBV 01_24_H_2x2 A 2026_134_D.xls | 537 | 5.40168 | 207.941
3PBV 01_24_H_2x2 A 2026_134_D | 2x2 | 10 | Probe 1 | 3PBV 01_24_H_2x2 A 2026_134_D.xls | 538 | 5.411741 | 207.9431
3PBV 01_24_H_2x2 A 2026_134_D | 2x2 | 10 | Probe 1 | 3PBV 01_24_H_2x2 A 2026_134_D.xls | 539 | 5.421792 | 207.8367
3PBV 01_24_H_2x2 A 2026_134_D | 2x2 | 10 | Probe 1 | 3PBV 01_24_H_2x2 A 2026_134_D.xls | 540 | 5.431896 | 207.6387
3PBV 01_24_H_2x2 A 2026_134_D | 2x2 | 10 | Probe 1 | 3PBV 01_24_H_2x2 A 2026_134_D.xls | 541 | 5.441967 | 207.6113
3PBV 01_24_H_2x2 A 2026_134_D | 2x2 | 10 | Probe 1 | 3PBV 01_24_H_2x2 A 2026_134_D.xls | 542 | 5.452115 | 207.5929
3PBV 01_24_H_2x2 A 2026_134_D | 2x2 | 10 | Probe 1 | 3PBV 01_24_H_2x2 A 2026_134_D.xls | 543 | 5.462165 | 207.4988
3PBV 01_24_H_2x2 A 2026_134_D | 2x2 | 10 | Probe 1 | 3PBV 01_24_H_2x2 A 2026_134_D.xls | 544 | 5.472184 | 207.5309
3PBV 01_24_H_2x2 A 2026_134_D | 2x2 | 10 | Probe 1 | 3PBV 01_24_H_2x2 A 2026_134_D.xls | 545 | 5.482191 | 207.5621
3PBV 01_24_H_2x2 A 2026_134_D | 2x2 | 10 | Probe 1 | 3PBV 01_24_H_2x2 A 2026_134_D.xls | 546 | 5.492349 | 207.602
3PBV 01_24_H_2x2 A 2026_134_D | 2x2 | 10 | Probe 1 | 3PBV 01_24_H_2x2 A 2026_134_D.xls | 547 | 5.502485 | 207.6041
3PBV 01_24_H_2x2 A 2026_134_D | 2x2 | 10 | Probe 1 | 3PBV 01_24_H_2x2 A 2026_134_D.xls | 548 | 5.512589 | 207.6738
3PBV 01_24_H_2x2 A 2026_134_D | 2x2 | 10 | Probe 1 | 3PBV 01_24_H_2x2 A 2026_134_D.xls | 549 | 5.522736 | 207.7208
3PBV 01_24_H_2x2 A 2026_134_D | 2x2 | 10 | Probe 1 | 3PBV 01_24_H_2x2 A 2026_134_D.xls | 550 | 5.532852 | 207.7592
3PBV 01_24_H_2x2 A 2026_134_D | 2x2 | 10 | Probe 1 | 3PBV 01_24_H_2x2 A 2026_134_D.xls | 551 | 5.542923 | 207.8526
3PBV 01_24_H_2x2 A 2026_134_D | 2x2 | 10 | Probe 1 | 3PBV 01_24_H_2x2 A 2026_134_D.xls | 552 | 5.55306 | 207.9604
3PBV 01_24_H_2x2 A 2026_134_D | 2x2 | 10 | Probe 1 | 3PBV 01_24_H_2x2 A 2026_134_D.xls | 553 | 5.563153 | 208.0017
3PBV 01_24_H_2x2 A 2026_134_D | 2x2 | 10 | Probe 1 | 3PBV 01_24_H_2x2 A 2026_134_D.xls | 554 | 5.573225 | 208.0718
3PBV 01_24_H_2x2 A 2026_134_D | 2x2 | 10 | Probe 1 | 3PBV 01_24_H_2x2 A 2026_134_D.xls | 555 | 5.583243 | 208.1731
3PBV 01_24_H_2x2 A 2026_134_D | 2x2 | 10 | Probe 1 | 3PBV 01_24_H_2x2 A 2026_134_D.xls | 556 | 5.593369 | 208.2923
3PBV 01_24_H_2x2 A 2026_134_D | 2x2 | 10 | Probe 1 | 3PBV 01_24_H_2x2 A 2026_134_D.xls | 557 | 5.60344 | 208.3854
3PBV 01_24_H_2x2 A 2026_134_D | 2x2 | 10 | Probe 1 | 3PBV 01_24_H_2x2 A 2026_134_D.xls | 558 | 5.613448 | 208.4515
3PBV 01_24_H_2x2 A 2026_134_D | 2x2 | 10 | Probe 1 | 3PBV 01_24_H_2x2 A 2026_134_D.xls | 559 | 5.623542 | 208.5268
3PBV 01_24_H_2x2 A 2026_134_D | 2x2 | 10 | Probe 1 | 3PBV 01_24_H_2x2 A 2026_134_D.xls | 560 | 5.633699 | 208.6101
3PBV 01_24_H_2x2 A 2026_134_D | 2x2 | 10 | Probe 1 | 3PBV 01_24_H_2x2 A 2026_134_D.xls | 561 | 5.643857 | 208.6911
3PBV 01_24_H_2x2 A 2026_134_D | 2x2 | 10 | Probe 1 | 3PBV 01_24_H_2x2 A 2026_134_D.xls | 562 | 5.653983 | 208.7949
3PBV 01_24_H_2x2 A 2026_134_D | 2x2 | 10 | Probe 1 | 3PBV 01_24_H_2x2 A 2026_134_D.xls | 563 | 5.66399 | 208.8667
3PBV 01_24_H_2x2 A 2026_134_D | 2x2 | 10 | Probe 1 | 3PBV 01_24_H_2x2 A 2026_134_D.xls | 564 | 5.674073 | 208.9913
3PBV 01_24_H_2x2 A 2026_134_D | 2x2 | 10 | Probe 1 | 3PBV 01_24_H_2x2 A 2026_134_D.xls | 565 | 5.68422 | 209.1321
3PBV 01_24_H_2x2 A 2026_134_D | 2x2 | 10 | Probe 1 | 3PBV 01_24_H_2x2 A 2026_134_D.xls | 566 | 5.694238 | 209.1802
3PBV 01_24_H_2x2 A 2026_134_D | 2x2 | 10 | Probe 1 | 3PBV 01_24_H_2x2 A 2026_134_D.xls | 567 | 5.704332 | 209.2469
3PBV 01_24_H_2x2 A 2026_134_D | 2x2 | 10 | Probe 1 | 3PBV 01_24_H_2x2 A 2026_134_D.xls | 568 | 5.714425 | 209.2079
3PBV 01_24_H_2x2 A 2026_134_D | 2x2 | 10 | Probe 1 | 3PBV 01_24_H_2x2 A 2026_134_D.xls | 569 | 5.724497 | 209.1163
3PBV 01_24_H_2x2 A 2026_134_D | 2x2 | 10 | Probe 1 | 3PBV 01_24_H_2x2 A 2026_134_D.xls | 570 | 5.734558 | 209.1631
3PBV 01_24_H_2x2 A 2026_134_D | 2x2 | 10 | Probe 1 | 3PBV 01_24_H_2x2 A 2026_134_D.xls | 571 | 5.744705 | 209.2188
3PBV 01_24_H_2x2 A 2026_134_D | 2x2 | 10 | Probe 1 | 3PBV 01_24_H_2x2 A 2026_134_D.xls | 572 | 5.754809 | 209.1702
3PBV 01_24_H_2x2 A 2026_134_D | 2x2 | 10 | Probe 1 | 3PBV 01_24_H_2x2 A 2026_134_D.xls | 573 | 5.76487 | 209.2648
3PBV 01_24_H_2x2 A 2026_134_D | 2x2 | 10 | Probe 1 | 3PBV 01_24_H_2x2 A 2026_134_D.xls | 574 | 5.774931 | 209.2636
3PBV 01_24_H_2x2 A 2026_134_D | 2x2 | 10 | Probe 1 | 3PBV 01_24_H_2x2 A 2026_134_D.xls | 575 | 5.785046 | 209.2797
3PBV 01_24_H_2x2 A 2026_134_D | 2x2 | 10 | Probe 1 | 3PBV 01_24_H_2x2 A 2026_134_D.xls | 576 | 5.795064 | 209.2555
3PBV 01_24_H_2x2 A 2026_134_D | 2x2 | 10 | Probe 1 | 3PBV 01_24_H_2x2 A 2026_134_D.xls | 577 | 5.805094 | 209.2812
3PBV 01_24_H_2x2 A 2026_134_D | 2x2 | 10 | Probe 1 | 3PBV 01_24_H_2x2 A 2026_134_D.xls | 578 | 5.815176 | 209.2549
3PBV 01_24_H_2x2 A 2026_134_D | 2x2 | 10 | Probe 1 | 3PBV 01_24_H_2x2 A 2026_134_D.xls | 579 | 5.825334 | 209.226
3PBV 01_24_H_2x2 A 2026_134_D | 2x2 | 10 | Probe 1 | 3PBV 01_24_H_2x2 A 2026_134_D.xls | 580 | 5.835407 | 209.2816
3PBV 01_24_H_2x2 A 2026_134_D | 2x2 | 10 | Probe 1 | 3PBV 01_24_H_2x2 A 2026_134_D.xls | 581 | 5.845532 | 209.3135
3PBV 01_24_H_2x2 A 2026_134_D | 2x2 | 10 | Probe 1 | 3PBV 01_24_H_2x2 A 2026_134_D.xls | 582 | 5.85569 | 209.2814
3PBV 01_24_H_2x2 A 2026_134_D | 2x2 | 10 | Probe 1 | 3PBV 01_24_H_2x2 A 2026_134_D.xls | 583 | 5.865805 | 209.2838
3PBV 01_24_H_2x2 A 2026_134_D | 2x2 | 10 | Probe 1 | 3PBV 01_24_H_2x2 A 2026_134_D.xls | 584 | 5.875941 | 209.2523
3PBV 01_24_H_2x2 A 2026_134_D | 2x2 | 10 | Probe 1 | 3PBV 01_24_H_2x2 A 2026_134_D.xls | 585 | 5.886045 | 209.2538
3PBV 01_24_H_2x2 A 2026_134_D | 2x2 | 10 | Probe 1 | 3PBV 01_24_H_2x2 A 2026_134_D.xls | 586 | 5.896074 | 208.9104
3PBV 01_24_H_2x2 A 2026_134_D | 2x2 | 10 | Probe 1 | 3PBV 01_24_H_2x2 A 2026_134_D.xls | 587 | 5.9062 | 208.1054
3PBV 01_24_H_2x2 A 2026_134_D | 2x2 | 10 | Probe 1 | 3PBV 01_24_H_2x2 A 2026_134_D.xls | 588 | 5.916293 | 207.6914
3PBV 01_24_H_2x2 A 2026_134_D | 2x2 | 10 | Probe 1 | 3PBV 01_24_H_2x2 A 2026_134_D.xls | 589 | 5.926376 | 207.3594
3PBV 01_24_H_2x2 A 2026_134_D | 2x2 | 10 | Probe 1 | 3PBV 01_24_H_2x2 A 2026_134_D.xls | 590 | 5.936523 | 207.1575
3PBV 01_24_H_2x2 A 2026_134_D | 2x2 | 10 | Probe 1 | 3PBV 01_24_H_2x2 A 2026_134_D.xls | 591 | 5.94653 | 207.0383
3PBV 01_24_H_2x2 A 2026_134_D | 2x2 | 10 | Probe 1 | 3PBV 01_24_H_2x2 A 2026_134_D.xls | 592 | 5.956548 | 206.9412
3PBV 01_24_H_2x2 A 2026_134_D | 2x2 | 10 | Probe 1 | 3PBV 01_24_H_2x2 A 2026_134_D.xls | 593 | 5.966632 | 206.8454
3PBV 01_24_H_2x2 A 2026_134_D | 2x2 | 10 | Probe 1 | 3PBV 01_24_H_2x2 A 2026_134_D.xls | 594 | 5.976735 | 206.7885
3PBV 01_24_H_2x2 A 2026_134_D | 2x2 | 10 | Probe 1 | 3PBV 01_24_H_2x2 A 2026_134_D.xls | 595 | 5.986851 | 206.7829
3PBV 01_24_H_2x2 A 2026_134_D | 2x2 | 10 | Probe 1 | 3PBV 01_24_H_2x2 A 2026_134_D.xls | 596 | 5.99689 | 206.7736
3PBV 01_24_H_2x2 A 2026_134_D | 2x2 | 10 | Probe 1 | 3PBV 01_24_H_2x2 A 2026_134_D.xls | 597 | 6.007016 | 206.8145
3PBV 01_24_H_2x2 A 2026_134_D | 2x2 | 10 | Probe 1 | 3PBV 01_24_H_2x2 A 2026_134_D.xls | 598 | 6.017023 | 206.9486
3PBV 01_24_H_2x2 A 2026_134_D | 2x2 | 10 | Probe 1 | 3PBV 01_24_H_2x2 A 2026_134_D.xls | 599 | 6.027084 | 207.0092
3PBV 01_24_H_2x2 A 2026_134_D | 2x2 | 10 | Probe 1 | 3PBV 01_24_H_2x2 A 2026_134_D.xls | 600 | 6.037092 | 207.0555
3PBV 01_24_H_2x2 A 2026_134_D | 2x2 | 10 | Probe 1 | 3PBV 01_24_H_2x2 A 2026_134_D.xls | 601 | 6.047217 | 207.1784
3PBV 01_24_H_2x2 A 2026_134_D | 2x2 | 10 | Probe 1 | 3PBV 01_24_H_2x2 A 2026_134_D.xls | 602 | 6.057279 | 207.272
3PBV 01_24_H_2x2 A 2026_134_D | 2x2 | 10 | Probe 1 | 3PBV 01_24_H_2x2 A 2026_134_D.xls | 603 | 6.067415 | 207.4118
3PBV 01_24_H_2x2 A 2026_134_D | 2x2 | 10 | Probe 1 | 3PBV 01_24_H_2x2 A 2026_134_D.xls | 604 | 6.077455 | 207.5847
3PBV 01_24_H_2x2 A 2026_134_D | 2x2 | 10 | Probe 1 | 3PBV 01_24_H_2x2 A 2026_134_D.xls | 605 | 6.087516 | 207.7524
3PBV 01_24_H_2x2 A 2026_134_D | 2x2 | 10 | Probe 1 | 3PBV 01_24_H_2x2 A 2026_134_D.xls | 606 | 6.097524 | 207.8974
3PBV 01_24_H_2x2 A 2026_134_D | 2x2 | 10 | Probe 1 | 3PBV 01_24_H_2x2 A 2026_134_D.xls | 607 | 6.107659 | 208.0442
3PBV 01_24_H_2x2 A 2026_134_D | 2x2 | 10 | Probe 1 | 3PBV 01_24_H_2x2 A 2026_134_D.xls | 608 | 6.117689 | 208.2583
3PBV 01_24_H_2x2 A 2026_134_D | 2x2 | 10 | Probe 1 | 3PBV 01_24_H_2x2 A 2026_134_D.xls | 609 | 6.127804 | 208.4118
3PBV 01_24_H_2x2 A 2026_134_D | 2x2 | 10 | Probe 1 | 3PBV 01_24_H_2x2 A 2026_134_D.xls | 610 | 6.137918 | 208.5657
3PBV 01_24_H_2x2 A 2026_134_D | 2x2 | 10 | Probe 1 | 3PBV 01_24_H_2x2 A 2026_134_D.xls | 611 | 6.148077 | 208.7623
3PBV 01_24_H_2x2 A 2026_134_D | 2x2 | 10 | Probe 1 | 3PBV 01_24_H_2x2 A 2026_134_D.xls | 612 | 6.158106 | 208.9632
3PBV 01_24_H_2x2 A 2026_134_D | 2x2 | 10 | Probe 1 | 3PBV 01_24_H_2x2 A 2026_134_D.xls | 613 | 6.16821 | 209.1578
3PBV 01_24_H_2x2 A 2026_134_D | 2x2 | 10 | Probe 1 | 3PBV 01_24_H_2x2 A 2026_134_D.xls | 614 | 6.178325 | 209.3297
3PBV 01_24_H_2x2 A 2026_134_D | 2x2 | 10 | Probe 1 | 3PBV 01_24_H_2x2 A 2026_134_D.xls | 615 | 6.188407 | 209.5593
3PBV 01_24_H_2x2 A 2026_134_D | 2x2 | 10 | Probe 1 | 3PBV 01_24_H_2x2 A 2026_134_D.xls | 616 | 6.198554 | 209.7675
3PBV 01_24_H_2x2 A 2026_134_D | 2x2 | 10 | Probe 1 | 3PBV 01_24_H_2x2 A 2026_134_D.xls | 617 | 6.20867 | 209.9402
3PBV 01_24_H_2x2 A 2026_134_D | 2x2 | 10 | Probe 1 | 3PBV 01_24_H_2x2 A 2026_134_D.xls | 618 | 6.218752 | 210.1881
3PBV 01_24_H_2x2 A 2026_134_D | 2x2 | 10 | Probe 1 | 3PBV 01_24_H_2x2 A 2026_134_D.xls | 619 | 6.228909 | 210.3816
3PBV 01_24_H_2x2 A 2026_134_D | 2x2 | 10 | Probe 1 | 3PBV 01_24_H_2x2 A 2026_134_D.xls | 620 | 6.239046 | 210.6321
3PBV 01_24_H_2x2 A 2026_134_D | 2x2 | 10 | Probe 1 | 3PBV 01_24_H_2x2 A 2026_134_D.xls | 621 | 6.249193 | 210.8018
3PBV 01_24_H_2x2 A 2026_134_D | 2x2 | 10 | Probe 1 | 3PBV 01_24_H_2x2 A 2026_134_D.xls | 622 | 6.259212 | 210.9902
3PBV 01_24_H_2x2 A 2026_134_D | 2x2 | 10 | Probe 1 | 3PBV 01_24_H_2x2 A 2026_134_D.xls | 623 | 6.269326 | 211.1833
3PBV 01_24_H_2x2 A 2026_134_D | 2x2 | 10 | Probe 1 | 3PBV 01_24_H_2x2 A 2026_134_D.xls | 624 | 6.279355 | 211.4175
3PBV 01_24_H_2x2 A 2026_134_D | 2x2 | 10 | Probe 1 | 3PBV 01_24_H_2x2 A 2026_134_D.xls | 625 | 6.289449 | 211.636
3PBV 01_24_H_2x2 A 2026_134_D | 2x2 | 10 | Probe 1 | 3PBV 01_24_H_2x2 A 2026_134_D.xls | 626 | 6.299585 | 211.8278
3PBV 01_24_H_2x2 A 2026_134_D | 2x2 | 10 | Probe 1 | 3PBV 01_24_H_2x2 A 2026_134_D.xls | 627 | 6.309743 | 211.9661
3PBV 01_24_H_2x2 A 2026_134_D | 2x2 | 10 | Probe 1 | 3PBV 01_24_H_2x2 A 2026_134_D.xls | 628 | 6.319815 | 212.1683
3PBV 01_24_H_2x2 A 2026_134_D | 2x2 | 10 | Probe 1 | 3PBV 01_24_H_2x2 A 2026_134_D.xls | 629 | 6.329886 | 212.3018
3PBV 01_24_H_2x2 A 2026_134_D | 2x2 | 10 | Probe 1 | 3PBV 01_24_H_2x2 A 2026_134_D.xls | 630 | 6.339991 | 212.4605
3PBV 01_24_H_2x2 A 2026_134_D | 2x2 | 10 | Probe 1 | 3PBV 01_24_H_2x2 A 2026_134_D.xls | 631 | 6.350041 | 212.5517
3PBV 01_24_H_2x2 A 2026_134_D | 2x2 | 10 | Probe 1 | 3PBV 01_24_H_2x2 A 2026_134_D.xls | 632 | 6.360156 | 212.6691
3PBV 01_24_H_2x2 A 2026_134_D | 2x2 | 10 | Probe 1 | 3PBV 01_24_H_2x2 A 2026_134_D.xls | 633 | 6.370303 | 212.7493
3PBV 01_24_H_2x2 A 2026_134_D | 2x2 | 10 | Probe 1 | 3PBV 01_24_H_2x2 A 2026_134_D.xls | 634 | 6.380364 | 212.9036
3PBV 01_24_H_2x2 A 2026_134_D | 2x2 | 10 | Probe 1 | 3PBV 01_24_H_2x2 A 2026_134_D.xls | 635 | 6.390415 | 212.9885
3PBV 01_24_H_2x2 A 2026_134_D | 2x2 | 10 | Probe 1 | 3PBV 01_24_H_2x2 A 2026_134_D.xls | 636 | 6.400562 | 213.1231
3PBV 01_24_H_2x2 A 2026_134_D | 2x2 | 10 | Probe 1 | 3PBV 01_24_H_2x2 A 2026_134_D.xls | 637 | 6.410591 | 213.2691
3PBV 01_24_H_2x2 A 2026_134_D | 2x2 | 10 | Probe 1 | 3PBV 01_24_H_2x2 A 2026_134_D.xls | 638 | 6.420759 | 213.4395
3PBV 01_24_H_2x2 A 2026_134_D | 2x2 | 10 | Probe 1 | 3PBV 01_24_H_2x2 A 2026_134_D.xls | 639 | 6.430863 | 213.466
3PBV 01_24_H_2x2 A 2026_134_D | 2x2 | 10 | Probe 1 | 3PBV 01_24_H_2x2 A 2026_134_D.xls | 640 | 6.44101 | 213.5747
3PBV 01_24_H_2x2 A 2026_134_D | 2x2 | 10 | Probe 1 | 3PBV 01_24_H_2x2 A 2026_134_D.xls | 641 | 6.451083 | 213.703
3PBV 01_24_H_2x2 A 2026_134_D | 2x2 | 10 | Probe 1 | 3PBV 01_24_H_2x2 A 2026_134_D.xls | 642 | 6.461187 | 213.8462
3PBV 01_24_H_2x2 A 2026_134_D | 2x2 | 10 | Probe 1 | 3PBV 01_24_H_2x2 A 2026_134_D.xls | 643 | 6.471323 | 213.9128
3PBV 01_24_H_2x2 A 2026_134_D | 2x2 | 10 | Probe 1 | 3PBV 01_24_H_2x2 A 2026_134_D.xls | 644 | 6.481449 | 214.1225
3PBV 01_24_H_2x2 A 2026_134_D | 2x2 | 10 | Probe 1 | 3PBV 01_24_H_2x2 A 2026_134_D.xls | 645 | 6.491596 | 214.0788
3PBV 01_24_H_2x2 A 2026_134_D | 2x2 | 10 | Probe 1 | 3PBV 01_24_H_2x2 A 2026_134_D.xls | 646 | 6.5017 | 214.2382
3PBV 01_24_H_2x2 A 2026_134_D | 2x2 | 10 | Probe 1 | 3PBV 01_24_H_2x2 A 2026_134_D.xls | 647 | 6.511708 | 214.2982
3PBV 01_24_H_2x2 A 2026_134_D | 2x2 | 10 | Probe 1 | 3PBV 01_24_H_2x2 A 2026_134_D.xls | 648 | 6.521844 | 214.247
3PBV 01_24_H_2x2 A 2026_134_D | 2x2 | 10 | Probe 1 | 3PBV 01_24_H_2x2 A 2026_134_D.xls | 649 | 6.53197 | 214.1209
3PBV 01_24_H_2x2 A 2026_134_D | 2x2 | 10 | Probe 1 | 3PBV 01_24_H_2x2 A 2026_134_D.xls | 650 | 6.542041 | 214.027
3PBV 01_24_H_2x2 A 2026_134_D | 2x2 | 10 | Probe 1 | 3PBV 01_24_H_2x2 A 2026_134_D.xls | 651 | 6.552081 | 214.0802
3PBV 01_24_H_2x2 A 2026_134_D | 2x2 | 10 | Probe 1 | 3PBV 01_24_H_2x2 A 2026_134_D.xls | 652 | 6.562228 | 214.0807
3PBV 01_24_H_2x2 A 2026_134_D | 2x2 | 10 | Probe 1 | 3PBV 01_24_H_2x2 A 2026_134_D.xls | 653 | 6.572258 | 214.1597
3PBV 01_24_H_2x2 A 2026_134_D | 2x2 | 10 | Probe 1 | 3PBV 01_24_H_2x2 A 2026_134_D.xls | 654 | 6.582308 | 214.2829
3PBV 01_24_H_2x2 A 2026_134_D | 2x2 | 10 | Probe 1 | 3PBV 01_24_H_2x2 A 2026_134_D.xls | 655 | 6.592422 | 214.3859
3PBV 01_24_H_2x2 A 2026_134_D | 2x2 | 10 | Probe 1 | 3PBV 01_24_H_2x2 A 2026_134_D.xls | 656 | 6.602495 | 214.3889
3PBV 01_24_H_2x2 A 2026_134_D | 2x2 | 10 | Probe 1 | 3PBV 01_24_H_2x2 A 2026_134_D.xls | 657 | 6.612535 | 214.4929
3PBV 01_24_H_2x2 A 2026_134_D | 2x2 | 10 | Probe 1 | 3PBV 01_24_H_2x2 A 2026_134_D.xls | 658 | 6.622639 | 214.5991
3PBV 01_24_H_2x2 A 2026_134_D | 2x2 | 10 | Probe 1 | 3PBV 01_24_H_2x2 A 2026_134_D.xls | 659 | 6.632647 | 214.7283
3PBV 01_24_H_2x2 A 2026_134_D | 2x2 | 10 | Probe 1 | 3PBV 01_24_H_2x2 A 2026_134_D.xls | 660 | 6.642739 | 214.8201
3PBV 01_24_H_2x2 A 2026_134_D | 2x2 | 10 | Probe 1 | 3PBV 01_24_H_2x2 A 2026_134_D.xls | 661 | 6.652876 | 214.9551
3PBV 01_24_H_2x2 A 2026_134_D | 2x2 | 10 | Probe 1 | 3PBV 01_24_H_2x2 A 2026_134_D.xls | 662 | 6.663033 | 215.1007
3PBV 01_24_H_2x2 A 2026_134_D | 2x2 | 10 | Probe 1 | 3PBV 01_24_H_2x2 A 2026_134_D.xls | 663 | 6.673105 | 215.249
3PBV 01_24_H_2x2 A 2026_134_D | 2x2 | 10 | Probe 1 | 3PBV 01_24_H_2x2 A 2026_134_D.xls | 664 | 6.683113 | 215.378
3PBV 01_24_H_2x2 A 2026_134_D | 2x2 | 10 | Probe 1 | 3PBV 01_24_H_2x2 A 2026_134_D.xls | 665 | 6.693152 | 215.4443
3PBV 01_24_H_2x2 A 2026_134_D | 2x2 | 10 | Probe 1 | 3PBV 01_24_H_2x2 A 2026_134_D.xls | 666 | 6.703193 | 215.6111
3PBV 01_24_H_2x2 A 2026_134_D | 2x2 | 10 | Probe 1 | 3PBV 01_24_H_2x2 A 2026_134_D.xls | 667 | 6.713222 | 215.7572
3PBV 01_24_H_2x2 A 2026_134_D | 2x2 | 10 | Probe 1 | 3PBV 01_24_H_2x2 A 2026_134_D.xls | 668 | 6.723337 | 215.8373
3PBV 01_24_H_2x2 A 2026_134_D | 2x2 | 10 | Probe 1 | 3PBV 01_24_H_2x2 A 2026_134_D.xls | 669 | 6.733387 | 215.9957
3PBV 01_24_H_2x2 A 2026_134_D | 2x2 | 10 | Probe 1 | 3PBV 01_24_H_2x2 A 2026_134_D.xls | 670 | 6.74348 | 216.1107
3PBV 01_24_H_2x2 A 2026_134_D | 2x2 | 10 | Probe 1 | 3PBV 01_24_H_2x2 A 2026_134_D.xls | 671 | 6.753584 | 216.2957
3PBV 01_24_H_2x2 A 2026_134_D | 2x2 | 10 | Probe 1 | 3PBV 01_24_H_2x2 A 2026_134_D.xls | 672 | 6.763731 | 216.4241
3PBV 01_24_H_2x2 A 2026_134_D | 2x2 | 10 | Probe 1 | 3PBV 01_24_H_2x2 A 2026_134_D.xls | 673 | 6.77375 | 216.5904
3PBV 01_24_H_2x2 A 2026_134_D | 2x2 | 10 | Probe 1 | 3PBV 01_24_H_2x2 A 2026_134_D.xls | 674 | 6.783833 | 216.7116
3PBV 01_24_H_2x2 A 2026_134_D | 2x2 | 10 | Probe 1 | 3PBV 01_24_H_2x2 A 2026_134_D.xls | 675 | 6.793948 | 216.8256
3PBV 01_24_H_2x2 A 2026_134_D | 2x2 | 10 | Probe 1 | 3PBV 01_24_H_2x2 A 2026_134_D.xls | 676 | 6.80403 | 216.9907
3PBV 01_24_H_2x2 A 2026_134_D | 2x2 | 10 | Probe 1 | 3PBV 01_24_H_2x2 A 2026_134_D.xls | 677 | 6.814049 | 217.1028
3PBV 01_24_H_2x2 A 2026_134_D | 2x2 | 10 | Probe 1 | 3PBV 01_24_H_2x2 A 2026_134_D.xls | 678 | 6.824174 | 217.2013
3PBV 01_24_H_2x2 A 2026_134_D | 2x2 | 10 | Probe 1 | 3PBV 01_24_H_2x2 A 2026_134_D.xls | 679 | 6.834278 | 217.3431
3PBV 01_24_H_2x2 A 2026_134_D | 2x2 | 10 | Probe 1 | 3PBV 01_24_H_2x2 A 2026_134_D.xls | 680 | 6.844436 | 217.4601
3PBV 01_24_H_2x2 A 2026_134_D | 2x2 | 10 | Probe 1 | 3PBV 01_24_H_2x2 A 2026_134_D.xls | 681 | 6.854572 | 217.5942
3PBV 01_24_H_2x2 A 2026_134_D | 2x2 | 10 | Probe 1 | 3PBV 01_24_H_2x2 A 2026_134_D.xls | 682 | 6.864719 | 217.7612
3PBV 01_24_H_2x2 A 2026_134_D | 2x2 | 10 | Probe 1 | 3PBV 01_24_H_2x2 A 2026_134_D.xls | 683 | 6.874888 | 217.8744
3PBV 01_24_H_2x2 A 2026_134_D | 2x2 | 10 | Probe 1 | 3PBV 01_24_H_2x2 A 2026_134_D.xls | 684 | 6.884982 | 218.0235
3PBV 01_24_H_2x2 A 2026_134_D | 2x2 | 10 | Probe 1 | 3PBV 01_24_H_2x2 A 2026_134_D.xls | 685 | 6.894999 | 218.1626
3PBV 01_24_H_2x2 A 2026_134_D | 2x2 | 10 | Probe 1 | 3PBV 01_24_H_2x2 A 2026_134_D.xls | 686 | 6.90506 | 218.3155
3PBV 01_24_H_2x2 A 2026_134_D | 2x2 | 10 | Probe 1 | 3PBV 01_24_H_2x2 A 2026_134_D.xls | 687 | 6.915197 | 218.4161
3PBV 01_24_H_2x2 A 2026_134_D | 2x2 | 10 | Probe 1 | 3PBV 01_24_H_2x2 A 2026_134_D.xls | 688 | 6.925236 | 218.5239
3PBV 01_24_H_2x2 A 2026_134_D | 2x2 | 10 | Probe 1 | 3PBV 01_24_H_2x2 A 2026_134_D.xls | 689 | 6.935255 | 218.6431
3PBV 01_24_H_2x2 A 2026_134_D | 2x2 | 10 | Probe 1 | 3PBV 01_24_H_2x2 A 2026_134_D.xls | 690 | 6.945391 | 218.6766
3PBV 01_24_H_2x2 A 2026_134_D | 2x2 | 10 | Probe 1 | 3PBV 01_24_H_2x2 A 2026_134_D.xls | 691 | 6.955442 | 218.8042
3PBV 01_24_H_2x2 A 2026_134_D | 2x2 | 10 | Probe 1 | 3PBV 01_24_H_2x2 A 2026_134_D.xls | 692 | 6.965557 | 218.9686
3PBV 01_24_H_2x2 A 2026_134_D | 2x2 | 10 | Probe 1 | 3PBV 01_24_H_2x2 A 2026_134_D.xls | 693 | 6.975693 | 198.1376
3PBV 01_24_H_2x2 A 2026_134_D | 2x2 | 10 | Probe 1 | 3PBV 01_24_H_2x2 A 2026_134_D.xls | 694 | 6.985829 | 197.4229
3PBV 01_24_H_2x2 A 2026_134_D | 2x2 | 10 | Probe 1 | 3PBV 01_24_H_2x2 A 2026_134_D.xls | 695 | 6.995901 | 196.9486
3PBV 01_24_H_2x2 A 2026_134_D | 2x2 | 10 | Probe 1 | 3PBV 01_24_H_2x2 A 2026_134_D.xls | 696 | 7.005952 | 196.7421
3PBV 01_24_H_2x2 A 2026_134_D | 2x2 | 10 | Probe 1 | 3PBV 01_24_H_2x2 A 2026_134_D.xls | 697 | 7.016077 | 196.4927
3PBV 01_24_H_2x2 A 2026_134_D | 2x2 | 10 | Probe 1 | 3PBV 01_24_H_2x2 A 2026_134_D.xls | 698 | 7.026106 | 196.468
3PBV 01_24_H_2x2 A 2026_134_D | 2x2 | 10 | Probe 1 | 3PBV 01_24_H_2x2 A 2026_134_D.xls | 699 | 7.036264 | 196.2303
3PBV 01_24_H_2x2 A 2026_134_D | 2x2 | 10 | Probe 1 | 3PBV 01_24_H_2x2 A 2026_134_D.xls | 700 | 7.046336 | 196.1546
3PBV 01_24_H_2x2 A 2026_134_D | 2x2 | 10 | Probe 1 | 3PBV 01_24_H_2x2 A 2026_134_D.xls | 701 | 7.056494 | 196.2208
3PBV 01_24_H_2x2 A 2026_134_D | 2x2 | 10 | Probe 1 | 3PBV 01_24_H_2x2 A 2026_134_D.xls | 702 | 7.066566 | 196.2724
3PBV 01_24_H_2x2 A 2026_134_D | 2x2 | 10 | Probe 1 | 3PBV 01_24_H_2x2 A 2026_134_D.xls | 703 | 7.076648 | 196.3296
3PBV 01_24_H_2x2 A 2026_134_D | 2x2 | 10 | Probe 1 | 3PBV 01_24_H_2x2 A 2026_134_D.xls | 704 | 7.086795 | 196.4344
3PBV 01_24_H_2x2 A 2026_134_D | 2x2 | 10 | Probe 1 | 3PBV 01_24_H_2x2 A 2026_134_D.xls | 705 | 7.096942 | 196.5911
3PBV 01_24_H_2x2 A 2026_134_D | 2x2 | 10 | Probe 1 | 3PBV 01_24_H_2x2 A 2026_134_D.xls | 706 | 7.10709 | 196.7086
3PBV 01_24_H_2x2 A 2026_134_D | 2x2 | 10 | Probe 1 | 3PBV 01_24_H_2x2 A 2026_134_D.xls | 707 | 7.117216 | 196.8414
3PBV 01_24_H_2x2 A 2026_134_D | 2x2 | 10 | Probe 1 | 3PBV 01_24_H_2x2 A 2026_134_D.xls | 708 | 7.127265 | 197.0133
3PBV 01_24_H_2x2 A 2026_134_D | 2x2 | 10 | Probe 1 | 3PBV 01_24_H_2x2 A 2026_134_D.xls | 709 | 7.137381 | 197.1176
3PBV 01_24_H_2x2 A 2026_134_D | 2x2 | 10 | Probe 1 | 3PBV 01_24_H_2x2 A 2026_134_D.xls | 710 | 7.147507 | 197.0961
3PBV 01_24_H_2x2 A 2026_134_D | 2x2 | 10 | Probe 1 | 3PBV 01_24_H_2x2 A 2026_134_D.xls | 711 | 7.157546 | 197.1164
3PBV 01_24_H_2x2 A 2026_134_D | 2x2 | 10 | Probe 1 | 3PBV 01_24_H_2x2 A 2026_134_D.xls | 712 | 7.167597 | 197.2023
3PBV 01_24_H_2x2 A 2026_134_D | 2x2 | 10 | Probe 1 | 3PBV 01_24_H_2x2 A 2026_134_D.xls | 713 | 7.177701 | 197.2677
3PBV 01_24_H_2x2 A 2026_134_D | 2x2 | 10 | Probe 1 | 3PBV 01_24_H_2x2 A 2026_134_D.xls | 714 | 7.187752 | 197.4324
3PBV 01_24_H_2x2 A 2026_134_D | 2x2 | 10 | Probe 1 | 3PBV 01_24_H_2x2 A 2026_134_D.xls | 715 | 7.197781 | 197.5058
3PBV 01_24_H_2x2 A 2026_134_D | 2x2 | 10 | Probe 1 | 3PBV 01_24_H_2x2 A 2026_134_D.xls | 716 | 7.207885 | 197.6856
3PBV 01_24_H_2x2 A 2026_134_D | 2x2 | 10 | Probe 1 | 3PBV 01_24_H_2x2 A 2026_134_D.xls | 717 | 7.217978 | 197.8174
3PBV 01_24_H_2x2 A 2026_134_D | 2x2 | 10 | Probe 1 | 3PBV 01_24_H_2x2 A 2026_134_D.xls | 718 | 7.228029 | 197.9818
3PBV 01_24_H_2x2 A 2026_134_D | 2x2 | 10 | Probe 1 | 3PBV 01_24_H_2x2 A 2026_134_D.xls | 719 | 7.238164 | 198.1336
3PBV 01_24_H_2x2 A 2026_134_D | 2x2 | 10 | Probe 1 | 3PBV 01_24_H_2x2 A 2026_134_D.xls | 720 | 7.248301 | 198.2618
3PBV 01_24_H_2x2 A 2026_134_D | 2x2 | 10 | Probe 1 | 3PBV 01_24_H_2x2 A 2026_134_D.xls | 721 | 7.258438 | 198.4819
3PBV 01_24_H_2x2 A 2026_134_D | 2x2 | 10 | Probe 1 | 3PBV 01_24_H_2x2 A 2026_134_D.xls | 722 | 7.268606 | 198.5377
3PBV 01_24_H_2x2 A 2026_134_D | 2x2 | 10 | Probe 1 | 3PBV 01_24_H_2x2 A 2026_134_D.xls | 723 | 7.27871 | 198.2863
3PBV 01_24_H_2x2 A 2026_134_D | 2x2 | 10 | Probe 1 | 3PBV 01_24_H_2x2 A 2026_134_D.xls | 724 | 7.288804 | 198.1268
3PBV 01_24_H_2x2 A 2026_134_D | 2x2 | 10 | Probe 1 | 3PBV 01_24_H_2x2 A 2026_134_D.xls | 725 | 7.298918 | 197.7819
3PBV 01_24_H_2x2 A 2026_134_D | 2x2 | 10 | Probe 1 | 3PBV 01_24_H_2x2 A 2026_134_D.xls | 726 | 7.309 | 197.7712
3PBV 01_24_H_2x2 A 2026_134_D | 2x2 | 10 | Probe 1 | 3PBV 01_24_H_2x2 A 2026_134_D.xls | 727 | 7.319029 | 197.8018
3PBV 01_24_H_2x2 A 2026_134_D | 2x2 | 10 | Probe 1 | 3PBV 01_24_H_2x2 A 2026_134_D.xls | 728 | 7.329198 | 197.883
3PBV 01_24_H_2x2 A 2026_134_D | 2x2 | 10 | Probe 1 | 3PBV 01_24_H_2x2 A 2026_134_D.xls | 729 | 7.339324 | 197.9896
3PBV 01_24_H_2x2 A 2026_134_D | 2x2 | 10 | Probe 1 | 3PBV 01_24_H_2x2 A 2026_134_D.xls | 730 | 7.349342 | 197.9415
3PBV 01_24_H_2x2 A 2026_134_D | 2x2 | 10 | Probe 1 | 3PBV 01_24_H_2x2 A 2026_134_D.xls | 731 | 7.359415 | 198.0752
3PBV 01_24_H_2x2 A 2026_134_D | 2x2 | 10 | Probe 1 | 3PBV 01_24_H_2x2 A 2026_134_D.xls | 732 | 7.369562 | 198.2007
3PBV 01_24_H_2x2 A 2026_134_D | 2x2 | 10 | Probe 1 | 3PBV 01_24_H_2x2 A 2026_134_D.xls | 733 | 7.379709 | 198.3128
3PBV 01_24_H_2x2 A 2026_134_D | 2x2 | 10 | Probe 1 | 3PBV 01_24_H_2x2 A 2026_134_D.xls | 734 | 7.389781 | 198.4766
3PBV 01_24_H_2x2 A 2026_134_D | 2x2 | 10 | Probe 1 | 3PBV 01_24_H_2x2 A 2026_134_D.xls | 735 | 7.399874 | 198.5494
3PBV 01_24_H_2x2 A 2026_134_D | 2x2 | 10 | Probe 1 | 3PBV 01_24_H_2x2 A 2026_134_D.xls | 736 | 7.409978 | 198.595
3PBV 01_24_H_2x2 A 2026_134_D | 2x2 | 10 | Probe 1 | 3PBV 01_24_H_2x2 A 2026_134_D.xls | 737 | 7.420061 | 198.7508
3PBV 01_24_H_2x2 A 2026_134_D | 2x2 | 10 | Probe 1 | 3PBV 01_24_H_2x2 A 2026_134_D.xls | 738 | 7.430068 | 198.8534
3PBV 01_24_H_2x2 A 2026_134_D | 2x2 | 10 | Probe 1 | 3PBV 01_24_H_2x2 A 2026_134_D.xls | 739 | 7.440183 | 198.8875
3PBV 01_24_H_2x2 A 2026_134_D | 2x2 | 10 | Probe 1 | 3PBV 01_24_H_2x2 A 2026_134_D.xls | 740 | 7.45032 | 198.9545
3PBV 01_24_H_2x2 A 2026_134_D | 2x2 | 10 | Probe 1 | 3PBV 01_24_H_2x2 A 2026_134_D.xls | 741 | 7.460455 | 198.9696
3PBV 01_24_H_2x2 A 2026_134_D | 2x2 | 10 | Probe 1 | 3PBV 01_24_H_2x2 A 2026_134_D.xls | 742 | 7.470549 | 199.1028
3PBV 01_24_H_2x2 A 2026_134_D | 2x2 | 10 | Probe 1 | 3PBV 01_24_H_2x2 A 2026_134_D.xls | 743 | 7.480686 | 199.1869
3PBV 01_24_H_2x2 A 2026_134_D | 2x2 | 10 | Probe 1 | 3PBV 01_24_H_2x2 A 2026_134_D.xls | 744 | 7.490693 | 199.2063
3PBV 01_24_H_2x2 A 2026_134_D | 2x2 | 10 | Probe 1 | 3PBV 01_24_H_2x2 A 2026_134_D.xls | 745 | 7.500786 | 199.2352
3PBV 01_24_H_2x2 A 2026_134_D | 2x2 | 10 | Probe 1 | 3PBV 01_24_H_2x2 A 2026_134_D.xls | 746 | 7.510826 | 199.2146
3PBV 01_24_H_2x2 A 2026_134_D | 2x2 | 10 | Probe 1 | 3PBV 01_24_H_2x2 A 2026_134_D.xls | 747 | 7.520887 | 199.1934
3PBV 01_24_H_2x2 A 2026_134_D | 2x2 | 10 | Probe 1 | 3PBV 01_24_H_2x2 A 2026_134_D.xls | 748 | 7.531066 | 199.2518
3PBV 01_24_H_2x2 A 2026_134_D | 2x2 | 10 | Probe 1 | 3PBV 01_24_H_2x2 A 2026_134_D.xls | 749 | 7.541214 | 199.3079
3PBV 01_24_H_2x2 A 2026_134_D | 2x2 | 10 | Probe 1 | 3PBV 01_24_H_2x2 A 2026_134_D.xls | 750 | 7.551328 | 199.3855
3PBV 01_24_H_2x2 A 2026_134_D | 2x2 | 10 | Probe 1 | 3PBV 01_24_H_2x2 A 2026_134_D.xls | 751 | 7.561422 | 199.4334
3PBV 01_24_H_2x2 A 2026_134_D | 2x2 | 10 | Probe 1 | 3PBV 01_24_H_2x2 A 2026_134_D.xls | 752 | 7.571505 | 199.5844
3PBV 01_24_H_2x2 A 2026_134_D | 2x2 | 10 | Probe 1 | 3PBV 01_24_H_2x2 A 2026_134_D.xls | 753 | 7.581587 | 199.5379
3PBV 01_24_H_2x2 A 2026_134_D | 2x2 | 10 | Probe 1 | 3PBV 01_24_H_2x2 A 2026_134_D.xls | 754 | 7.591691 | 199.6756
3PBV 01_24_H_2x2 A 2026_134_D | 2x2 | 10 | Probe 1 | 3PBV 01_24_H_2x2 A 2026_134_D.xls | 755 | 7.601839 | 199.732
3PBV 01_24_H_2x2 A 2026_134_D | 2x2 | 10 | Probe 1 | 3PBV 01_24_H_2x2 A 2026_134_D.xls | 756 | 7.611879 | 199.8847
3PBV 01_24_H_2x2 A 2026_134_D | 2x2 | 10 | Probe 1 | 3PBV 01_24_H_2x2 A 2026_134_D.xls | 757 | 7.621918 | 199.9578
3PBV 01_24_H_2x2 A 2026_134_D | 2x2 | 10 | Probe 1 | 3PBV 01_24_H_2x2 A 2026_134_D.xls | 758 | 7.632065 | 199.9865
3PBV 01_24_H_2x2 A 2026_134_D | 2x2 | 10 | Probe 1 | 3PBV 01_24_H_2x2 A 2026_134_D.xls | 759 | 7.642212 | 200.1085
3PBV 01_24_H_2x2 A 2026_134_D | 2x2 | 10 | Probe 1 | 3PBV 01_24_H_2x2 A 2026_134_D.xls | 760 | 7.652252 | 200.2514
3PBV 01_24_H_2x2 A 2026_134_D | 2x2 | 10 | Probe 1 | 3PBV 01_24_H_2x2 A 2026_134_D.xls | 761 | 7.662335 | 200.2635
3PBV 01_24_H_2x2 A 2026_134_D | 2x2 | 10 | Probe 1 | 3PBV 01_24_H_2x2 A 2026_134_D.xls | 762 | 7.672503 | 200.2824
3PBV 01_24_H_2x2 A 2026_134_D | 2x2 | 10 | Probe 1 | 3PBV 01_24_H_2x2 A 2026_134_D.xls | 763 | 7.682554 | 200.2494
3PBV 01_24_H_2x2 A 2026_134_D | 2x2 | 10 | Probe 1 | 3PBV 01_24_H_2x2 A 2026_134_D.xls | 764 | 7.692701 | 200.2022
3PBV 01_24_H_2x2 A 2026_134_D | 2x2 | 10 | Probe 1 | 3PBV 01_24_H_2x2 A 2026_134_D.xls | 765 | 7.702837 | 200.2693
3PBV 01_24_H_2x2 A 2026_134_D | 2x2 | 10 | Probe 1 | 3PBV 01_24_H_2x2 A 2026_134_D.xls | 766 | 7.712963 | 200.2511
3PBV 01_24_H_2x2 A 2026_134_D | 2x2 | 10 | Probe 1 | 3PBV 01_24_H_2x2 A 2026_134_D.xls | 767 | 7.72312 | 200.2749
3PBV 01_24_H_2x2 A 2026_134_D | 2x2 | 10 | Probe 1 | 3PBV 01_24_H_2x2 A 2026_134_D.xls | 768 | 7.733214 | 200.374
3PBV 01_24_H_2x2 A 2026_134_D | 2x2 | 10 | Probe 1 | 3PBV 01_24_H_2x2 A 2026_134_D.xls | 769 | 7.743243 | 200.3845
3PBV 01_24_H_2x2 A 2026_134_D | 2x2 | 10 | Probe 1 | 3PBV 01_24_H_2x2 A 2026_134_D.xls | 770 | 7.753357 | 200.1223
3PBV 01_24_H_2x2 A 2026_134_D | 2x2 | 10 | Probe 1 | 3PBV 01_24_H_2x2 A 2026_134_D.xls | 771 | 7.763472 | 200.0692
3PBV 01_24_H_2x2 A 2026_134_D | 2x2 | 10 | Probe 1 | 3PBV 01_24_H_2x2 A 2026_134_D.xls | 772 | 7.773523 | 200.1061
3PBV 01_24_H_2x2 A 2026_134_D | 2x2 | 10 | Probe 1 | 3PBV 01_24_H_2x2 A 2026_134_D.xls | 773 | 7.783531 | 200.1178
3PBV 01_24_H_2x2 A 2026_134_D | 2x2 | 10 | Probe 1 | 3PBV 01_24_H_2x2 A 2026_134_D.xls | 774 | 7.793656 | 200.1038
3PBV 01_24_H_2x2 A 2026_134_D | 2x2 | 10 | Probe 1 | 3PBV 01_24_H_2x2 A 2026_134_D.xls | 775 | 7.803717 | 199.8949
3PBV 01_24_H_2x2 A 2026_134_D | 2x2 | 10 | Probe 1 | 3PBV 01_24_H_2x2 A 2026_134_D.xls | 776 | 7.813778 | 199.8379
3PBV 01_24_H_2x2 A 2026_134_D | 2x2 | 10 | Probe 1 | 3PBV 01_24_H_2x2 A 2026_134_D.xls | 777 | 7.823883 | 199.6796
3PBV 01_24_H_2x2 A 2026_134_D | 2x2 | 10 | Probe 1 | 3PBV 01_24_H_2x2 A 2026_134_D.xls | 778 | 7.83403 | 199.428
3PBV 01_24_H_2x2 A 2026_134_D | 2x2 | 10 | Probe 1 | 3PBV 01_24_H_2x2 A 2026_134_D.xls | 779 | 7.844069 | 199.4493
3PBV 01_24_H_2x2 A 2026_134_D | 2x2 | 10 | Probe 1 | 3PBV 01_24_H_2x2 A 2026_134_D.xls | 780 | 7.854173 | 199.5344
3PBV 01_24_H_2x2 A 2026_134_D | 2x2 | 10 | Probe 1 | 3PBV 01_24_H_2x2 A 2026_134_D.xls | 781 | 7.864192 | 199.528
3PBV 01_24_H_2x2 A 2026_134_D | 2x2 | 10 | Probe 1 | 3PBV 01_24_H_2x2 A 2026_134_D.xls | 782 | 7.874263 | 199.387
3PBV 01_24_H_2x2 A 2026_134_D | 2x2 | 10 | Probe 1 | 3PBV 01_24_H_2x2 A 2026_134_D.xls | 783 | 7.884422 | 199.4203
3PBV 01_24_H_2x2 A 2026_134_D | 2x2 | 10 | Probe 1 | 3PBV 01_24_H_2x2 A 2026_134_D.xls | 784 | 7.894526 | 199.4307
3PBV 01_24_H_2x2 A 2026_134_D | 2x2 | 10 | Probe 1 | 3PBV 01_24_H_2x2 A 2026_134_D.xls | 785 | 7.904609 | 199.4934
3PBV 01_24_H_2x2 A 2026_134_D | 2x2 | 10 | Probe 1 | 3PBV 01_24_H_2x2 A 2026_134_D.xls | 786 | 7.914734 | 199.5002
3PBV 01_24_H_2x2 A 2026_134_D | 2x2 | 10 | Probe 1 | 3PBV 01_24_H_2x2 A 2026_134_D.xls | 787 | 7.924818 | 199.528
3PBV 01_24_H_2x2 A 2026_134_D | 2x2 | 10 | Probe 1 | 3PBV 01_24_H_2x2 A 2026_134_D.xls | 788 | 7.934824 | 199.5751
3PBV 01_24_H_2x2 A 2026_134_D | 2x2 | 10 | Probe 1 | 3PBV 01_24_H_2x2 A 2026_134_D.xls | 789 | 7.944853 | 199.6563
3PBV 01_24_H_2x2 A 2026_134_D | 2x2 | 10 | Probe 1 | 3PBV 01_24_H_2x2 A 2026_134_D.xls | 790 | 7.95499 | 199.6611
3PBV 01_24_H_2x2 A 2026_134_D | 2x2 | 10 | Probe 1 | 3PBV 01_24_H_2x2 A 2026_134_D.xls | 791 | 7.965019 | 199.7075
3PBV 01_24_H_2x2 A 2026_134_D | 2x2 | 10 | Probe 1 | 3PBV 01_24_H_2x2 A 2026_134_D.xls | 792 | 7.975112 | 199.5341
3PBV 01_24_H_2x2 A 2026_134_D | 2x2 | 10 | Probe 1 | 3PBV 01_24_H_2x2 A 2026_134_D.xls | 793 | 7.985249 | 199.5098
3PBV 01_24_H_2x2 A 2026_134_D | 2x2 | 10 | Probe 1 | 3PBV 01_24_H_2x2 A 2026_134_D.xls | 794 | 7.995406 | 199.5635
3PBV 01_24_H_2x2 A 2026_134_D | 2x2 | 10 | Probe 1 | 3PBV 01_24_H_2x2 A 2026_134_D.xls | 795 | 8.005435 | 199.5856
3PBV 01_24_H_2x2 A 2026_134_D | 2x2 | 10 | Probe 1 | 3PBV 01_24_H_2x2 A 2026_134_D.xls | 796 | 8.015539 | 199.6316
3PBV 01_24_H_2x2 A 2026_134_D | 2x2 | 10 | Probe 1 | 3PBV 01_24_H_2x2 A 2026_134_D.xls | 797 | 8.025654 | 199.6597
3PBV 01_24_H_2x2 A 2026_134_D | 2x2 | 10 | Probe 1 | 3PBV 01_24_H_2x2 A 2026_134_D.xls | 798 | 8.035748 | 199.7297
3PBV 01_24_H_2x2 A 2026_134_D | 2x2 | 10 | Probe 1 | 3PBV 01_24_H_2x2 A 2026_134_D.xls | 799 | 8.045873 | 199.7771
3PBV 01_24_H_2x2 A 2026_134_D | 2x2 | 10 | Probe 1 | 3PBV 01_24_H_2x2 A 2026_134_D.xls | 800 | 8.055988 | 199.7595
3PBV 01_24_H_2x2 A 2026_134_D | 2x2 | 10 | Probe 1 | 3PBV 01_24_H_2x2 A 2026_134_D.xls | 801 | 8.06606 | 199.7621
3PBV 01_24_H_2x2 A 2026_134_D | 2x2 | 10 | Probe 1 | 3PBV 01_24_H_2x2 A 2026_134_D.xls | 802 | 8.076089 | 199.8354
3PBV 01_24_H_2x2 A 2026_134_D | 2x2 | 10 | Probe 1 | 3PBV 01_24_H_2x2 A 2026_134_D.xls | 803 | 8.086226 | 199.8861
3PBV 01_24_H_2x2 A 2026_134_D | 2x2 | 10 | Probe 1 | 3PBV 01_24_H_2x2 A 2026_134_D.xls | 804 | 8.096362 | 199.9006
3PBV 01_24_H_2x2 A 2026_134_D | 2x2 | 10 | Probe 1 | 3PBV 01_24_H_2x2 A 2026_134_D.xls | 805 | 8.106391 | 199.931
3PBV 01_24_H_2x2 A 2026_134_D | 2x2 | 10 | Probe 1 | 3PBV 01_24_H_2x2 A 2026_134_D.xls | 806 | 8.116506 | 199.6829
3PBV 01_24_H_2x2 A 2026_134_D | 2x2 | 10 | Probe 1 | 3PBV 01_24_H_2x2 A 2026_134_D.xls | 807 | 8.126513 | 199.6261
3PBV 01_24_H_2x2 A 2026_134_D | 2x2 | 10 | Probe 1 | 3PBV 01_24_H_2x2 A 2026_134_D.xls | 808 | 8.136585 | 199.5966
3PBV 01_24_H_2x2 A 2026_134_D | 2x2 | 10 | Probe 1 | 3PBV 01_24_H_2x2 A 2026_134_D.xls | 809 | 8.146732 | 199.6009
3PBV 01_24_H_2x2 A 2026_134_D | 2x2 | 10 | Probe 1 | 3PBV 01_24_H_2x2 A 2026_134_D.xls | 810 | 8.156911 | 199.5056
3PBV 01_24_H_2x2 A 2026_134_D | 2x2 | 10 | Probe 1 | 3PBV 01_24_H_2x2 A 2026_134_D.xls | 811 | 8.166962 | 199.5251
3PBV 01_24_H_2x2 A 2026_134_D | 2x2 | 10 | Probe 1 | 3PBV 01_24_H_2x2 A 2026_134_D.xls | 812 | 8.177066 | 199.4706
3PBV 01_24_H_2x2 A 2026_134_D | 2x2 | 10 | Probe 1 | 3PBV 01_24_H_2x2 A 2026_134_D.xls | 813 | 8.187127 | 199.4345
3PBV 01_24_H_2x2 A 2026_134_D | 2x2 | 10 | Probe 1 | 3PBV 01_24_H_2x2 A 2026_134_D.xls | 814 | 8.197188 | 199.4399
3PBV 01_24_H_2x2 A 2026_134_D | 2x2 | 10 | Probe 1 | 3PBV 01_24_H_2x2 A 2026_134_D.xls | 815 | 8.207325 | 199.4488
3PBV 01_24_H_2x2 A 2026_134_D | 2x2 | 10 | Probe 1 | 3PBV 01_24_H_2x2 A 2026_134_D.xls | 816 | 8.21744 | 199.4268
3PBV 01_24_H_2x2 A 2026_134_D | 2x2 | 10 | Probe 1 | 3PBV 01_24_H_2x2 A 2026_134_D.xls | 817 | 8.227533 | 199.3978
3PBV 01_24_H_2x2 A 2026_134_D | 2x2 | 10 | Probe 1 | 3PBV 01_24_H_2x2 A 2026_134_D.xls | 818 | 8.237584 | 199.2042
3PBV 01_24_H_2x2 A 2026_134_D | 2x2 | 10 | Probe 1 | 3PBV 01_24_H_2x2 A 2026_134_D.xls | 819 | 8.247731 | 198.9773
3PBV 01_24_H_2x2 A 2026_134_D | 2x2 | 10 | Probe 1 | 3PBV 01_24_H_2x2 A 2026_134_D.xls | 820 | 8.257749 | 198.9094
3PBV 01_24_H_2x2 A 2026_134_D | 2x2 | 10 | Probe 1 | 3PBV 01_24_H_2x2 A 2026_134_D.xls | 821 | 8.267756 | 198.8728
3PBV 01_24_H_2x2 A 2026_134_D | 2x2 | 10 | Probe 1 | 3PBV 01_24_H_2x2 A 2026_134_D.xls | 822 | 8.277871 | 198.7909
3PBV 01_24_H_2x2 A 2026_134_D | 2x2 | 10 | Probe 1 | 3PBV 01_24_H_2x2 A 2026_134_D.xls | 823 | 8.287986 | 198.7217
3PBV 01_24_H_2x2 A 2026_134_D | 2x2 | 10 | Probe 1 | 3PBV 01_24_H_2x2 A 2026_134_D.xls | 824 | 8.29809 | 198.6585
3PBV 01_24_H_2x2 A 2026_134_D | 2x2 | 10 | Probe 1 | 3PBV 01_24_H_2x2 A 2026_134_D.xls | 825 | 8.308206 | 198.6351
3PBV 01_24_H_2x2 A 2026_134_D | 2x2 | 10 | Probe 1 | 3PBV 01_24_H_2x2 A 2026_134_D.xls | 826 | 8.31832 | 198.5653
3PBV 01_24_H_2x2 A 2026_134_D | 2x2 | 10 | Probe 1 | 3PBV 01_24_H_2x2 A 2026_134_D.xls | 827 | 8.328435 | 198.558
3PBV 01_24_H_2x2 A 2026_134_D | 2x2 | 10 | Probe 1 | 3PBV 01_24_H_2x2 A 2026_134_D.xls | 828 | 8.338593 | 198.3656
3PBV 01_24_H_2x2 A 2026_134_D | 2x2 | 10 | Probe 1 | 3PBV 01_24_H_2x2 A 2026_134_D.xls | 829 | 8.348686 | 198.3316
3PBV 01_24_H_2x2 A 2026_134_D | 2x2 | 10 | Probe 1 | 3PBV 01_24_H_2x2 A 2026_134_D.xls | 830 | 8.358715 | 198.2877
3PBV 01_24_H_2x2 A 2026_134_D | 2x2 | 10 | Probe 1 | 3PBV 01_24_H_2x2 A 2026_134_D.xls | 831 | 8.368819 | 198.1797
3PBV 01_24_H_2x2 A 2026_134_D | 2x2 | 10 | Probe 1 | 3PBV 01_24_H_2x2 A 2026_134_D.xls | 832 | 8.378966 | 198.1089
3PBV 01_24_H_2x2 A 2026_134_D | 2x2 | 10 | Probe 1 | 3PBV 01_24_H_2x2 A 2026_134_D.xls | 833 | 8.389028 | 198.2204
3PBV 01_24_H_2x2 A 2026_134_D | 2x2 | 10 | Probe 1 | 3PBV 01_24_H_2x2 A 2026_134_D.xls | 834 | 8.399046 | 198.2715
3PBV 01_24_H_2x2 A 2026_134_D | 2x2 | 10 | Probe 1 | 3PBV 01_24_H_2x2 A 2026_134_D.xls | 835 | 8.409064 | 198.1962
3PBV 01_24_H_2x2 A 2026_134_D | 2x2 | 10 | Probe 1 | 3PBV 01_24_H_2x2 A 2026_134_D.xls | 836 | 8.419093 | 198.1617
3PBV 01_24_H_2x2 A 2026_134_D | 2x2 | 10 | Probe 1 | 3PBV 01_24_H_2x2 A 2026_134_D.xls | 837 | 8.429132 | 198.0648
3PBV 01_24_H_2x2 A 2026_134_D | 2x2 | 10 | Probe 1 | 3PBV 01_24_H_2x2 A 2026_134_D.xls | 838 | 8.439247 | 198.0968
3PBV 01_24_H_2x2 A 2026_134_D | 2x2 | 10 | Probe 1 | 3PBV 01_24_H_2x2 A 2026_134_D.xls | 839 | 8.449341 | 198.0599
3PBV 01_24_H_2x2 A 2026_134_D | 2x2 | 10 | Probe 1 | 3PBV 01_24_H_2x2 A 2026_134_D.xls | 840 | 8.459392 | 198.0713
3PBV 01_24_H_2x2 A 2026_134_D | 2x2 | 10 | Probe 1 | 3PBV 01_24_H_2x2 A 2026_134_D.xls | 841 | 8.469496 | 198.1307
3PBV 01_24_H_2x2 A 2026_134_D | 2x2 | 10 | Probe 1 | 3PBV 01_24_H_2x2 A 2026_134_D.xls | 842 | 8.479653 | 198.181
3PBV 01_24_H_2x2 A 2026_134_D | 2x2 | 10 | Probe 1 | 3PBV 01_24_H_2x2 A 2026_134_D.xls | 843 | 8.489725 | 198.2841
3PBV 01_24_H_2x2 A 2026_134_D | 2x2 | 10 | Probe 1 | 3PBV 01_24_H_2x2 A 2026_134_D.xls | 844 | 8.499862 | 198.2868
3PBV 01_24_H_2x2 A 2026_134_D | 2x2 | 10 | Probe 1 | 3PBV 01_24_H_2x2 A 2026_134_D.xls | 845 | 8.510041 | 198.367
3PBV 01_24_H_2x2 A 2026_134_D | 2x2 | 10 | Probe 1 | 3PBV 01_24_H_2x2 A 2026_134_D.xls | 846 | 8.520103 | 198.3891
3PBV 01_24_H_2x2 A 2026_134_D | 2x2 | 10 | Probe 1 | 3PBV 01_24_H_2x2 A 2026_134_D.xls | 847 | 8.53025 | 198.4991
3PBV 01_24_H_2x2 A 2026_134_D | 2x2 | 10 | Probe 1 | 3PBV 01_24_H_2x2 A 2026_134_D.xls | 848 | 8.540332 | 198.5013
3PBV 01_24_H_2x2 A 2026_134_D | 2x2 | 10 | Probe 1 | 3PBV 01_24_H_2x2 A 2026_134_D.xls | 849 | 8.550361 | 198.5092
3PBV 01_24_H_2x2 A 2026_134_D | 2x2 | 10 | Probe 1 | 3PBV 01_24_H_2x2 A 2026_134_D.xls | 850 | 8.56039 | 198.2843
3PBV 01_24_H_2x2 A 2026_134_D | 2x2 | 10 | Probe 1 | 3PBV 01_24_H_2x2 A 2026_134_D.xls | 851 | 8.570527 | 198.3222
3PBV 01_24_H_2x2 A 2026_134_D | 2x2 | 10 | Probe 1 | 3PBV 01_24_H_2x2 A 2026_134_D.xls | 852 | 8.580545 | 198.3581
3PBV 01_24_H_2x2 A 2026_134_D | 2x2 | 10 | Probe 1 | 3PBV 01_24_H_2x2 A 2026_134_D.xls | 853 | 8.590617 | 198.4383
3PBV 01_24_H_2x2 A 2026_134_D | 2x2 | 10 | Probe 1 | 3PBV 01_24_H_2x2 A 2026_134_D.xls | 854 | 8.600742 | 198.4324
3PBV 01_24_H_2x2 A 2026_134_D | 2x2 | 10 | Probe 1 | 3PBV 01_24_H_2x2 A 2026_134_D.xls | 855 | 8.610889 | 198.4756
3PBV 01_24_H_2x2 A 2026_134_D | 2x2 | 10 | Probe 1 | 3PBV 01_24_H_2x2 A 2026_134_D.xls | 856 | 8.620918 | 198.5421
3PBV 01_24_H_2x2 A 2026_134_D | 2x2 | 10 | Probe 1 | 3PBV 01_24_H_2x2 A 2026_134_D.xls | 857 | 8.631012 | 198.5623
3PBV 01_24_H_2x2 A 2026_134_D | 2x2 | 10 | Probe 1 | 3PBV 01_24_H_2x2 A 2026_134_D.xls | 858 | 8.641127 | 198.5305
3PBV 01_24_H_2x2 A 2026_134_D | 2x2 | 10 | Probe 1 | 3PBV 01_24_H_2x2 A 2026_134_D.xls | 859 | 8.651188 | 198.5717
3PBV 01_24_H_2x2 A 2026_134_D | 2x2 | 10 | Probe 1 | 3PBV 01_24_H_2x2 A 2026_134_D.xls | 860 | 8.661196 | 198.6025
3PBV 01_24_H_2x2 A 2026_134_D | 2x2 | 10 | Probe 1 | 3PBV 01_24_H_2x2 A 2026_134_D.xls | 861 | 8.671343 | 198.6153
3PBV 01_24_H_2x2 A 2026_134_D | 2x2 | 10 | Probe 1 | 3PBV 01_24_H_2x2 A 2026_134_D.xls | 862 | 8.681436 | 198.6719
3PBV 01_24_H_2x2 A 2026_134_D | 2x2 | 10 | Probe 1 | 3PBV 01_24_H_2x2 A 2026_134_D.xls | 863 | 8.691594 | 198.7058
3PBV 01_24_H_2x2 A 2026_134_D | 2x2 | 10 | Probe 1 | 3PBV 01_24_H_2x2 A 2026_134_D.xls | 864 | 8.70173 | 198.7957
3PBV 01_24_H_2x2 A 2026_134_D | 2x2 | 10 | Probe 1 | 3PBV 01_24_H_2x2 A 2026_134_D.xls | 865 | 8.711888 | 198.8329
3PBV 01_24_H_2x2 A 2026_134_D | 2x2 | 10 | Probe 1 | 3PBV 01_24_H_2x2 A 2026_134_D.xls | 866 | 8.722068 | 198.9268
3PBV 01_24_H_2x2 A 2026_134_D | 2x2 | 10 | Probe 1 | 3PBV 01_24_H_2x2 A 2026_134_D.xls | 867 | 8.732171 | 198.5252
3PBV 01_24_H_2x2 A 2026_134_D | 2x2 | 10 | Probe 1 | 3PBV 01_24_H_2x2 A 2026_134_D.xls | 868 | 8.742318 | 198.4878
3PBV 01_24_H_2x2 A 2026_134_D | 2x2 | 10 | Probe 1 | 3PBV 01_24_H_2x2 A 2026_134_D.xls | 869 | 8.752412 | 198.6015
3PBV 01_24_H_2x2 A 2026_134_D | 2x2 | 10 | Probe 1 | 3PBV 01_24_H_2x2 A 2026_134_D.xls | 870 | 8.762548 | 198.5631
3PBV 01_24_H_2x2 A 2026_134_D | 2x2 | 10 | Probe 1 | 3PBV 01_24_H_2x2 A 2026_134_D.xls | 871 | 8.772706 | 198.5434
3PBV 01_24_H_2x2 A 2026_134_D | 2x2 | 10 | Probe 1 | 3PBV 01_24_H_2x2 A 2026_134_D.xls | 872 | 8.782778 | 198.6086
3PBV 01_24_H_2x2 A 2026_134_D | 2x2 | 10 | Probe 1 | 3PBV 01_24_H_2x2 A 2026_134_D.xls | 873 | 8.792893 | 198.6986
3PBV 01_24_H_2x2 A 2026_134_D | 2x2 | 10 | Probe 1 | 3PBV 01_24_H_2x2 A 2026_134_D.xls | 874 | 8.802965 | 198.7441
3PBV 01_24_H_2x2 A 2026_134_D | 2x2 | 10 | Probe 1 | 3PBV 01_24_H_2x2 A 2026_134_D.xls | 875 | 8.813047 | 198.871
3PBV 01_24_H_2x2 A 2026_134_D | 2x2 | 10 | Probe 1 | 3PBV 01_24_H_2x2 A 2026_134_D.xls | 876 | 8.823206 | 199.0356
3PBV 01_24_H_2x2 A 2026_134_D | 2x2 | 10 | Probe 1 | 3PBV 01_24_H_2x2 A 2026_134_D.xls | 877 | 8.833353 | 199.0581
3PBV 01_24_H_2x2 A 2026_134_D | 2x2 | 10 | Probe 1 | 3PBV 01_24_H_2x2 A 2026_134_D.xls | 878 | 8.843403 | 199.1859
3PBV 01_24_H_2x2 A 2026_134_D | 2x2 | 10 | Probe 1 | 3PBV 01_24_H_2x2 A 2026_134_D.xls | 879 | 8.853432 | 199.2351
3PBV 01_24_H_2x2 A 2026_134_D | 2x2 | 10 | Probe 1 | 3PBV 01_24_H_2x2 A 2026_134_D.xls | 880 | 8.86359 | 199.3167
3PBV 01_24_H_2x2 A 2026_134_D | 2x2 | 10 | Probe 1 | 3PBV 01_24_H_2x2 A 2026_134_D.xls | 881 | 8.873597 | 198.5944
3PBV 01_24_H_2x2 A 2026_134_D | 2x2 | 10 | Probe 1 | 3PBV 01_24_H_2x2 A 2026_134_D.xls | 882 | 8.883744 | 198.342
3PBV 01_24_H_2x2 A 2026_134_D | 2x2 | 10 | Probe 1 | 3PBV 01_24_H_2x2 A 2026_134_D.xls | 883 | 8.893848 | 198.3275
3PBV 01_24_H_2x2 A 2026_134_D | 2x2 | 10 | Probe 1 | 3PBV 01_24_H_2x2 A 2026_134_D.xls | 884 | 8.903975 | 198.3532
3PBV 01_24_H_2x2 A 2026_134_D | 2x2 | 10 | Probe 1 | 3PBV 01_24_H_2x2 A 2026_134_D.xls | 885 | 8.914057 | 198.4023
3PBV 01_24_H_2x2 A 2026_134_D | 2x2 | 10 | Probe 1 | 3PBV 01_24_H_2x2 A 2026_134_D.xls | 886 | 8.92415 | 198.3725
3PBV 01_24_H_2x2 A 2026_134_D | 2x2 | 10 | Probe 1 | 3PBV 01_24_H_2x2 A 2026_134_D.xls | 887 | 8.93433 | 198.2696
3PBV 01_24_H_2x2 A 2026_134_D | 2x2 | 10 | Probe 1 | 3PBV 01_24_H_2x2 A 2026_134_D.xls | 888 | 8.944466 | 198.3181
3PBV 01_24_H_2x2 A 2026_134_D | 2x2 | 10 | Probe 1 | 3PBV 01_24_H_2x2 A 2026_134_D.xls | 889 | 8.954592 | 198.2513
3PBV 01_24_H_2x2 A 2026_134_D | 2x2 | 10 | Probe 1 | 3PBV 01_24_H_2x2 A 2026_134_D.xls | 890 | 8.964717 | 198.2697
3PBV 01_24_H_2x2 A 2026_134_D | 2x2 | 10 | Probe 1 | 3PBV 01_24_H_2x2 A 2026_134_D.xls | 891 | 8.974735 | 198.2621
3PBV 01_24_H_2x2 A 2026_134_D | 2x2 | 10 | Probe 1 | 3PBV 01_24_H_2x2 A 2026_134_D.xls | 892 | 8.98486 | 198.304
3PBV 01_24_H_2x2 A 2026_134_D | 2x2 | 10 | Probe 1 | 3PBV 01_24_H_2x2 A 2026_134_D.xls | 893 | 8.994976 | 198.2944
3PBV 01_24_H_2x2 A 2026_134_D | 2x2 | 10 | Probe 1 | 3PBV 01_24_H_2x2 A 2026_134_D.xls | 894 | 9.005048 | 198.2581
3PBV 01_24_H_2x2 A 2026_134_D | 2x2 | 10 | Probe 1 | 3PBV 01_24_H_2x2 A 2026_134_D.xls | 895 | 9.015055 | 198.2578
3PBV 01_24_H_2x2 A 2026_134_D | 2x2 | 10 | Probe 1 | 3PBV 01_24_H_2x2 A 2026_134_D.xls | 896 | 9.025202 | 198.2521
3PBV 01_24_H_2x2 A 2026_134_D | 2x2 | 10 | Probe 1 | 3PBV 01_24_H_2x2 A 2026_134_D.xls | 897 | 9.03521 | 198.1238
3PBV 01_24_H_2x2 A 2026_134_D | 2x2 | 10 | Probe 1 | 3PBV 01_24_H_2x2 A 2026_134_D.xls | 898 | 9.04526 | 197.7087
3PBV 01_24_H_2x2 A 2026_134_D | 2x2 | 10 | Probe 1 | 3PBV 01_24_H_2x2 A 2026_134_D.xls | 899 | 9.055365 | 197.6466
3PBV 01_24_H_2x2 A 2026_134_D | 2x2 | 10 | Probe 1 | 3PBV 01_24_H_2x2 A 2026_134_D.xls | 900 | 9.065468 | 197.571
3PBV 01_24_H_2x2 A 2026_134_D | 2x2 | 10 | Probe 1 | 3PBV 01_24_H_2x2 A 2026_134_D.xls | 901 | 9.075551 | 197.5813
3PBV 01_24_H_2x2 A 2026_134_D | 2x2 | 10 | Probe 1 | 3PBV 01_24_H_2x2 A 2026_134_D.xls | 902 | 9.085666 | 197.5446
3PBV 01_24_H_2x2 A 2026_134_D | 2x2 | 10 | Probe 1 | 3PBV 01_24_H_2x2 A 2026_134_D.xls | 903 | 9.095835 | 197.552
3PBV 01_24_H_2x2 A 2026_134_D | 2x2 | 10 | Probe 1 | 3PBV 01_24_H_2x2 A 2026_134_D.xls | 904 | 9.105896 | 197.5841
3PBV 01_24_H_2x2 A 2026_134_D | 2x2 | 10 | Probe 1 | 3PBV 01_24_H_2x2 A 2026_134_D.xls | 905 | 9.115925 | 197.5577
3PBV 01_24_H_2x2 A 2026_134_D | 2x2 | 10 | Probe 1 | 3PBV 01_24_H_2x2 A 2026_134_D.xls | 906 | 9.12606 | 197.5962
3PBV 01_24_H_2x2 A 2026_134_D | 2x2 | 10 | Probe 1 | 3PBV 01_24_H_2x2 A 2026_134_D.xls | 907 | 9.136144 | 197.6016
3PBV 01_24_H_2x2 A 2026_134_D | 2x2 | 10 | Probe 1 | 3PBV 01_24_H_2x2 A 2026_134_D.xls | 908 | 9.146248 | 197.5546
3PBV 01_24_H_2x2 A 2026_134_D | 2x2 | 10 | Probe 1 | 3PBV 01_24_H_2x2 A 2026_134_D.xls | 909 | 9.156342 | 197.4945
3PBV 01_24_H_2x2 A 2026_134_D | 2x2 | 10 | Probe 1 | 3PBV 01_24_H_2x2 A 2026_134_D.xls | 910 | 9.166511 | 197.3551
3PBV 01_24_H_2x2 A 2026_134_D | 2x2 | 10 | Probe 1 | 3PBV 01_24_H_2x2 A 2026_134_D.xls | 911 | 9.176539 | 197.3095
3PBV 01_24_H_2x2 A 2026_134_D | 2x2 | 10 | Probe 1 | 3PBV 01_24_H_2x2 A 2026_134_D.xls | 912 | 9.186665 | 197.2494
3PBV 01_24_H_2x2 A 2026_134_D | 2x2 | 10 | Probe 1 | 3PBV 01_24_H_2x2 A 2026_134_D.xls | 913 | 9.196683 | 197.0873
3PBV 01_24_H_2x2 A 2026_134_D | 2x2 | 10 | Probe 1 | 3PBV 01_24_H_2x2 A 2026_134_D.xls | 914 | 9.206712 | 197.0789
3PBV 01_24_H_2x2 A 2026_134_D | 2x2 | 10 | Probe 1 | 3PBV 01_24_H_2x2 A 2026_134_D.xls | 915 | 9.216881 | 196.9943
3PBV 01_24_H_2x2 A 2026_134_D | 2x2 | 10 | Probe 1 | 3PBV 01_24_H_2x2 A 2026_134_D.xls | 916 | 9.227027 | 196.939
3PBV 01_24_H_2x2 A 2026_134_D | 2x2 | 10 | Probe 1 | 3PBV 01_24_H_2x2 A 2026_134_D.xls | 917 | 9.23711 | 197.0328
3PBV 01_24_H_2x2 A 2026_134_D | 2x2 | 10 | Probe 1 | 3PBV 01_24_H_2x2 A 2026_134_D.xls | 918 | 9.247204 | 197.0384
3PBV 01_24_H_2x2 A 2026_134_D | 2x2 | 10 | Probe 1 | 3PBV 01_24_H_2x2 A 2026_134_D.xls | 919 | 9.257318 | 197.0311
3PBV 01_24_H_2x2 A 2026_134_D | 2x2 | 10 | Probe 1 | 3PBV 01_24_H_2x2 A 2026_134_D.xls | 920 | 9.267401 | 197.0879
3PBV 01_24_H_2x2 A 2026_134_D | 2x2 | 10 | Probe 1 | 3PBV 01_24_H_2x2 A 2026_134_D.xls | 921 | 9.277419 | 197.1236
3PBV 01_24_H_2x2 A 2026_134_D | 2x2 | 10 | Probe 1 | 3PBV 01_24_H_2x2 A 2026_134_D.xls | 922 | 9.287534 | 197.1193
3PBV 01_24_H_2x2 A 2026_134_D | 2x2 | 10 | Probe 1 | 3PBV 01_24_H_2x2 A 2026_134_D.xls | 923 | 9.297627 | 197.1502
3PBV 01_24_H_2x2 A 2026_134_D | 2x2 | 10 | Probe 1 | 3PBV 01_24_H_2x2 A 2026_134_D.xls | 924 | 9.307764 | 197.1915
3PBV 01_24_H_2x2 A 2026_134_D | 2x2 | 10 | Probe 1 | 3PBV 01_24_H_2x2 A 2026_134_D.xls | 925 | 9.317879 | 197.1615
3PBV 01_24_H_2x2 A 2026_134_D | 2x2 | 10 | Probe 1 | 3PBV 01_24_H_2x2 A 2026_134_D.xls | 926 | 9.328015 | 197.1381
3PBV 01_24_H_2x2 A 2026_134_D | 2x2 | 10 | Probe 1 | 3PBV 01_24_H_2x2 A 2026_134_D.xls | 927 | 9.338023 | 197.1193
3PBV 01_24_H_2x2 A 2026_134_D | 2x2 | 10 | Probe 1 | 3PBV 01_24_H_2x2 A 2026_134_D.xls | 928 | 9.348117 | 197.1423
3PBV 01_24_H_2x2 A 2026_134_D | 2x2 | 10 | Probe 1 | 3PBV 01_24_H_2x2 A 2026_134_D.xls | 929 | 9.358156 | 197.1204
3PBV 01_24_H_2x2 A 2026_134_D | 2x2 | 10 | Probe 1 | 3PBV 01_24_H_2x2 A 2026_134_D.xls | 930 | 9.368238 | 197.195
3PBV 01_24_H_2x2 A 2026_134_D | 2x2 | 10 | Probe 1 | 3PBV 01_24_H_2x2 A 2026_134_D.xls | 931 | 9.378246 | 197.1994
3PBV 01_24_H_2x2 A 2026_134_D | 2x2 | 10 | Probe 1 | 3PBV 01_24_H_2x2 A 2026_134_D.xls | 932 | 9.388383 | 197.1687
3PBV 01_24_H_2x2 A 2026_134_D | 2x2 | 10 | Probe 1 | 3PBV 01_24_H_2x2 A 2026_134_D.xls | 933 | 9.398487 | 197.1926
3PBV 01_24_H_2x2 A 2026_134_D | 2x2 | 10 | Probe 1 | 3PBV 01_24_H_2x2 A 2026_134_D.xls | 934 | 9.408569 | 197.1864
3PBV 01_24_H_2x2 A 2026_134_D | 2x2 | 10 | Probe 1 | 3PBV 01_24_H_2x2 A 2026_134_D.xls | 935 | 9.418663 | 197.1781
3PBV 01_24_H_2x2 A 2026_134_D | 2x2 | 10 | Probe 1 | 3PBV 01_24_H_2x2 A 2026_134_D.xls | 936 | 9.428735 | 197.1646
3PBV 01_24_H_2x2 A 2026_134_D | 2x2 | 10 | Probe 1 | 3PBV 01_24_H_2x2 A 2026_134_D.xls | 937 | 9.438871 | 197.104
3PBV 01_24_H_2x2 A 2026_134_D | 2x2 | 10 | Probe 1 | 3PBV 01_24_H_2x2 A 2026_134_D.xls | 938 | 9.449008 | 197.0889
3PBV 01_24_H_2x2 A 2026_134_D | 2x2 | 10 | Probe 1 | 3PBV 01_24_H_2x2 A 2026_134_D.xls | 939 | 9.459025 | 197.1455
3PBV 01_24_H_2x2 A 2026_134_D | 2x2 | 10 | Probe 1 | 3PBV 01_24_H_2x2 A 2026_134_D.xls | 940 | 9.469076 | 197.1822
3PBV 01_24_H_2x2 A 2026_134_D | 2x2 | 10 | Probe 1 | 3PBV 01_24_H_2x2 A 2026_134_D.xls | 941 | 9.479201 | 197.1588
3PBV 01_24_H_2x2 A 2026_134_D | 2x2 | 10 | Probe 1 | 3PBV 01_24_H_2x2 A 2026_134_D.xls | 942 | 9.48922 | 197.1284
3PBV 01_24_H_2x2 A 2026_134_D | 2x2 | 10 | Probe 1 | 3PBV 01_24_H_2x2 A 2026_134_D.xls | 943 | 9.499228 | 197.1384
3PBV 01_24_H_2x2 A 2026_134_D | 2x2 | 10 | Probe 1 | 3PBV 01_24_H_2x2 A 2026_134_D.xls | 944 | 9.509332 | 197.1493
3PBV 01_24_H_2x2 A 2026_134_D | 2x2 | 10 | Probe 1 | 3PBV 01_24_H_2x2 A 2026_134_D.xls | 945 | 9.519479 | 197.1784
3PBV 01_24_H_2x2 A 2026_134_D | 2x2 | 10 | Probe 1 | 3PBV 01_24_H_2x2 A 2026_134_D.xls | 946 | 9.52954 | 197.1272
3PBV 01_24_H_2x2 A 2026_134_D | 2x2 | 10 | Probe 1 | 3PBV 01_24_H_2x2 A 2026_134_D.xls | 947 | 9.539698 | 197.1049
3PBV 01_24_H_2x2 A 2026_134_D | 2x2 | 10 | Probe 1 | 3PBV 01_24_H_2x2 A 2026_134_D.xls | 948 | 9.549867 | 197.1139
3PBV 01_24_H_2x2 A 2026_134_D | 2x2 | 10 | Probe 1 | 3PBV 01_24_H_2x2 A 2026_134_D.xls | 949 | 9.559981 | 197.1663
3PBV 01_24_H_2x2 A 2026_134_D | 2x2 | 10 | Probe 1 | 3PBV 01_24_H_2x2 A 2026_134_D.xls | 950 | 9.570128 | 197.1666
3PBV 01_24_H_2x2 A 2026_134_D | 2x2 | 10 | Probe 1 | 3PBV 01_24_H_2x2 A 2026_134_D.xls | 951 | 9.5802 | 197.0884
3PBV 01_24_H_2x2 A 2026_134_D | 2x2 | 10 | Probe 1 | 3PBV 01_24_H_2x2 A 2026_134_D.xls | 952 | 9.59023 | 196.9692
3PBV 01_24_H_2x2 A 2026_134_D | 2x2 | 10 | Probe 1 | 3PBV 01_24_H_2x2 A 2026_134_D.xls | 953 | 9.600377 | 196.9524
3PBV 01_24_H_2x2 A 2026_134_D | 2x2 | 10 | Probe 1 | 3PBV 01_24_H_2x2 A 2026_134_D.xls | 954 | 9.610481 | 196.9519
3PBV 01_24_H_2x2 A 2026_134_D | 2x2 | 10 | Probe 1 | 3PBV 01_24_H_2x2 A 2026_134_D.xls | 955 | 9.620531 | 196.9099
3PBV 01_24_H_2x2 A 2026_134_D | 2x2 | 10 | Probe 1 | 3PBV 01_24_H_2x2 A 2026_134_D.xls | 956 | 9.630539 | 196.9791
3PBV 01_24_H_2x2 A 2026_134_D | 2x2 | 10 | Probe 1 | 3PBV 01_24_H_2x2 A 2026_134_D.xls | 957 | 9.640685 | 196.7106
3PBV 01_24_H_2x2 A 2026_134_D | 2x2 | 10 | Probe 1 | 3PBV 01_24_H_2x2 A 2026_134_D.xls | 958 | 9.650725 | 196.6766
3PBV 01_24_H_2x2 A 2026_134_D | 2x2 | 10 | Probe 1 | 3PBV 01_24_H_2x2 A 2026_134_D.xls | 959 | 9.660787 | 196.7525
3PBV 01_24_H_2x2 A 2026_134_D | 2x2 | 10 | Probe 1 | 3PBV 01_24_H_2x2 A 2026_134_D.xls | 960 | 9.670891 | 196.7529
3PBV 01_24_H_2x2 A 2026_134_D | 2x2 | 10 | Probe 1 | 3PBV 01_24_H_2x2 A 2026_134_D.xls | 961 | 9.681016 | 196.8028
3PBV 01_24_H_2x2 A 2026_134_D | 2x2 | 10 | Probe 1 | 3PBV 01_24_H_2x2 A 2026_134_D.xls | 962 | 9.691077 | 196.7948
3PBV 01_24_H_2x2 A 2026_134_D | 2x2 | 10 | Probe 1 | 3PBV 01_24_H_2x2 A 2026_134_D.xls | 963 | 9.70116 | 196.8214
3PBV 01_24_H_2x2 A 2026_134_D | 2x2 | 10 | Probe 1 | 3PBV 01_24_H_2x2 A 2026_134_D.xls | 964 | 9.711189 | 196.8364
3PBV 01_24_H_2x2 A 2026_134_D | 2x2 | 10 | Probe 1 | 3PBV 01_24_H_2x2 A 2026_134_D.xls | 965 | 9.721282 | 196.8089
3PBV 01_24_H_2x2 A 2026_134_D | 2x2 | 10 | Probe 1 | 3PBV 01_24_H_2x2 A 2026_134_D.xls | 966 | 9.731408 | 196.8669
3PBV 01_24_H_2x2 A 2026_134_D | 2x2 | 10 | Probe 1 | 3PBV 01_24_H_2x2 A 2026_134_D.xls | 967 | 9.741555 | 196.8681
3PBV 01_24_H_2x2 A 2026_134_D | 2x2 | 10 | Probe 1 | 3PBV 01_24_H_2x2 A 2026_134_D.xls | 968 | 9.751616 | 196.8628
3PBV 01_24_H_2x2 A 2026_134_D | 2x2 | 10 | Probe 1 | 3PBV 01_24_H_2x2 A 2026_134_D.xls | 969 | 9.76171 | 196.7793
3PBV 01_24_H_2x2 A 2026_134_D | 2x2 | 10 | Probe 1 | 3PBV 01_24_H_2x2 A 2026_134_D.xls | 970 | 9.771835 | 196.8447
3PBV 01_24_H_2x2 A 2026_134_D | 2x2 | 10 | Probe 1 | 3PBV 01_24_H_2x2 A 2026_134_D.xls | 971 | 9.781854 | 196.8567
3PBV 01_24_H_2x2 A 2026_134_D | 2x2 | 10 | Probe 1 | 3PBV 01_24_H_2x2 A 2026_134_D.xls | 972 | 9.791862 | 196.8482
3PBV 01_24_H_2x2 A 2026_134_D | 2x2 | 10 | Probe 1 | 3PBV 01_24_H_2x2 A 2026_134_D.xls | 973 | 9.801987 | 196.9055
3PBV 01_24_H_2x2 A 2026_134_D | 2x2 | 10 | Probe 1 | 3PBV 01_24_H_2x2 A 2026_134_D.xls | 974 | 9.812027 | 196.954
3PBV 01_24_H_2x2 A 2026_134_D | 2x2 | 10 | Probe 1 | 3PBV 01_24_H_2x2 A 2026_134_D.xls | 975 | 9.822109 | 196.9304
3PBV 01_24_H_2x2 A 2026_134_D | 2x2 | 10 | Probe 1 | 3PBV 01_24_H_2x2 A 2026_134_D.xls | 976 | 9.832246 | 196.9858
3PBV 01_24_H_2x2 A 2026_134_D | 2x2 | 10 | Probe 1 | 3PBV 01_24_H_2x2 A 2026_134_D.xls | 977 | 9.842393 | 196.9874
3PBV 01_24_H_2x2 A 2026_134_D | 2x2 | 10 | Probe 1 | 3PBV 01_24_H_2x2 A 2026_134_D.xls | 978 | 9.852465 | 196.9678
3PBV 01_24_H_2x2 A 2026_134_D | 2x2 | 10 | Probe 1 | 3PBV 01_24_H_2x2 A 2026_134_D.xls | 979 | 9.862536 | 197.0044
3PBV 01_24_H_2x2 A 2026_134_D | 2x2 | 10 | Probe 1 | 3PBV 01_24_H_2x2 A 2026_134_D.xls | 980 | 9.872641 | 196.9791
3PBV 01_24_H_2x2 A 2026_134_D | 2x2 | 10 | Probe 1 | 3PBV 01_24_H_2x2 A 2026_134_D.xls | 981 | 9.882734 | 197.0044
3PBV 01_24_H_2x2 A 2026_134_D | 2x2 | 10 | Probe 1 | 3PBV 01_24_H_2x2 A 2026_134_D.xls | 982 | 9.892881 | 197.0069
3PBV 01_24_H_2x2 A 2026_134_D | 2x2 | 10 | Probe 1 | 3PBV 01_24_H_2x2 A 2026_134_D.xls | 983 | 9.902996 | 196.9581
3PBV 01_24_H_2x2 A 2026_134_D | 2x2 | 10 | Probe 1 | 3PBV 01_24_H_2x2 A 2026_134_D.xls | 984 | 9.9131 | 196.7778
3PBV 01_24_H_2x2 A 2026_134_D | 2x2 | 10 | Probe 1 | 3PBV 01_24_H_2x2 A 2026_134_D.xls | 985 | 9.923237 | 196.7508
3PBV 01_24_H_2x2 A 2026_134_D | 2x2 | 10 | Probe 1 | 3PBV 01_24_H_2x2 A 2026_134_D.xls | 986 | 9.933363 | 196.7405
3PBV 01_24_H_2x2 A 2026_134_D | 2x2 | 10 | Probe 1 | 3PBV 01_24_H_2x2 A 2026_134_D.xls | 987 | 9.943542 | 196.7586
3PBV 01_24_H_2x2 A 2026_134_D | 2x2 | 10 | Probe 1 | 3PBV 01_24_H_2x2 A 2026_134_D.xls | 988 | 9.9537 | 196.7161
3PBV 01_24_H_2x2 A 2026_134_D | 2x2 | 10 | Probe 1 | 3PBV 01_24_H_2x2 A 2026_134_D.xls | 989 | 9.963825 | 196.6688
3PBV 01_24_H_2x2 A 2026_134_D | 2x2 | 10 | Probe 1 | 3PBV 01_24_H_2x2 A 2026_134_D.xls | 990 | 9.973844 | 196.6015
3PBV 01_24_H_2x2 A 2026_134_D | 2x2 | 10 | Probe 1 | 3PBV 01_24_H_2x2 A 2026_134_D.xls | 991 | 9.983936 | 196.4173
3PBV 01_24_H_2x2 A 2026_134_D | 2x2 | 10 | Probe 1 | 3PBV 01_24_H_2x2 A 2026_134_D.xls | 992 | 9.994083 | 195.7852
3PBV 01_24_H_2x2 A 2026_134_D | 2x2 | 10 | Probe 1 | 3PBV 01_24_H_2x2 A 2026_134_D.xls | 993 | 10.00422 | 195.3212
3PBV 01_24_H_2x2 A 2026_134_D | 2x2 | 10 | Probe 1 | 3PBV 01_24_H_2x2 A 2026_134_D.xls | 994 | 10.01431 | 195.0499
3PBV 01_24_H_2x2 A 2026_134_D | 2x2 | 10 | Probe 1 | 3PBV 01_24_H_2x2 A 2026_134_D.xls | 995 | 10.02442 | 194.8915
3PBV 01_24_H_2x2 A 2026_134_D | 2x2 | 10 | Probe 1 | 3PBV 01_24_H_2x2 A 2026_134_D.xls | 996 | 10.03447 | 194.668
3PBV 01_24_H_2x2 A 2026_134_D | 2x2 | 10 | Probe 1 | 3PBV 01_24_H_2x2 A 2026_134_D.xls | 997 | 10.04453 | 194.3843
3PBV 01_24_H_2x2 A 2026_134_D | 2x2 | 10 | Probe 1 | 3PBV 01_24_H_2x2 A 2026_134_D.xls | 998 | 10.05468 | 194.2943
3PBV 01_24_H_2x2 A 2026_134_D | 2x2 | 10 | Probe 1 | 3PBV 01_24_H_2x2 A 2026_134_D.xls | 999 | 10.06483 | 194.1155
3PBV 01_24_H_2x2 A 2026_134_D | 2x2 | 10 | Probe 1 | 3PBV 01_24_H_2x2 A 2026_134_D.xls | 1000 | 10.07489 | 194.0082
3PBV 01_24_H_2x2 A 2026_134_D | 2x2 | 10 | Probe 1 | 3PBV 01_24_H_2x2 A 2026_134_D.xls | 1001 | 10.08495 | 193.9218
3PBV 01_24_H_2x2 A 2026_134_D | 2x2 | 10 | Probe 1 | 3PBV 01_24_H_2x2 A 2026_134_D.xls | 1002 | 10.09506 | 193.783
3PBV 01_24_H_2x2 A 2026_134_D | 2x2 | 10 | Probe 1 | 3PBV 01_24_H_2x2 A 2026_134_D.xls | 1003 | 10.10508 | 193.6298
3PBV 01_24_H_2x2 A 2026_134_D | 2x2 | 10 | Probe 1 | 3PBV 01_24_H_2x2 A 2026_134_D.xls | 1004 | 10.11511 | 193.5774
3PBV 01_24_H_2x2 A 2026_134_D | 2x2 | 10 | Probe 1 | 3PBV 01_24_H_2x2 A 2026_134_D.xls | 1005 | 10.12518 | 193.4265
3PBV 01_24_H_2x2 A 2026_134_D | 2x2 | 10 | Probe 1 | 3PBV 01_24_H_2x2 A 2026_134_D.xls | 1006 | 10.13535 | 193.3272
3PBV 01_24_H_2x2 A 2026_134_D | 2x2 | 10 | Probe 1 | 3PBV 01_24_H_2x2 A 2026_134_D.xls | 1007 | 10.14542 | 193.0698
3PBV 01_24_H_2x2 A 2026_134_D | 2x2 | 10 | Probe 1 | 3PBV 01_24_H_2x2 A 2026_134_D.xls | 1008 | 10.15552 | 192.6741
3PBV 01_24_H_2x2 A 2026_134_D | 2x2 | 10 | Probe 1 | 3PBV 01_24_H_2x2 A 2026_134_D.xls | 1009 | 10.16566 | 192.3991
3PBV 01_24_H_2x2 A 2026_134_D | 2x2 | 10 | Probe 1 | 3PBV 01_24_H_2x2 A 2026_134_D.xls | 1010 | 10.17577 | 192.1688
3PBV 01_24_H_2x2 A 2026_134_D | 2x2 | 10 | Probe 1 | 3PBV 01_24_H_2x2 A 2026_134_D.xls | 1011 | 10.18592 | 192.0415
3PBV 01_24_H_2x2 A 2026_134_D | 2x2 | 10 | Probe 1 | 3PBV 01_24_H_2x2 A 2026_134_D.xls | 1012 | 10.19603 | 191.8656
3PBV 01_24_H_2x2 A 2026_134_D | 2x2 | 10 | Probe 1 | 3PBV 01_24_H_2x2 A 2026_134_D.xls | 1013 | 10.20603 | 191.6924
3PBV 01_24_H_2x2 A 2026_134_D | 2x2 | 10 | Probe 1 | 3PBV 01_24_H_2x2 A 2026_134_D.xls | 1014 | 10.21616 | 191.4344
3PBV 01_24_H_2x2 A 2026_134_D | 2x2 | 10 | Probe 1 | 3PBV 01_24_H_2x2 A 2026_134_D.xls | 1015 | 10.22633 | 190.7266
3PBV 01_24_H_2x2 A 2026_134_D | 2x2 | 10 | Probe 1 | 3PBV 01_24_H_2x2 A 2026_134_D.xls | 1016 | 10.23638 | 190.2817
3PBV 01_24_H_2x2 A 2026_134_D | 2x2 | 10 | Probe 1 | 3PBV 01_24_H_2x2 A 2026_134_D.xls | 1017 | 10.24642 | 189.9332
3PBV 01_24_H_2x2 A 2026_134_D | 2x2 | 10 | Probe 1 | 3PBV 01_24_H_2x2 A 2026_134_D.xls | 1018 | 10.25654 | 189.6402
3PBV 01_24_H_2x2 A 2026_134_D | 2x2 | 10 | Probe 1 | 3PBV 01_24_H_2x2 A 2026_134_D.xls | 1019 | 10.25989 | 189.4422
3PBV 01_24_H_2x2 A 2026_134_D | 2x2 | 11 | Probe 2 | 3PBV 01_24_H_2x2 A 2026_134_D.xls | 1 | 0 | 11.05599
3PBV 01_24_H_2x2 A 2026_134_D | 2x2 | 11 | Probe 2 | 3PBV 01_24_H_2x2 A 2026_134_D.xls | 2 | 0.01004958 | 12.41315
3PBV 01_24_H_2x2 A 2026_134_D | 2x2 | 11 | Probe 2 | 3PBV 01_24_H_2x2 A 2026_134_D.xls | 3 | 0.02015376 | 14.15767
3PBV 01_24_H_2x2 A 2026_134_D | 2x2 | 11 | Probe 2 | 3PBV 01_24_H_2x2 A 2026_134_D.xls | 4 | 0.03030086 | 15.79922
3PBV 01_24_H_2x2 A 2026_134_D | 2x2 | 11 | Probe 2 | 3PBV 01_24_H_2x2 A 2026_134_D.xls | 5 | 0.04038405 | 17.45097
3PBV 01_24_H_2x2 A 2026_134_D | 2x2 | 11 | Probe 2 | 3PBV 01_24_H_2x2 A 2026_134_D.xls | 6 | 0.05041289 | 19.05764
3PBV 01_24_H_2x2 A 2026_134_D | 2x2 | 11 | Probe 2 | 3PBV 01_24_H_2x2 A 2026_134_D.xls | 7 | 0.06052756 | 20.67526
3PBV 01_24_H_2x2 A 2026_134_D | 2x2 | 11 | Probe 2 | 3PBV 01_24_H_2x2 A 2026_134_D.xls | 8 | 0.07059932 | 22.38256
3PBV 01_24_H_2x2 A 2026_134_D | 2x2 | 11 | Probe 2 | 3PBV 01_24_H_2x2 A 2026_134_D.xls | 9 | 0.08072543 | 24.10336
3PBV 01_24_H_2x2 A 2026_134_D | 2x2 | 11 | Probe 2 | 3PBV 01_24_H_2x2 A 2026_134_D.xls | 10 | 0.0908401 | 25.78623
3PBV 01_24_H_2x2 A 2026_134_D | 2x2 | 11 | Probe 2 | 3PBV 01_24_H_2x2 A 2026_134_D.xls | 11 | 0.1008689 | 27.45555
3PBV 01_24_H_2x2 A 2026_134_D | 2x2 | 11 | Probe 2 | 3PBV 01_24_H_2x2 A 2026_134_D.xls | 12 | 0.1109092 | 29.10952
3PBV 01_24_H_2x2 A 2026_134_D | 2x2 | 11 | Probe 2 | 3PBV 01_24_H_2x2 A 2026_134_D.xls | 13 | 0.1210344 | 30.8901
3PBV 01_24_H_2x2 A 2026_134_D | 2x2 | 11 | Probe 2 | 3PBV 01_24_H_2x2 A 2026_134_D.xls | 14 | 0.1310527 | 32.57209
3PBV 01_24_H_2x2 A 2026_134_D | 2x2 | 11 | Probe 2 | 3PBV 01_24_H_2x2 A 2026_134_D.xls | 15 | 0.141114 | 34.34613
3PBV 01_24_H_2x2 A 2026_134_D | 2x2 | 11 | Probe 2 | 3PBV 01_24_H_2x2 A 2026_134_D.xls | 16 | 0.1512392 | 36.03185
3PBV 01_24_H_2x2 A 2026_134_D | 2x2 | 11 | Probe 2 | 3PBV 01_24_H_2x2 A 2026_134_D.xls | 17 | 0.1613762 | 37.73786
3PBV 01_24_H_2x2 A 2026_134_D | 2x2 | 11 | Probe 2 | 3PBV 01_24_H_2x2 A 2026_134_D.xls | 18 | 0.1714156 | 39.54323
3PBV 01_24_H_2x2 A 2026_134_D | 2x2 | 11 | Probe 2 | 3PBV 01_24_H_2x2 A 2026_134_D.xls | 19 | 0.1815092 | 41.33701
3PBV 01_24_H_2x2 A 2026_134_D | 2x2 | 11 | Probe 2 | 3PBV 01_24_H_2x2 A 2026_134_D.xls | 20 | 0.1916029 | 43.14835
3PBV 01_24_H_2x2 A 2026_134_D | 2x2 | 11 | Probe 2 | 3PBV 01_24_H_2x2 A 2026_134_D.xls | 21 | 0.2016957 | 44.88624
3PBV 01_24_H_2x2 A 2026_134_D | 2x2 | 11 | Probe 2 | 3PBV 01_24_H_2x2 A 2026_134_D.xls | 22 | 0.211714 | 46.61514
3PBV 01_24_H_2x2 A 2026_134_D | 2x2 | 11 | Probe 2 | 3PBV 01_24_H_2x2 A 2026_134_D.xls | 23 | 0.2218287 | 48.46529
3PBV 01_24_H_2x2 A 2026_134_D | 2x2 | 11 | Probe 2 | 3PBV 01_24_H_2x2 A 2026_134_D.xls | 24 | 0.2319758 | 50.28595
3PBV 01_24_H_2x2 A 2026_134_D | 2x2 | 11 | Probe 2 | 3PBV 01_24_H_2x2 A 2026_134_D.xls | 25 | 0.2421336 | 52.1096
3PBV 01_24_H_2x2 A 2026_134_D | 2x2 | 11 | Probe 2 | 3PBV 01_24_H_2x2 A 2026_134_D.xls | 26 | 0.2522273 | 53.87946
3PBV 01_24_H_2x2 A 2026_134_D | 2x2 | 11 | Probe 2 | 3PBV 01_24_H_2x2 A 2026_134_D.xls | 27 | 0.2623963 | 55.72961
3PBV 01_24_H_2x2 A 2026_134_D | 2x2 | 11 | Probe 2 | 3PBV 01_24_H_2x2 A 2026_134_D.xls | 28 | 0.2724137 | 57.58003
3PBV 01_24_H_2x2 A 2026_134_D | 2x2 | 11 | Probe 2 | 3PBV 01_24_H_2x2 A 2026_134_D.xls | 29 | 0.282475 | 59.5482
3PBV 01_24_H_2x2 A 2026_134_D | 2x2 | 11 | Probe 2 | 3PBV 01_24_H_2x2 A 2026_134_D.xls | 30 | 0.2924933 | 61.38065
3PBV 01_24_H_2x2 A 2026_134_D | 2x2 | 11 | Probe 2 | 3PBV 01_24_H_2x2 A 2026_134_D.xls | 31 | 0.3025765 | 63.15345
3PBV 01_24_H_2x2 A 2026_134_D | 2x2 | 11 | Probe 2 | 3PBV 01_24_H_2x2 A 2026_134_D.xls | 32 | 0.3127341 | 65.08351
3PBV 01_24_H_2x2 A 2026_134_D | 2x2 | 11 | Probe 2 | 3PBV 01_24_H_2x2 A 2026_134_D.xls | 33 | 0.3228922 | 66.91229
3PBV 01_24_H_2x2 A 2026_134_D | 2x2 | 11 | Probe 2 | 3PBV 01_24_H_2x2 A 2026_134_D.xls | 34 | 0.3329535 | 68.80184
3PBV 01_24_H_2x2 A 2026_134_D | 2x2 | 11 | Probe 2 | 3PBV 01_24_H_2x2 A 2026_134_D.xls | 35 | 0.3430462 | 70.69583
3PBV 01_24_H_2x2 A 2026_134_D | 2x2 | 11 | Probe 2 | 3PBV 01_24_H_2x2 A 2026_134_D.xls | 36 | 0.3531399 | 72.47876
3PBV 01_24_H_2x2 A 2026_134_D | 2x2 | 11 | Probe 2 | 3PBV 01_24_H_2x2 A 2026_134_D.xls | 37 | 0.3568869 | 73.26691
3PBV 01_24_H_2x2 A 2026_134_D | 2x2 | 11 | Probe 2 | 3PBV 01_24_H_2x2 A 2026_134_D.xls | 38 | 0.3670025 | 75.13979
3PBV 01_24_H_2x2 A 2026_134_D | 2x2 | 11 | Probe 2 | 3PBV 01_24_H_2x2 A 2026_134_D.xls | 39 | 0.3770848 | 77.06946
3PBV 01_24_H_2x2 A 2026_134_D | 2x2 | 11 | Probe 2 | 3PBV 01_24_H_2x2 A 2026_134_D.xls | 40 | 0.3871995 | 78.88969
3PBV 01_24_H_2x2 A 2026_134_D | 2x2 | 11 | Probe 2 | 3PBV 01_24_H_2x2 A 2026_134_D.xls | 41 | 0.3973466 | 80.74977
3PBV 01_24_H_2x2 A 2026_134_D | 2x2 | 11 | Probe 2 | 3PBV 01_24_H_2x2 A 2026_134_D.xls | 42 | 0.4074405 | 82.65439
3PBV 01_24_H_2x2 A 2026_134_D | 2x2 | 11 | Probe 2 | 3PBV 01_24_H_2x2 A 2026_134_D.xls | 43 | 0.4175875 | 84.54524
3PBV 01_24_H_2x2 A 2026_134_D | 2x2 | 11 | Probe 2 | 3PBV 01_24_H_2x2 A 2026_134_D.xls | 44 | 0.4277022 | 86.43603
3PBV 01_24_H_2x2 A 2026_134_D | 2x2 | 11 | Probe 2 | 3PBV 01_24_H_2x2 A 2026_134_D.xls | 45 | 0.4378598 | 88.31597
3PBV 01_24_H_2x2 A 2026_134_D | 2x2 | 11 | Probe 2 | 3PBV 01_24_H_2x2 A 2026_134_D.xls | 46 | 0.4478677 | 90.166
3PBV 01_24_H_2x2 A 2026_134_D | 2x2 | 11 | Probe 2 | 3PBV 01_24_H_2x2 A 2026_134_D.xls | 47 | 0.4579823 | 92.07299
3PBV 01_24_H_2x2 A 2026_134_D | 2x2 | 11 | Probe 2 | 3PBV 01_24_H_2x2 A 2026_134_D.xls | 48 | 0.4680436 | 94.02029
3PBV 01_24_H_2x2 A 2026_134_D | 2x2 | 11 | Probe 2 | 3PBV 01_24_H_2x2 A 2026_134_D.xls | 49 | 0.4780839 | 95.92218
3PBV 01_24_H_2x2 A 2026_134_D | 2x2 | 11 | Probe 2 | 3PBV 01_24_H_2x2 A 2026_134_D.xls | 50 | 0.4882414 | 97.80045
3PBV 01_24_H_2x2 A 2026_134_D | 2x2 | 11 | Probe 2 | 3PBV 01_24_H_2x2 A 2026_134_D.xls | 51 | 0.4982492 | 99.7124
3PBV 01_24_H_2x2 A 2026_134_D | 2x2 | 11 | Probe 2 | 3PBV 01_24_H_2x2 A 2026_134_D.xls | 52 | 0.508321 | 101.625
3PBV 01_24_H_2x2 A 2026_134_D | 2x2 | 11 | Probe 2 | 3PBV 01_24_H_2x2 A 2026_134_D.xls | 53 | 0.5183823 | 103.5428
3PBV 01_24_H_2x2 A 2026_134_D | 2x2 | 11 | Probe 2 | 3PBV 01_24_H_2x2 A 2026_134_D.xls | 54 | 0.5284864 | 105.4594
3PBV 01_24_H_2x2 A 2026_134_D | 2x2 | 11 | Probe 2 | 3PBV 01_24_H_2x2 A 2026_134_D.xls | 55 | 0.5385477 | 107.2749
3PBV 01_24_H_2x2 A 2026_134_D | 2x2 | 11 | Probe 2 | 3PBV 01_24_H_2x2 A 2026_134_D.xls | 56 | 0.5486948 | 109.2193
3PBV 01_24_H_2x2 A 2026_134_D | 2x2 | 11 | Probe 2 | 3PBV 01_24_H_2x2 A 2026_134_D.xls | 57 | 0.558777 | 111.1913
3PBV 01_24_H_2x2 A 2026_134_D | 2x2 | 11 | Probe 2 | 3PBV 01_24_H_2x2 A 2026_134_D.xls | 58 | 0.5688917 | 113.1524
3PBV 01_24_H_2x2 A 2026_134_D | 2x2 | 11 | Probe 2 | 3PBV 01_24_H_2x2 A 2026_134_D.xls | 59 | 0.5789106 | 114.9739
3PBV 01_24_H_2x2 A 2026_134_D | 2x2 | 11 | Probe 2 | 3PBV 01_24_H_2x2 A 2026_134_D.xls | 60 | 0.5890577 | 116.8882
3PBV 01_24_H_2x2 A 2026_134_D | 2x2 | 11 | Probe 2 | 3PBV 01_24_H_2x2 A 2026_134_D.xls | 61 | 0.5990751 | 118.7362
3PBV 01_24_H_2x2 A 2026_134_D | 2x2 | 11 | Probe 2 | 3PBV 01_24_H_2x2 A 2026_134_D.xls | 62 | 0.6092336 | 120.745
3PBV 01_24_H_2x2 A 2026_134_D | 2x2 | 11 | Probe 2 | 3PBV 01_24_H_2x2 A 2026_134_D.xls | 63 | 0.6193693 | 122.6278
3PBV 01_24_H_2x2 A 2026_134_D | 2x2 | 11 | Probe 2 | 3PBV 01_24_H_2x2 A 2026_134_D.xls | 64 | 0.6295164 | 124.5671
3PBV 01_24_H_2x2 A 2026_134_D | 2x2 | 11 | Probe 2 | 3PBV 01_24_H_2x2 A 2026_134_D.xls | 65 | 0.6395776 | 126.5091
3PBV 01_24_H_2x2 A 2026_134_D | 2x2 | 11 | Probe 2 | 3PBV 01_24_H_2x2 A 2026_134_D.xls | 66 | 0.6496818 | 128.4659
3PBV 01_24_H_2x2 A 2026_134_D | 2x2 | 11 | Probe 2 | 3PBV 01_24_H_2x2 A 2026_134_D.xls | 67 | 0.6598399 | 130.4171
3PBV 01_24_H_2x2 A 2026_134_D | 2x2 | 11 | Probe 2 | 3PBV 01_24_H_2x2 A 2026_134_D.xls | 68 | 0.669987 | 132.335
3PBV 01_24_H_2x2 A 2026_134_D | 2x2 | 11 | Probe 2 | 3PBV 01_24_H_2x2 A 2026_134_D.xls | 69 | 0.6800807 | 134.2097
3PBV 01_24_H_2x2 A 2026_134_D | 2x2 | 11 | Probe 2 | 3PBV 01_24_H_2x2 A 2026_134_D.xls | 70 | 0.6901954 | 136.1454
3PBV 01_24_H_2x2 A 2026_134_D | 2x2 | 11 | Probe 2 | 3PBV 01_24_H_2x2 A 2026_134_D.xls | 71 | 0.7002347 | 138.0357
3PBV 01_24_H_2x2 A 2026_134_D | 2x2 | 11 | Probe 2 | 3PBV 01_24_H_2x2 A 2026_134_D.xls | 72 | 0.7103074 | 139.9313
3PBV 01_24_H_2x2 A 2026_134_D | 2x2 | 11 | Probe 2 | 3PBV 01_24_H_2x2 A 2026_134_D.xls | 73 | 0.7203143 | 141.7845
3PBV 01_24_H_2x2 A 2026_134_D | 2x2 | 11 | Probe 2 | 3PBV 01_24_H_2x2 A 2026_134_D.xls | 74 | 0.7303861 | 143.6749
3PBV 01_24_H_2x2 A 2026_134_D | 2x2 | 11 | Probe 2 | 3PBV 01_24_H_2x2 A 2026_134_D.xls | 75 | 0.7405546 | 145.6942
3PBV 01_24_H_2x2 A 2026_134_D | 2x2 | 11 | Probe 2 | 3PBV 01_24_H_2x2 A 2026_134_D.xls | 76 | 0.7507131 | 147.5553
3PBV 01_24_H_2x2 A 2026_134_D | 2x2 | 11 | Probe 2 | 3PBV 01_24_H_2x2 A 2026_134_D.xls | 77 | 0.7607629 | 149.4509
3PBV 01_24_H_2x2 A 2026_134_D | 2x2 | 11 | Probe 2 | 3PBV 01_24_H_2x2 A 2026_134_D.xls | 78 | 0.7707927 | 151.3166
3PBV 01_24_H_2x2 A 2026_134_D | 2x2 | 11 | Probe 2 | 3PBV 01_24_H_2x2 A 2026_134_D.xls | 79 | 0.7809179 | 153.2876
3PBV 01_24_H_2x2 A 2026_134_D | 2x2 | 11 | Probe 2 | 3PBV 01_24_H_2x2 A 2026_134_D.xls | 80 | 0.7910221 | 155.2301
3PBV 01_24_H_2x2 A 2026_134_D | 2x2 | 11 | Probe 2 | 3PBV 01_24_H_2x2 A 2026_134_D.xls | 81 | 0.8010404 | 157.0953
3PBV 01_24_H_2x2 A 2026_134_D | 2x2 | 11 | Probe 2 | 3PBV 01_24_H_2x2 A 2026_134_D.xls | 82 | 0.8111551 | 159.0054
3PBV 01_24_H_2x2 A 2026_134_D | 2x2 | 11 | Probe 2 | 3PBV 01_24_H_2x2 A 2026_134_D.xls | 83 | 0.821163 | 160.9133
3PBV 01_24_H_2x2 A 2026_134_D | 2x2 | 11 | Probe 2 | 3PBV 01_24_H_2x2 A 2026_134_D.xls | 84 | 0.8312452 | 162.8823
3PBV 01_24_H_2x2 A 2026_134_D | 2x2 | 11 | Probe 2 | 3PBV 01_24_H_2x2 A 2026_134_D.xls | 85 | 0.8414028 | 164.7674
3PBV 01_24_H_2x2 A 2026_134_D | 2x2 | 11 | Probe 2 | 3PBV 01_24_H_2x2 A 2026_134_D.xls | 86 | 0.8515394 | 166.6213
3PBV 01_24_H_2x2 A 2026_134_D | 2x2 | 11 | Probe 2 | 3PBV 01_24_H_2x2 A 2026_134_D.xls | 87 | 0.8616112 | 168.5541
3PBV 01_24_H_2x2 A 2026_134_D | 2x2 | 11 | Probe 2 | 3PBV 01_24_H_2x2 A 2026_134_D.xls | 88 | 0.8717154 | 170.4894
3PBV 01_24_H_2x2 A 2026_134_D | 2x2 | 11 | Probe 2 | 3PBV 01_24_H_2x2 A 2026_134_D.xls | 89 | 0.8818195 | 172.4349
3PBV 01_24_H_2x2 A 2026_134_D | 2x2 | 11 | Probe 2 | 3PBV 01_24_H_2x2 A 2026_134_D.xls | 90 | 0.8918808 | 174.3108
3PBV 01_24_H_2x2 A 2026_134_D | 2x2 | 11 | Probe 2 | 3PBV 01_24_H_2x2 A 2026_134_D.xls | 91 | 0.9018887 | 176.1362
3PBV 01_24_H_2x2 A 2026_134_D | 2x2 | 11 | Probe 2 | 3PBV 01_24_H_2x2 A 2026_134_D.xls | 92 | 0.9120353 | 178.0973
3PBV 01_24_H_2x2 A 2026_134_D | 2x2 | 11 | Probe 2 | 3PBV 01_24_H_2x2 A 2026_134_D.xls | 93 | 0.9220756 | 179.9935
3PBV 01_24_H_2x2 A 2026_134_D | 2x2 | 11 | Probe 2 | 3PBV 01_24_H_2x2 A 2026_134_D.xls | 94 | 0.9321254 | 181.9258
3PBV 01_24_H_2x2 A 2026_134_D | 2x2 | 11 | Probe 2 | 3PBV 01_24_H_2x2 A 2026_134_D.xls | 95 | 0.9422296 | 183.7191
3PBV 01_24_H_2x2 A 2026_134_D | 2x2 | 11 | Probe 2 | 3PBV 01_24_H_2x2 A 2026_134_D.xls | 96 | 0.9522374 | 185.6602
3PBV 01_24_H_2x2 A 2026_134_D | 2x2 | 11 | Probe 2 | 3PBV 01_24_H_2x2 A 2026_134_D.xls | 97 | 0.9622453 | 187.5702
3PBV 01_24_H_2x2 A 2026_134_D | 2x2 | 11 | Probe 2 | 3PBV 01_24_H_2x2 A 2026_134_D.xls | 98 | 0.9723495 | 189.4069
3PBV 01_24_H_2x2 A 2026_134_D | 2x2 | 11 | Probe 2 | 3PBV 01_24_H_2x2 A 2026_134_D.xls | 99 | 0.9824746 | 191.3869
3PBV 01_24_H_2x2 A 2026_134_D | 2x2 | 11 | Probe 2 | 3PBV 01_24_H_2x2 A 2026_134_D.xls | 100 | 0.9925354 | 193.2248
3PBV 01_24_H_2x2 A 2026_134_D | 2x2 | 11 | Probe 2 | 3PBV 01_24_H_2x2 A 2026_134_D.xls | 101 | 1.002694 | 195.1631
3PBV 01_24_H_2x2 A 2026_134_D | 2x2 | 11 | Probe 2 | 3PBV 01_24_H_2x2 A 2026_134_D.xls | 102 | 1.012819 | 197.0543
3PBV 01_24_H_2x2 A 2026_134_D | 2x2 | 11 | Probe 2 | 3PBV 01_24_H_2x2 A 2026_134_D.xls | 103 | 1.022966 | 199.0266
3PBV 01_24_H_2x2 A 2026_134_D | 2x2 | 11 | Probe 2 | 3PBV 01_24_H_2x2 A 2026_134_D.xls | 104 | 1.033092 | 200.879
3PBV 01_24_H_2x2 A 2026_134_D | 2x2 | 11 | Probe 2 | 3PBV 01_24_H_2x2 A 2026_134_D.xls | 105 | 1.043228 | 202.6874
3PBV 01_24_H_2x2 A 2026_134_D | 2x2 | 11 | Probe 2 | 3PBV 01_24_H_2x2 A 2026_134_D.xls | 106 | 1.053386 | 204.6332
3PBV 01_24_H_2x2 A 2026_134_D | 2x2 | 11 | Probe 2 | 3PBV 01_24_H_2x2 A 2026_134_D.xls | 107 | 1.063544 | 206.4777
3PBV 01_24_H_2x2 A 2026_134_D | 2x2 | 11 | Probe 2 | 3PBV 01_24_H_2x2 A 2026_134_D.xls | 108 | 1.073669 | 208.3753
3PBV 01_24_H_2x2 A 2026_134_D | 2x2 | 11 | Probe 2 | 3PBV 01_24_H_2x2 A 2026_134_D.xls | 109 | 1.083688 | 210.1915
3PBV 01_24_H_2x2 A 2026_134_D | 2x2 | 11 | Probe 2 | 3PBV 01_24_H_2x2 A 2026_134_D.xls | 110 | 1.093739 | 212.1165
3PBV 01_24_H_2x2 A 2026_134_D | 2x2 | 11 | Probe 2 | 3PBV 01_24_H_2x2 A 2026_134_D.xls | 111 | 1.103886 | 213.9894
3PBV 01_24_H_2x2 A 2026_134_D | 2x2 | 11 | Probe 2 | 3PBV 01_24_H_2x2 A 2026_134_D.xls | 112 | 1.114054 | 215.9292
3PBV 01_24_H_2x2 A 2026_134_D | 2x2 | 11 | Probe 2 | 3PBV 01_24_H_2x2 A 2026_134_D.xls | 113 | 1.124104 | 217.8494
3PBV 01_24_H_2x2 A 2026_134_D | 2x2 | 11 | Probe 2 | 3PBV 01_24_H_2x2 A 2026_134_D.xls | 114 | 1.134219 | 219.6536
3PBV 01_24_H_2x2 A 2026_134_D | 2x2 | 11 | Probe 2 | 3PBV 01_24_H_2x2 A 2026_134_D.xls | 115 | 1.144313 | 221.5732
3PBV 01_24_H_2x2 A 2026_134_D | 2x2 | 11 | Probe 2 | 3PBV 01_24_H_2x2 A 2026_134_D.xls | 116 | 1.154395 | 223.3804
3PBV 01_24_H_2x2 A 2026_134_D | 2x2 | 11 | Probe 2 | 3PBV 01_24_H_2x2 A 2026_134_D.xls | 117 | 1.164521 | 225.1969
3PBV 01_24_H_2x2 A 2026_134_D | 2x2 | 11 | Probe 2 | 3PBV 01_24_H_2x2 A 2026_134_D.xls | 118 | 1.174647 | 227.0739
3PBV 01_24_H_2x2 A 2026_134_D | 2x2 | 11 | Probe 2 | 3PBV 01_24_H_2x2 A 2026_134_D.xls | 119 | 1.184751 | 228.9155
3PBV 01_24_H_2x2 A 2026_134_D | 2x2 | 11 | Probe 2 | 3PBV 01_24_H_2x2 A 2026_134_D.xls | 120 | 1.194941 | 230.7567
3PBV 01_24_H_2x2 A 2026_134_D | 2x2 | 11 | Probe 2 | 3PBV 01_24_H_2x2 A 2026_134_D.xls | 121 | 1.205078 | 232.6384
3PBV 01_24_H_2x2 A 2026_134_D | 2x2 | 11 | Probe 2 | 3PBV 01_24_H_2x2 A 2026_134_D.xls | 122 | 1.215117 | 234.5804
3PBV 01_24_H_2x2 A 2026_134_D | 2x2 | 11 | Probe 2 | 3PBV 01_24_H_2x2 A 2026_134_D.xls | 123 | 1.225286 | 236.3971
3PBV 01_24_H_2x2 A 2026_134_D | 2x2 | 11 | Probe 2 | 3PBV 01_24_H_2x2 A 2026_134_D.xls | 124 | 1.235347 | 238.2524
3PBV 01_24_H_2x2 A 2026_134_D | 2x2 | 11 | Probe 2 | 3PBV 01_24_H_2x2 A 2026_134_D.xls | 125 | 1.245483 | 240.1614
3PBV 01_24_H_2x2 A 2026_134_D | 2x2 | 11 | Probe 2 | 3PBV 01_24_H_2x2 A 2026_134_D.xls | 126 | 1.255566 | 242.0037
3PBV 01_24_H_2x2 A 2026_134_D | 2x2 | 11 | Probe 2 | 3PBV 01_24_H_2x2 A 2026_134_D.xls | 127 | 1.265648 | 243.9108
3PBV 01_24_H_2x2 A 2026_134_D | 2x2 | 11 | Probe 2 | 3PBV 01_24_H_2x2 A 2026_134_D.xls | 128 | 1.275795 | 245.7114
3PBV 01_24_H_2x2 A 2026_134_D | 2x2 | 11 | Probe 2 | 3PBV 01_24_H_2x2 A 2026_134_D.xls | 129 | 1.285953 | 247.5818
3PBV 01_24_H_2x2 A 2026_134_D | 2x2 | 11 | Probe 2 | 3PBV 01_24_H_2x2 A 2026_134_D.xls | 130 | 1.296111 | 249.4776
3PBV 01_24_H_2x2 A 2026_134_D | 2x2 | 11 | Probe 2 | 3PBV 01_24_H_2x2 A 2026_134_D.xls | 131 | 1.306237 | 251.4169
3PBV 01_24_H_2x2 A 2026_134_D | 2x2 | 11 | Probe 2 | 3PBV 01_24_H_2x2 A 2026_134_D.xls | 132 | 1.316244 | 253.2564
3PBV 01_24_H_2x2 A 2026_134_D | 2x2 | 11 | Probe 2 | 3PBV 01_24_H_2x2 A 2026_134_D.xls | 133 | 1.32637 | 255.026
3PBV 01_24_H_2x2 A 2026_134_D | 2x2 | 11 | Probe 2 | 3PBV 01_24_H_2x2 A 2026_134_D.xls | 134 | 1.336485 | 256.9415
3PBV 01_24_H_2x2 A 2026_134_D | 2x2 | 11 | Probe 2 | 3PBV 01_24_H_2x2 A 2026_134_D.xls | 135 | 1.346535 | 258.83
3PBV 01_24_H_2x2 A 2026_134_D | 2x2 | 11 | Probe 2 | 3PBV 01_24_H_2x2 A 2026_134_D.xls | 136 | 1.356596 | 260.6645
3PBV 01_24_H_2x2 A 2026_134_D | 2x2 | 11 | Probe 2 | 3PBV 01_24_H_2x2 A 2026_134_D.xls | 137 | 1.366701 | 262.444
3PBV 01_24_H_2x2 A 2026_134_D | 2x2 | 11 | Probe 2 | 3PBV 01_24_H_2x2 A 2026_134_D.xls | 138 | 1.376741 | 264.3397
3PBV 01_24_H_2x2 A 2026_134_D | 2x2 | 11 | Probe 2 | 3PBV 01_24_H_2x2 A 2026_134_D.xls | 139 | 1.38678 | 266.1509
3PBV 01_24_H_2x2 A 2026_134_D | 2x2 | 11 | Probe 2 | 3PBV 01_24_H_2x2 A 2026_134_D.xls | 140 | 1.396895 | 268.1116
3PBV 01_24_H_2x2 A 2026_134_D | 2x2 | 11 | Probe 2 | 3PBV 01_24_H_2x2 A 2026_134_D.xls | 141 | 1.406988 | 269.9621
3PBV 01_24_H_2x2 A 2026_134_D | 2x2 | 11 | Probe 2 | 3PBV 01_24_H_2x2 A 2026_134_D.xls | 142 | 1.417028 | 271.7024
3PBV 01_24_H_2x2 A 2026_134_D | 2x2 | 11 | Probe 2 | 3PBV 01_24_H_2x2 A 2026_134_D.xls | 143 | 1.427154 | 273.6347
3PBV 01_24_H_2x2 A 2026_134_D | 2x2 | 11 | Probe 2 | 3PBV 01_24_H_2x2 A 2026_134_D.xls | 144 | 1.437333 | 275.4891
3PBV 01_24_H_2x2 A 2026_134_D | 2x2 | 11 | Probe 2 | 3PBV 01_24_H_2x2 A 2026_134_D.xls | 145 | 1.447426 | 277.3613
3PBV 01_24_H_2x2 A 2026_134_D | 2x2 | 11 | Probe 2 | 3PBV 01_24_H_2x2 A 2026_134_D.xls | 146 | 1.457573 | 279.1658
3PBV 01_24_H_2x2 A 2026_134_D | 2x2 | 11 | Probe 2 | 3PBV 01_24_H_2x2 A 2026_134_D.xls | 147 | 1.467732 | 281.0274
3PBV 01_24_H_2x2 A 2026_134_D | 2x2 | 11 | Probe 2 | 3PBV 01_24_H_2x2 A 2026_134_D.xls | 148 | 1.477781 | 282.8943
3PBV 01_24_H_2x2 A 2026_134_D | 2x2 | 11 | Probe 2 | 3PBV 01_24_H_2x2 A 2026_134_D.xls | 149 | 1.487918 | 284.7788
3PBV 01_24_H_2x2 A 2026_134_D | 2x2 | 11 | Probe 2 | 3PBV 01_24_H_2x2 A 2026_134_D.xls | 150 | 1.498001 | 286.6206
3PBV 01_24_H_2x2 A 2026_134_D | 2x2 | 11 | Probe 2 | 3PBV 01_24_H_2x2 A 2026_134_D.xls | 151 | 1.508019 | 288.3808
3PBV 01_24_H_2x2 A 2026_134_D | 2x2 | 11 | Probe 2 | 3PBV 01_24_H_2x2 A 2026_134_D.xls | 152 | 1.518058 | 290.2217
3PBV 01_24_H_2x2 A 2026_134_D | 2x2 | 11 | Probe 2 | 3PBV 01_24_H_2x2 A 2026_134_D.xls | 153 | 1.528152 | 291.9919
3PBV 01_24_H_2x2 A 2026_134_D | 2x2 | 11 | Probe 2 | 3PBV 01_24_H_2x2 A 2026_134_D.xls | 154 | 1.53816 | 293.8047
3PBV 01_24_H_2x2 A 2026_134_D | 2x2 | 11 | Probe 2 | 3PBV 01_24_H_2x2 A 2026_134_D.xls | 155 | 1.548253 | 295.6235
3PBV 01_24_H_2x2 A 2026_134_D | 2x2 | 11 | Probe 2 | 3PBV 01_24_H_2x2 A 2026_134_D.xls | 156 | 1.558389 | 297.4237
3PBV 01_24_H_2x2 A 2026_134_D | 2x2 | 11 | Probe 2 | 3PBV 01_24_H_2x2 A 2026_134_D.xls | 157 | 1.568536 | 299.3775
3PBV 01_24_H_2x2 A 2026_134_D | 2x2 | 11 | Probe 2 | 3PBV 01_24_H_2x2 A 2026_134_D.xls | 158 | 1.578587 | 301.0875
3PBV 01_24_H_2x2 A 2026_134_D | 2x2 | 11 | Probe 2 | 3PBV 01_24_H_2x2 A 2026_134_D.xls | 159 | 1.58868 | 303.0162
3PBV 01_24_H_2x2 A 2026_134_D | 2x2 | 11 | Probe 2 | 3PBV 01_24_H_2x2 A 2026_134_D.xls | 160 | 1.598817 | 304.7773
3PBV 01_24_H_2x2 A 2026_134_D | 2x2 | 11 | Probe 2 | 3PBV 01_24_H_2x2 A 2026_134_D.xls | 161 | 1.60891 | 306.494
3PBV 01_24_H_2x2 A 2026_134_D | 2x2 | 11 | Probe 2 | 3PBV 01_24_H_2x2 A 2026_134_D.xls | 162 | 1.619068 | 308.3373
3PBV 01_24_H_2x2 A 2026_134_D | 2x2 | 11 | Probe 2 | 3PBV 01_24_H_2x2 A 2026_134_D.xls | 163 | 1.629172 | 310.1598
3PBV 01_24_H_2x2 A 2026_134_D | 2x2 | 11 | Probe 2 | 3PBV 01_24_H_2x2 A 2026_134_D.xls | 164 | 1.639309 | 311.9956
3PBV 01_24_H_2x2 A 2026_134_D | 2x2 | 11 | Probe 2 | 3PBV 01_24_H_2x2 A 2026_134_D.xls | 165 | 1.649434 | 313.7676
3PBV 01_24_H_2x2 A 2026_134_D | 2x2 | 11 | Probe 2 | 3PBV 01_24_H_2x2 A 2026_134_D.xls | 166 | 1.659571 | 315.5514
3PBV 01_24_H_2x2 A 2026_134_D | 2x2 | 11 | Probe 2 | 3PBV 01_24_H_2x2 A 2026_134_D.xls | 167 | 1.669686 | 317.3622
3PBV 01_24_H_2x2 A 2026_134_D | 2x2 | 11 | Probe 2 | 3PBV 01_24_H_2x2 A 2026_134_D.xls | 168 | 1.679865 | 319.1843
3PBV 01_24_H_2x2 A 2026_134_D | 2x2 | 11 | Probe 2 | 3PBV 01_24_H_2x2 A 2026_134_D.xls | 169 | 1.689958 | 321.0058
3PBV 01_24_H_2x2 A 2026_134_D | 2x2 | 11 | Probe 2 | 3PBV 01_24_H_2x2 A 2026_134_D.xls | 170 | 1.699976 | 322.7593
3PBV 01_24_H_2x2 A 2026_134_D | 2x2 | 11 | Probe 2 | 3PBV 01_24_H_2x2 A 2026_134_D.xls | 171 | 1.710059 | 324.58
3PBV 01_24_H_2x2 A 2026_134_D | 2x2 | 11 | Probe 2 | 3PBV 01_24_H_2x2 A 2026_134_D.xls | 172 | 1.720066 | 326.3061
3PBV 01_24_H_2x2 A 2026_134_D | 2x2 | 11 | Probe 2 | 3PBV 01_24_H_2x2 A 2026_134_D.xls | 173 | 1.730224 | 328.0907
3PBV 01_24_H_2x2 A 2026_134_D | 2x2 | 11 | Probe 2 | 3PBV 01_24_H_2x2 A 2026_134_D.xls | 174 | 1.740328 | 329.8757
3PBV 01_24_H_2x2 A 2026_134_D | 2x2 | 11 | Probe 2 | 3PBV 01_24_H_2x2 A 2026_134_D.xls | 175 | 1.750411 | 331.5822
3PBV 01_24_H_2x2 A 2026_134_D | 2x2 | 11 | Probe 2 | 3PBV 01_24_H_2x2 A 2026_134_D.xls | 176 | 1.760494 | 333.4086
3PBV 01_24_H_2x2 A 2026_134_D | 2x2 | 11 | Probe 2 | 3PBV 01_24_H_2x2 A 2026_134_D.xls | 177 | 1.770587 | 335.1382
3PBV 01_24_H_2x2 A 2026_134_D | 2x2 | 11 | Probe 2 | 3PBV 01_24_H_2x2 A 2026_134_D.xls | 178 | 1.780691 | 336.8841
3PBV 01_24_H_2x2 A 2026_134_D | 2x2 | 11 | Probe 2 | 3PBV 01_24_H_2x2 A 2026_134_D.xls | 179 | 1.790838 | 338.7516
3PBV 01_24_H_2x2 A 2026_134_D | 2x2 | 11 | Probe 2 | 3PBV 01_24_H_2x2 A 2026_134_D.xls | 180 | 1.800878 | 340.4107
3PBV 01_24_H_2x2 A 2026_134_D | 2x2 | 11 | Probe 2 | 3PBV 01_24_H_2x2 A 2026_134_D.xls | 181 | 1.810918 | 342.2156
3PBV 01_24_H_2x2 A 2026_134_D | 2x2 | 11 | Probe 2 | 3PBV 01_24_H_2x2 A 2026_134_D.xls | 182 | 1.821033 | 343.9344
3PBV 01_24_H_2x2 A 2026_134_D | 2x2 | 11 | Probe 2 | 3PBV 01_24_H_2x2 A 2026_134_D.xls | 183 | 1.831083 | 345.6572
3PBV 01_24_H_2x2 A 2026_134_D | 2x2 | 11 | Probe 2 | 3PBV 01_24_H_2x2 A 2026_134_D.xls | 184 | 1.84123 | 347.4079
3PBV 01_24_H_2x2 A 2026_134_D | 2x2 | 11 | Probe 2 | 3PBV 01_24_H_2x2 A 2026_134_D.xls | 185 | 1.851335 | 337.1778
3PBV 01_24_H_2x2 A 2026_134_D | 2x2 | 12 | Probe 3 | 3PBV 01_24_H_2x2 A 2026_134_D.xls | 1 | 0 | 10.83589
3PBV 01_24_H_2x2 A 2026_134_D | 2x2 | 12 | Probe 3 | 3PBV 01_24_H_2x2 A 2026_134_D.xls | 2 | 0.01001778 | 12.18207
3PBV 01_24_H_2x2 A 2026_134_D | 2x2 | 12 | Probe 3 | 3PBV 01_24_H_2x2 A 2026_134_D.xls | 3 | 0.02015439 | 13.9455
3PBV 01_24_H_2x2 A 2026_134_D | 2x2 | 12 | Probe 3 | 3PBV 01_24_H_2x2 A 2026_134_D.xls | 4 | 0.03019372 | 15.62154
3PBV 01_24_H_2x2 A 2026_134_D | 2x2 | 12 | Probe 3 | 3PBV 01_24_H_2x2 A 2026_134_D.xls | 5 | 0.04026547 | 17.30269
3PBV 01_24_H_2x2 A 2026_134_D | 2x2 | 12 | Probe 3 | 3PBV 01_24_H_2x2 A 2026_134_D.xls | 6 | 0.05038109 | 18.98654
3PBV 01_24_H_2x2 A 2026_134_D | 2x2 | 12 | Probe 3 | 3PBV 01_24_H_2x2 A 2026_134_D.xls | 7 | 0.06039849 | 20.65234
3PBV 01_24_H_2x2 A 2026_134_D | 2x2 | 12 | Probe 3 | 3PBV 01_24_H_2x2 A 2026_134_D.xls | 8 | 0.07049218 | 22.36424
3PBV 01_24_H_2x2 A 2026_134_D | 2x2 | 12 | Probe 3 | 3PBV 01_24_H_2x2 A 2026_134_D.xls | 9 | 0.08054295 | 24.11711
3PBV 01_24_H_2x2 A 2026_134_D | 2x2 | 12 | Probe 3 | 3PBV 01_24_H_2x2 A 2026_134_D.xls | 10 | 0.09065742 | 25.87791
3PBV 01_24_H_2x2 A 2026_134_D | 2x2 | 12 | Probe 3 | 3PBV 01_24_H_2x2 A 2026_134_D.xls | 11 | 0.1007187 | 27.56569
3PBV 01_24_H_2x2 A 2026_134_D | 2x2 | 12 | Probe 3 | 3PBV 01_24_H_2x2 A 2026_134_D.xls | 12 | 0.1108334 | 29.24845
3PBV 01_24_H_2x2 A 2026_134_D | 2x2 | 12 | Probe 3 | 3PBV 01_24_H_2x2 A 2026_134_D.xls | 13 | 0.1209919 | 31.06407
3PBV 01_24_H_2x2 A 2026_134_D | 2x2 | 12 | Probe 3 | 3PBV 01_24_H_2x2 A 2026_134_D.xls | 14 | 0.1310417 | 32.83959
3PBV 01_24_H_2x2 A 2026_134_D | 2x2 | 12 | Probe 3 | 3PBV 01_24_H_2x2 A 2026_134_D.xls | 15 | 0.1410705 | 34.62176
3PBV 01_24_H_2x2 A 2026_134_D | 2x2 | 12 | Probe 3 | 3PBV 01_24_H_2x2 A 2026_134_D.xls | 16 | 0.1511967 | 36.26876
3PBV 01_24_H_2x2 A 2026_134_D | 2x2 | 12 | Probe 3 | 3PBV 01_24_H_2x2 A 2026_134_D.xls | 17 | 0.1612474 | 38.09501
3PBV 01_24_H_2x2 A 2026_134_D | 2x2 | 12 | Probe 3 | 3PBV 01_24_H_2x2 A 2026_134_D.xls | 18 | 0.1713945 | 39.86464
3PBV 01_24_H_2x2 A 2026_134_D | 2x2 | 12 | Probe 3 | 3PBV 01_24_H_2x2 A 2026_134_D.xls | 19 | 0.1815308 | 41.62025
3PBV 01_24_H_2x2 A 2026_134_D | 2x2 | 12 | Probe 3 | 3PBV 01_24_H_2x2 A 2026_134_D.xls | 20 | 0.1916674 | 43.43537
3PBV 01_24_H_2x2 A 2026_134_D | 2x2 | 12 | Probe 3 | 3PBV 01_24_H_2x2 A 2026_134_D.xls | 21 | 0.2017601 | 45.10335
3PBV 01_24_H_2x2 A 2026_134_D | 2x2 | 12 | Probe 3 | 3PBV 01_24_H_2x2 A 2026_134_D.xls | 22 | 0.2118748 | 46.96414
3PBV 01_24_H_2x2 A 2026_134_D | 2x2 | 12 | Probe 3 | 3PBV 01_24_H_2x2 A 2026_134_D.xls | 23 | 0.2220219 | 48.77376
3PBV 01_24_H_2x2 A 2026_134_D | 2x2 | 12 | Probe 3 | 3PBV 01_24_H_2x2 A 2026_134_D.xls | 24 | 0.2320946 | 50.59508
3PBV 01_24_H_2x2 A 2026_134_D | 2x2 | 12 | Probe 3 | 3PBV 01_24_H_2x2 A 2026_134_D.xls | 25 | 0.2422302 | 52.32991
3PBV 01_24_H_2x2 A 2026_134_D | 2x2 | 12 | Probe 3 | 3PBV 01_24_H_2x2 A 2026_134_D.xls | 26 | 0.2523458 | 54.05188
3PBV 01_24_H_2x2 A 2026_134_D | 2x2 | 12 | Probe 3 | 3PBV 01_24_H_2x2 A 2026_134_D.xls | 27 | 0.2623957 | 55.89028
3PBV 01_24_H_2x2 A 2026_134_D | 2x2 | 12 | Probe 3 | 3PBV 01_24_H_2x2 A 2026_134_D.xls | 28 | 0.2724998 | 57.83917
3PBV 01_24_H_2x2 A 2026_134_D | 2x2 | 12 | Probe 3 | 3PBV 01_24_H_2x2 A 2026_134_D.xls | 29 | 0.2826259 | 59.69094
3PBV 01_24_H_2x2 A 2026_134_D | 2x2 | 12 | Probe 3 | 3PBV 01_24_H_2x2 A 2026_134_D.xls | 30 | 0.2927187 | 61.45536
3PBV 01_24_H_2x2 A 2026_134_D | 2x2 | 12 | Probe 3 | 3PBV 01_24_H_2x2 A 2026_134_D.xls | 31 | 0.3027265 | 63.23094
3PBV 01_24_H_2x2 A 2026_134_D | 2x2 | 12 | Probe 3 | 3PBV 01_24_H_2x2 A 2026_134_D.xls | 32 | 0.3128631 | 65.07501
3PBV 01_24_H_2x2 A 2026_134_D | 2x2 | 12 | Probe 3 | 3PBV 01_24_H_2x2 A 2026_134_D.xls | 33 | 0.3229244 | 66.88897
3PBV 01_24_H_2x2 A 2026_134_D | 2x2 | 12 | Probe 3 | 3PBV 01_24_H_2x2 A 2026_134_D.xls | 34 | 0.3329428 | 68.65602
3PBV 01_24_H_2x2 A 2026_134_D | 2x2 | 12 | Probe 3 | 3PBV 01_24_H_2x2 A 2026_134_D.xls | 35 | 0.3430679 | 70.40349
3PBV 01_24_H_2x2 A 2026_134_D | 2x2 | 12 | Probe 3 | 3PBV 01_24_H_2x2 A 2026_134_D.xls | 36 | 0.353194 | 72.33351
3PBV 01_24_H_2x2 A 2026_134_D | 2x2 | 12 | Probe 3 | 3PBV 01_24_H_2x2 A 2026_134_D.xls | 37 | 0.3568122 | 72.95872
3PBV 01_24_H_2x2 A 2026_134_D | 2x2 | 12 | Probe 3 | 3PBV 01_24_H_2x2 A 2026_134_D.xls | 38 | 0.3668516 | 74.83384
3PBV 01_24_H_2x2 A 2026_134_D | 2x2 | 12 | Probe 3 | 3PBV 01_24_H_2x2 A 2026_134_D.xls | 39 | 0.3769987 | 76.62911
3PBV 01_24_H_2x2 A 2026_134_D | 2x2 | 12 | Probe 3 | 3PBV 01_24_H_2x2 A 2026_134_D.xls | 40 | 0.3871458 | 78.46061
3PBV 01_24_H_2x2 A 2026_134_D | 2x2 | 12 | Probe 3 | 3PBV 01_24_H_2x2 A 2026_134_D.xls | 41 | 0.3971965 | 80.26568
3PBV 01_24_H_2x2 A 2026_134_D | 2x2 | 12 | Probe 3 | 3PBV 01_24_H_2x2 A 2026_134_D.xls | 42 | 0.4073226 | 82.05994
3PBV 01_24_H_2x2 A 2026_134_D | 2x2 | 12 | Probe 3 | 3PBV 01_24_H_2x2 A 2026_134_D.xls | 43 | 0.4174154 | 83.88709
3PBV 01_24_H_2x2 A 2026_134_D | 2x2 | 12 | Probe 3 | 3PBV 01_24_H_2x2 A 2026_134_D.xls | 44 | 0.4275623 | 85.7257
3PBV 01_24_H_2x2 A 2026_134_D | 2x2 | 12 | Probe 3 | 3PBV 01_24_H_2x2 A 2026_134_D.xls | 45 | 0.4376026 | 87.50512
3PBV 01_24_H_2x2 A 2026_134_D | 2x2 | 12 | Probe 3 | 3PBV 01_24_H_2x2 A 2026_134_D.xls | 46 | 0.4476963 | 89.39592
3PBV 01_24_H_2x2 A 2026_134_D | 2x2 | 12 | Probe 3 | 3PBV 01_24_H_2x2 A 2026_134_D.xls | 47 | 0.4578214 | 91.17342
3PBV 01_24_H_2x2 A 2026_134_D | 2x2 | 12 | Probe 3 | 3PBV 01_24_H_2x2 A 2026_134_D.xls | 48 | 0.4679151 | 93.08604
3PBV 01_24_H_2x2 A 2026_134_D | 2x2 | 12 | Probe 3 | 3PBV 01_24_H_2x2 A 2026_134_D.xls | 49 | 0.4780193 | 94.85944
3PBV 01_24_H_2x2 A 2026_134_D | 2x2 | 12 | Probe 3 | 3PBV 01_24_H_2x2 A 2026_134_D.xls | 50 | 0.4881664 | 96.65198
3PBV 01_24_H_2x2 A 2026_134_D | 2x2 | 12 | Probe 3 | 3PBV 01_24_H_2x2 A 2026_134_D.xls | 51 | 0.4982162 | 98.48014
3PBV 01_24_H_2x2 A 2026_134_D | 2x2 | 12 | Probe 3 | 3PBV 01_24_H_2x2 A 2026_134_D.xls | 52 | 0.508246 | 100.2483
3PBV 01_24_H_2x2 A 2026_134_D | 2x2 | 12 | Probe 3 | 3PBV 01_24_H_2x2 A 2026_134_D.xls | 53 | 0.5183607 | 102.1269
3PBV 01_24_H_2x2 A 2026_134_D | 2x2 | 12 | Probe 3 | 3PBV 01_24_H_2x2 A 2026_134_D.xls | 54 | 0.5283676 | 103.906
3PBV 01_24_H_2x2 A 2026_134_D | 2x2 | 12 | Probe 3 | 3PBV 01_24_H_2x2 A 2026_134_D.xls | 55 | 0.5383754 | 105.7371
3PBV 01_24_H_2x2 A 2026_134_D | 2x2 | 12 | Probe 3 | 3PBV 01_24_H_2x2 A 2026_134_D.xls | 56 | 0.5485006 | 107.5943
3PBV 01_24_H_2x2 A 2026_134_D | 2x2 | 12 | Probe 3 | 3PBV 01_24_H_2x2 A 2026_134_D.xls | 57 | 0.5585189 | 109.4398
3PBV 01_24_H_2x2 A 2026_134_D | 2x2 | 12 | Probe 3 | 3PBV 01_24_H_2x2 A 2026_134_D.xls | 58 | 0.5686021 | 111.2108
3PBV 01_24_H_2x2 A 2026_134_D | 2x2 | 12 | Probe 3 | 3PBV 01_24_H_2x2 A 2026_134_D.xls | 59 | 0.5787597 | 113.0223
3PBV 01_24_H_2x2 A 2026_134_D | 2x2 | 12 | Probe 3 | 3PBV 01_24_H_2x2 A 2026_134_D.xls | 60 | 0.5889068 | 114.8889
3PBV 01_24_H_2x2 A 2026_134_D | 2x2 | 12 | Probe 3 | 3PBV 01_24_H_2x2 A 2026_134_D.xls | 61 | 0.5989793 | 116.7567
3PBV 01_24_H_2x2 A 2026_134_D | 2x2 | 12 | Probe 3 | 3PBV 01_24_H_2x2 A 2026_134_D.xls | 62 | 0.6090615 | 118.5773
3PBV 01_24_H_2x2 A 2026_134_D | 2x2 | 12 | Probe 3 | 3PBV 01_24_H_2x2 A 2026_134_D.xls | 63 | 0.6191762 | 120.3624
3PBV 01_24_H_2x2 A 2026_134_D | 2x2 | 12 | Probe 3 | 3PBV 01_24_H_2x2 A 2026_134_D.xls | 64 | 0.629205 | 122.1211
3PBV 01_24_H_2x2 A 2026_134_D | 2x2 | 12 | Probe 3 | 3PBV 01_24_H_2x2 A 2026_134_D.xls | 65 | 0.6393417 | 123.9594
3PBV 01_24_H_2x2 A 2026_134_D | 2x2 | 12 | Probe 3 | 3PBV 01_24_H_2x2 A 2026_134_D.xls | 66 | 0.6494783 | 125.8903
3PBV 01_24_H_2x2 A 2026_134_D | 2x2 | 12 | Probe 3 | 3PBV 01_24_H_2x2 A 2026_134_D.xls | 67 | 0.65955 | 127.7536
3PBV 01_24_H_2x2 A 2026_134_D | 2x2 | 12 | Probe 3 | 3PBV 01_24_H_2x2 A 2026_134_D.xls | 68 | 0.6696008 | 129.5136
3PBV 01_24_H_2x2 A 2026_134_D | 2x2 | 12 | Probe 3 | 3PBV 01_24_H_2x2 A 2026_134_D.xls | 69 | 0.6797258 | 131.3452
3PBV 01_24_H_2x2 A 2026_134_D | 2x2 | 12 | Probe 3 | 3PBV 01_24_H_2x2 A 2026_134_D.xls | 70 | 0.6897556 | 133.1158
3PBV 01_24_H_2x2 A 2026_134_D | 2x2 | 12 | Probe 3 | 3PBV 01_24_H_2x2 A 2026_134_D.xls | 71 | 0.6999456 | 135.0266
3PBV 01_24_H_2x2 A 2026_134_D | 2x2 | 12 | Probe 3 | 3PBV 01_24_H_2x2 A 2026_134_D.xls | 72 | 0.7100173 | 136.8438
3PBV 01_24_H_2x2 A 2026_134_D | 2x2 | 12 | Probe 3 | 3PBV 01_24_H_2x2 A 2026_134_D.xls | 73 | 0.720153 | 138.6526
3PBV 01_24_H_2x2 A 2026_134_D | 2x2 | 12 | Probe 3 | 3PBV 01_24_H_2x2 A 2026_134_D.xls | 74 | 0.7302572 | 140.5046
3PBV 01_24_H_2x2 A 2026_134_D | 2x2 | 12 | Probe 3 | 3PBV 01_24_H_2x2 A 2026_134_D.xls | 75 | 0.7403508 | 142.3274
3PBV 01_24_H_2x2 A 2026_134_D | 2x2 | 12 | Probe 3 | 3PBV 01_24_H_2x2 A 2026_134_D.xls | 76 | 0.750477 | 144.2095
3PBV 01_24_H_2x2 A 2026_134_D | 2x2 | 12 | Probe 3 | 3PBV 01_24_H_2x2 A 2026_134_D.xls | 77 | 0.7606126 | 145.9438
3PBV 01_24_H_2x2 A 2026_134_D | 2x2 | 12 | Probe 3 | 3PBV 01_24_H_2x2 A 2026_134_D.xls | 78 | 0.7707597 | 147.7886
3PBV 01_24_H_2x2 A 2026_134_D | 2x2 | 12 | Probe 3 | 3PBV 01_24_H_2x2 A 2026_134_D.xls | 79 | 0.7808534 | 149.6381
3PBV 01_24_H_2x2 A 2026_134_D | 2x2 | 12 | Probe 3 | 3PBV 01_24_H_2x2 A 2026_134_D.xls | 80 | 0.7908927 | 151.4317
3PBV 01_24_H_2x2 A 2026_134_D | 2x2 | 12 | Probe 3 | 3PBV 01_24_H_2x2 A 2026_134_D.xls | 81 | 0.8010083 | 153.2674
3PBV 01_24_H_2x2 A 2026_134_D | 2x2 | 12 | Probe 3 | 3PBV 01_24_H_2x2 A 2026_134_D.xls | 82 | 0.811144 | 155.0107
3PBV 01_24_H_2x2 A 2026_134_D | 2x2 | 12 | Probe 3 | 3PBV 01_24_H_2x2 A 2026_134_D.xls | 83 | 0.8211948 | 156.8537
3PBV 01_24_H_2x2 A 2026_134_D | 2x2 | 12 | Probe 3 | 3PBV 01_24_H_2x2 A 2026_134_D.xls | 84 | 0.8312351 | 158.665
3PBV 01_24_H_2x2 A 2026_134_D | 2x2 | 12 | Probe 3 | 3PBV 01_24_H_2x2 A 2026_134_D.xls | 85 | 0.8413599 | 160.5263
3PBV 01_24_H_2x2 A 2026_134_D | 2x2 | 12 | Probe 3 | 3PBV 01_24_H_2x2 A 2026_134_D.xls | 86 | 0.8514107 | 162.3146
3PBV 01_24_H_2x2 A 2026_134_D | 2x2 | 12 | Probe 3 | 3PBV 01_24_H_2x2 A 2026_134_D.xls | 87 | 0.8614615 | 164.1077
3PBV 01_24_H_2x2 A 2026_134_D | 2x2 | 12 | Probe 3 | 3PBV 01_24_H_2x2 A 2026_134_D.xls | 88 | 0.8715761 | 165.9199
3PBV 01_24_H_2x2 A 2026_134_D | 2x2 | 12 | Probe 3 | 3PBV 01_24_H_2x2 A 2026_134_D.xls | 89 | 0.8816584 | 167.7585
3PBV 01_24_H_2x2 A 2026_134_D | 2x2 | 12 | Probe 3 | 3PBV 01_24_H_2x2 A 2026_134_D.xls | 90 | 0.8917196 | 169.5818
3PBV 01_24_H_2x2 A 2026_134_D | 2x2 | 12 | Probe 3 | 3PBV 01_24_H_2x2 A 2026_134_D.xls | 91 | 0.9018238 | 171.3645
3PBV 01_24_H_2x2 A 2026_134_D | 2x2 | 12 | Probe 3 | 3PBV 01_24_H_2x2 A 2026_134_D.xls | 92 | 0.9119814 | 173.1744
3PBV 01_24_H_2x2 A 2026_134_D | 2x2 | 12 | Probe 3 | 3PBV 01_24_H_2x2 A 2026_134_D.xls | 93 | 0.9220541 | 175.0362
3PBV 01_24_H_2x2 A 2026_134_D | 2x2 | 12 | Probe 3 | 3PBV 01_24_H_2x2 A 2026_134_D.xls | 94 | 0.9320718 | 176.877
3PBV 01_24_H_2x2 A 2026_134_D | 2x2 | 12 | Probe 3 | 3PBV 01_24_H_2x2 A 2026_134_D.xls | 95 | 0.9421865 | 178.6909
3PBV 01_24_H_2x2 A 2026_134_D | 2x2 | 12 | Probe 3 | 3PBV 01_24_H_2x2 A 2026_134_D.xls | 96 | 0.9522697 | 180.4992
3PBV 01_24_H_2x2 A 2026_134_D | 2x2 | 12 | Probe 3 | 3PBV 01_24_H_2x2 A 2026_134_D.xls | 97 | 0.9623948 | 182.3768
3PBV 01_24_H_2x2 A 2026_134_D | 2x2 | 12 | Probe 3 | 3PBV 01_24_H_2x2 A 2026_134_D.xls | 98 | 0.972499 | 184.1508
3PBV 01_24_H_2x2 A 2026_134_D | 2x2 | 12 | Probe 3 | 3PBV 01_24_H_2x2 A 2026_134_D.xls | 99 | 0.9825174 | 185.94
3PBV 01_24_H_2x2 A 2026_134_D | 2x2 | 12 | Probe 3 | 3PBV 01_24_H_2x2 A 2026_134_D.xls | 100 | 0.9925462 | 187.7505
3PBV 01_24_H_2x2 A 2026_134_D | 2x2 | 12 | Probe 3 | 3PBV 01_24_H_2x2 A 2026_134_D.xls | 101 | 1.002693 | 189.5318
3PBV 01_24_H_2x2 A 2026_134_D | 2x2 | 12 | Probe 3 | 3PBV 01_24_H_2x2 A 2026_134_D.xls | 102 | 1.012712 | 191.3938
3PBV 01_24_H_2x2 A 2026_134_D | 2x2 | 12 | Probe 3 | 3PBV 01_24_H_2x2 A 2026_134_D.xls | 103 | 1.022784 | 193.2079
3PBV 01_24_H_2x2 A 2026_134_D | 2x2 | 12 | Probe 3 | 3PBV 01_24_H_2x2 A 2026_134_D.xls | 104 | 1.03292 | 195.05
3PBV 01_24_H_2x2 A 2026_134_D | 2x2 | 12 | Probe 3 | 3PBV 01_24_H_2x2 A 2026_134_D.xls | 105 | 1.043035 | 196.8891
3PBV 01_24_H_2x2 A 2026_134_D | 2x2 | 12 | Probe 3 | 3PBV 01_24_H_2x2 A 2026_134_D.xls | 106 | 1.053064 | 198.6199
3PBV 01_24_H_2x2 A 2026_134_D | 2x2 | 12 | Probe 3 | 3PBV 01_24_H_2x2 A 2026_134_D.xls | 107 | 1.063157 | 200.4852
3PBV 01_24_H_2x2 A 2026_134_D | 2x2 | 12 | Probe 3 | 3PBV 01_24_H_2x2 A 2026_134_D.xls | 108 | 1.073272 | 202.2882
3PBV 01_24_H_2x2 A 2026_134_D | 2x2 | 12 | Probe 3 | 3PBV 01_24_H_2x2 A 2026_134_D.xls | 109 | 1.083376 | 204.112
3PBV 01_24_H_2x2 A 2026_134_D | 2x2 | 12 | Probe 3 | 3PBV 01_24_H_2x2 A 2026_134_D.xls | 110 | 1.093534 | 205.9085
3PBV 01_24_H_2x2 A 2026_134_D | 2x2 | 12 | Probe 3 | 3PBV 01_24_H_2x2 A 2026_134_D.xls | 111 | 1.103692 | 207.6781
3PBV 01_24_H_2x2 A 2026_134_D | 2x2 | 12 | Probe 3 | 3PBV 01_24_H_2x2 A 2026_134_D.xls | 112 | 1.113775 | 209.5605
3PBV 01_24_H_2x2 A 2026_134_D | 2x2 | 12 | Probe 3 | 3PBV 01_24_H_2x2 A 2026_134_D.xls | 113 | 1.123955 | 211.3581
3PBV 01_24_H_2x2 A 2026_134_D | 2x2 | 12 | Probe 3 | 3PBV 01_24_H_2x2 A 2026_134_D.xls | 114 | 1.134069 | 213.2235
3PBV 01_24_H_2x2 A 2026_134_D | 2x2 | 12 | Probe 3 | 3PBV 01_24_H_2x2 A 2026_134_D.xls | 115 | 1.144205 | 214.9301
3PBV 01_24_H_2x2 A 2026_134_D | 2x2 | 12 | Probe 3 | 3PBV 01_24_H_2x2 A 2026_134_D.xls | 116 | 1.154235 | 216.7297
3PBV 01_24_H_2x2 A 2026_134_D | 2x2 | 12 | Probe 3 | 3PBV 01_24_H_2x2 A 2026_134_D.xls | 117 | 1.164328 | 218.5291
3PBV 01_24_H_2x2 A 2026_134_D | 2x2 | 12 | Probe 3 | 3PBV 01_24_H_2x2 A 2026_134_D.xls | 118 | 1.174356 | 220.2916
3PBV 01_24_H_2x2 A 2026_134_D | 2x2 | 12 | Probe 3 | 3PBV 01_24_H_2x2 A 2026_134_D.xls | 119 | 1.184418 | 222.1117
3PBV 01_24_H_2x2 A 2026_134_D | 2x2 | 12 | Probe 3 | 3PBV 01_24_H_2x2 A 2026_134_D.xls | 120 | 1.194523 | 223.8731
3PBV 01_24_H_2x2 A 2026_134_D | 2x2 | 12 | Probe 3 | 3PBV 01_24_H_2x2 A 2026_134_D.xls | 121 | 1.204541 | 225.6745
3PBV 01_24_H_2x2 A 2026_134_D | 2x2 | 12 | Probe 3 | 3PBV 01_24_H_2x2 A 2026_134_D.xls | 122 | 1.214601 | 227.4746
3PBV 01_24_H_2x2 A 2026_134_D | 2x2 | 12 | Probe 3 | 3PBV 01_24_H_2x2 A 2026_134_D.xls | 123 | 1.224695 | 229.4135
3PBV 01_24_H_2x2 A 2026_134_D | 2x2 | 12 | Probe 3 | 3PBV 01_24_H_2x2 A 2026_134_D.xls | 124 | 1.234778 | 231.1277
3PBV 01_24_H_2x2 A 2026_134_D | 2x2 | 12 | Probe 3 | 3PBV 01_24_H_2x2 A 2026_134_D.xls | 125 | 1.244882 | 232.8566
3PBV 01_24_H_2x2 A 2026_134_D | 2x2 | 12 | Probe 3 | 3PBV 01_24_H_2x2 A 2026_134_D.xls | 126 | 1.25504 | 234.7449
3PBV 01_24_H_2x2 A 2026_134_D | 2x2 | 12 | Probe 3 | 3PBV 01_24_H_2x2 A 2026_134_D.xls | 127 | 1.265186 | 236.5509
3PBV 01_24_H_2x2 A 2026_134_D | 2x2 | 12 | Probe 3 | 3PBV 01_24_H_2x2 A 2026_134_D.xls | 128 | 1.275248 | 238.3714
3PBV 01_24_H_2x2 A 2026_134_D | 2x2 | 12 | Probe 3 | 3PBV 01_24_H_2x2 A 2026_134_D.xls | 129 | 1.285266 | 240.0978
3PBV 01_24_H_2x2 A 2026_134_D | 2x2 | 12 | Probe 3 | 3PBV 01_24_H_2x2 A 2026_134_D.xls | 130 | 1.295392 | 241.9046
3PBV 01_24_H_2x2 A 2026_134_D | 2x2 | 12 | Probe 3 | 3PBV 01_24_H_2x2 A 2026_134_D.xls | 131 | 1.305431 | 243.7325
3PBV 01_24_H_2x2 A 2026_134_D | 2x2 | 12 | Probe 3 | 3PBV 01_24_H_2x2 A 2026_134_D.xls | 132 | 1.315589 | 245.5545
3PBV 01_24_H_2x2 A 2026_134_D | 2x2 | 12 | Probe 3 | 3PBV 01_24_H_2x2 A 2026_134_D.xls | 133 | 1.325682 | 247.3296
3PBV 01_24_H_2x2 A 2026_134_D | 2x2 | 12 | Probe 3 | 3PBV 01_24_H_2x2 A 2026_134_D.xls | 134 | 1.335808 | 249.0303
3PBV 01_24_H_2x2 A 2026_134_D | 2x2 | 12 | Probe 3 | 3PBV 01_24_H_2x2 A 2026_134_D.xls | 135 | 1.345912 | 250.8814
3PBV 01_24_H_2x2 A 2026_134_D | 2x2 | 12 | Probe 3 | 3PBV 01_24_H_2x2 A 2026_134_D.xls | 136 | 1.355984 | 252.7001
3PBV 01_24_H_2x2 A 2026_134_D | 2x2 | 12 | Probe 3 | 3PBV 01_24_H_2x2 A 2026_134_D.xls | 137 | 1.366164 | 254.5354
3PBV 01_24_H_2x2 A 2026_134_D | 2x2 | 12 | Probe 3 | 3PBV 01_24_H_2x2 A 2026_134_D.xls | 138 | 1.376311 | 256.2679
3PBV 01_24_H_2x2 A 2026_134_D | 2x2 | 12 | Probe 3 | 3PBV 01_24_H_2x2 A 2026_134_D.xls | 139 | 1.386415 | 257.9795
3PBV 01_24_H_2x2 A 2026_134_D | 2x2 | 12 | Probe 3 | 3PBV 01_24_H_2x2 A 2026_134_D.xls | 140 | 1.396519 | 259.8894
3PBV 01_24_H_2x2 A 2026_134_D | 2x2 | 12 | Probe 3 | 3PBV 01_24_H_2x2 A 2026_134_D.xls | 141 | 1.406591 | 261.7566
3PBV 01_24_H_2x2 A 2026_134_D | 2x2 | 12 | Probe 3 | 3PBV 01_24_H_2x2 A 2026_134_D.xls | 142 | 1.416705 | 263.5858
3PBV 01_24_H_2x2 A 2026_134_D | 2x2 | 12 | Probe 3 | 3PBV 01_24_H_2x2 A 2026_134_D.xls | 143 | 1.426831 | 265.3129
3PBV 01_24_H_2x2 A 2026_134_D | 2x2 | 12 | Probe 3 | 3PBV 01_24_H_2x2 A 2026_134_D.xls | 144 | 1.436892 | 267.1629
3PBV 01_24_H_2x2 A 2026_134_D | 2x2 | 12 | Probe 3 | 3PBV 01_24_H_2x2 A 2026_134_D.xls | 145 | 1.446911 | 268.944
3PBV 01_24_H_2x2 A 2026_134_D | 2x2 | 12 | Probe 3 | 3PBV 01_24_H_2x2 A 2026_134_D.xls | 146 | 1.457025 | 270.7291
3PBV 01_24_H_2x2 A 2026_134_D | 2x2 | 12 | Probe 3 | 3PBV 01_24_H_2x2 A 2026_134_D.xls | 147 | 1.467066 | 272.5338
3PBV 01_24_H_2x2 A 2026_134_D | 2x2 | 12 | Probe 3 | 3PBV 01_24_H_2x2 A 2026_134_D.xls | 148 | 1.477105 | 274.1988
3PBV 01_24_H_2x2 A 2026_134_D | 2x2 | 12 | Probe 3 | 3PBV 01_24_H_2x2 A 2026_134_D.xls | 149 | 1.487199 | 276.0383
3PBV 01_24_H_2x2 A 2026_134_D | 2x2 | 12 | Probe 3 | 3PBV 01_24_H_2x2 A 2026_134_D.xls | 150 | 1.497303 | 277.8295
3PBV 01_24_H_2x2 A 2026_134_D | 2x2 | 12 | Probe 3 | 3PBV 01_24_H_2x2 A 2026_134_D.xls | 151 | 1.507364 | 279.6608
3PBV 01_24_H_2x2 A 2026_134_D | 2x2 | 12 | Probe 3 | 3PBV 01_24_H_2x2 A 2026_134_D.xls | 152 | 1.517489 | 281.4241
3PBV 01_24_H_2x2 A 2026_134_D | 2x2 | 12 | Probe 3 | 3PBV 01_24_H_2x2 A 2026_134_D.xls | 153 | 1.527497 | 283.134
3PBV 01_24_H_2x2 A 2026_134_D | 2x2 | 12 | Probe 3 | 3PBV 01_24_H_2x2 A 2026_134_D.xls | 154 | 1.537591 | 284.9874
3PBV 01_24_H_2x2 A 2026_134_D | 2x2 | 12 | Probe 3 | 3PBV 01_24_H_2x2 A 2026_134_D.xls | 155 | 1.547598 | 286.7192
3PBV 01_24_H_2x2 A 2026_134_D | 2x2 | 12 | Probe 3 | 3PBV 01_24_H_2x2 A 2026_134_D.xls | 156 | 1.557734 | 288.5415
3PBV 01_24_H_2x2 A 2026_134_D | 2x2 | 12 | Probe 3 | 3PBV 01_24_H_2x2 A 2026_134_D.xls | 157 | 1.567817 | 290.3106
3PBV 01_24_H_2x2 A 2026_134_D | 2x2 | 12 | Probe 3 | 3PBV 01_24_H_2x2 A 2026_134_D.xls | 158 | 1.577921 | 292.0852
3PBV 01_24_H_2x2 A 2026_134_D | 2x2 | 12 | Probe 3 | 3PBV 01_24_H_2x2 A 2026_134_D.xls | 159 | 1.588004 | 293.859
3PBV 01_24_H_2x2 A 2026_134_D | 2x2 | 12 | Probe 3 | 3PBV 01_24_H_2x2 A 2026_134_D.xls | 160 | 1.598033 | 295.596
3PBV 01_24_H_2x2 A 2026_134_D | 2x2 | 12 | Probe 3 | 3PBV 01_24_H_2x2 A 2026_134_D.xls | 161 | 1.608212 | 297.4335
3PBV 01_24_H_2x2 A 2026_134_D | 2x2 | 12 | Probe 3 | 3PBV 01_24_H_2x2 A 2026_134_D.xls | 162 | 1.618327 | 299.1807
3PBV 01_24_H_2x2 A 2026_134_D | 2x2 | 12 | Probe 3 | 3PBV 01_24_H_2x2 A 2026_134_D.xls | 163 | 1.628345 | 300.9926
3PBV 01_24_H_2x2 A 2026_134_D | 2x2 | 12 | Probe 3 | 3PBV 01_24_H_2x2 A 2026_134_D.xls | 164 | 1.638428 | 302.7261
3PBV 01_24_H_2x2 A 2026_134_D | 2x2 | 12 | Probe 3 | 3PBV 01_24_H_2x2 A 2026_134_D.xls | 165 | 1.648532 | 304.4716
3PBV 01_24_H_2x2 A 2026_134_D | 2x2 | 12 | Probe 3 | 3PBV 01_24_H_2x2 A 2026_134_D.xls | 166 | 1.65855 | 306.3146
3PBV 01_24_H_2x2 A 2026_134_D | 2x2 | 12 | Probe 3 | 3PBV 01_24_H_2x2 A 2026_134_D.xls | 167 | 1.668568 | 307.6884
3PBV 01_24_H_2x2 A 2026_134_D | 2x2 | 12 | Probe 3 | 3PBV 01_24_H_2x2 A 2026_134_D.xls | 168 | 1.678684 | 309.4788
3PBV 01_24_H_2x2 A 2026_134_D | 2x2 | 12 | Probe 3 | 3PBV 01_24_H_2x2 A 2026_134_D.xls | 169 | 1.688809 | 311.2657
3PBV 01_24_H_2x2 A 2026_134_D | 2x2 | 12 | Probe 3 | 3PBV 01_24_H_2x2 A 2026_134_D.xls | 170 | 1.698924 | 312.9778
3PBV 01_24_H_2x2 A 2026_134_D | 2x2 | 12 | Probe 3 | 3PBV 01_24_H_2x2 A 2026_134_D.xls | 171 | 1.709071 | 314.8134
3PBV 01_24_H_2x2 A 2026_134_D | 2x2 | 12 | Probe 3 | 3PBV 01_24_H_2x2 A 2026_134_D.xls | 172 | 1.719175 | 316.5732
3PBV 01_24_H_2x2 A 2026_134_D | 2x2 | 12 | Probe 3 | 3PBV 01_24_H_2x2 A 2026_134_D.xls | 173 | 1.729279 | 318.381
3PBV 01_24_H_2x2 A 2026_134_D | 2x2 | 12 | Probe 3 | 3PBV 01_24_H_2x2 A 2026_134_D.xls | 174 | 1.739287 | 320.0612
3PBV 01_24_H_2x2 A 2026_134_D | 2x2 | 12 | Probe 3 | 3PBV 01_24_H_2x2 A 2026_134_D.xls | 175 | 1.749369 | 321.8485
3PBV 01_24_H_2x2 A 2026_134_D | 2x2 | 12 | Probe 3 | 3PBV 01_24_H_2x2 A 2026_134_D.xls | 176 | 1.759539 | 323.6419
3PBV 01_24_H_2x2 A 2026_134_D | 2x2 | 12 | Probe 3 | 3PBV 01_24_H_2x2 A 2026_134_D.xls | 177 | 1.769696 | 325.3123
3PBV 01_24_H_2x2 A 2026_134_D | 2x2 | 12 | Probe 3 | 3PBV 01_24_H_2x2 A 2026_134_D.xls | 178 | 1.7798 | 327.114
3PBV 01_24_H_2x2 A 2026_134_D | 2x2 | 12 | Probe 3 | 3PBV 01_24_H_2x2 A 2026_134_D.xls | 179 | 1.789819 | 328.8288
3PBV 01_24_H_2x2 A 2026_134_D | 2x2 | 12 | Probe 3 | 3PBV 01_24_H_2x2 A 2026_134_D.xls | 180 | 1.799911 | 330.6202

## 编号映射
试件类型 | 统一试件编号 | 测试编号 | 原始Probe编号 | 源文件
3k | 1 | 3PBV 01_21_3k A 2026_134_D | Probe 1 | 3PBV 01_21_3k A 2026_134_D.xls
3k | 2 | 3PBV 01_21_3k A 2026_134_D | Probe 2 | 3PBV 01_21_3k A 2026_134_D.xls
3k | 3 | 3PBV 01_21_3k A 2026_134_D | Probe 3 | 3PBV 01_21_3k A 2026_134_D.xls
3k | 4 | 3PBV 01_22_3k A 2026_134_D | Probe 1 | 3PBV 01_22_3k A 2026_134_D.xls
3k | 5 | 3PBV 01_22_3k A 2026_134_D | Probe 2 | 3PBV 01_22_3k A 2026_134_D.xls
3k | 6 | 3PBV 01_22_3k A 2026_134_D | Probe 3 | 3PBV 01_22_3k A 2026_134_D.xls
3k | 7 | 3PBV 01_23_H_3k A 2026_134_D | Probe 1 | 3PBV 01_23_H_3k A 2026_134_D.xls
3k | 8 | 3PBV 01_23_H_3k A 2026_134_D | Probe 2 | 3PBV 01_23_H_3k A 2026_134_D.xls
3k | 9 | 3PBV 01_23_H_3k A 2026_134_D | Probe 3 | 3PBV 01_23_H_3k A 2026_134_D.xls
3k | 10 | 3PBV 01_24_H_3k A 2026_134_D | Probe 1 | 3PBV 01_24_H_3k A 2026_134_D.xls
3k | 11 | 3PBV 01_24_H_3k A 2026_134_D | Probe 2 | 3PBV 01_24_H_3k A 2026_134_D.xls
3k | 12 | 3PBV 01_24_H_3k A 2026_134_D | Probe 3 | 3PBV 01_24_H_3k A 2026_134_D.xls
1x1 | 1 | 3PBV 01_21_1x1 A 2026_134_D | Probe 1 | 3PBV 01_21_1x1 A 2026_134_D.xls
1x1 | 2 | 3PBV 01_21_1x1 A 2026_134_D | Probe 2 | 3PBV 01_21_1x1 A 2026_134_D.xls
1x1 | 3 | 3PBV 01_21_1x1 A 2026_134_D | Probe 3 | 3PBV 01_21_1x1 A 2026_134_D.xls
1x1 | 4 | 3PBV 01_22_1x1 A 2026_134_D | Probe 1 | 3PBV 01_22_1x1 A 2026_134_D.xls
1x1 | 5 | 3PBV 01_22_1x1 A 2026_134_D | Probe 2 | 3PBV 01_22_1x1 A 2026_134_D.xls
1x1 | 6 | 3PBV 01_22_1x1 A 2026_134_D | Probe 3 | 3PBV 01_22_1x1 A 2026_134_D.xls
1x1 | 7 | 3PBV 01_23_H_1x1 A 2026_134_D | Probe 1 | 3PBV 01_23_H_1x1 A 2026_134_D.xls
1x1 | 8 | 3PBV 01_23_H_1x1 A 2026_134_D | Probe 2 | 3PBV 01_23_H_1x1 A 2026_134_D.xls
1x1 | 9 | 3PBV 01_23_H_1x1 A 2026_134_D | Probe 3 | 3PBV 01_23_H_1x1 A 2026_134_D.xls
1x1 | 10 | 3PBV 01_24_H_1x1 A 2026_134_D | Probe 1 | 3PBV 01_24_H_1x1 A 2026_134_D.xls
1x1 | 11 | 3PBV 01_24_H_1x1 A 2026_134_D | Probe 2 | 3PBV 01_24_H_1x1 A 2026_134_D.xls
1x1 | 12 | 3PBV 01_24_H_1x1 A 2026_134_D | Probe 3 | 3PBV 01_24_H_1x1 A 2026_134_D.xls
2x2 | 1 | 3PBV 01_21_2x2 A 2026_134_D | Probe 1 | 3PBV 01_21_2x2 A 2026_134_D.xls
2x2 | 2 | 3PBV 01_21_2x2 A 2026_134_D | Probe 2 | 3PBV 01_21_2x2 A 2026_134_D.xls
2x2 | 3 | 3PBV 01_21_2x2 A 2026_134_D | Probe 3 | 3PBV 01_21_2x2 A 2026_134_D.xls
2x2 | 4 | 3PBV 01_22_2x2 A 2026_134_D | Probe 1 | 3PBV 01_22_2x2 A 2026_134_D.xls
2x2 | 5 | 3PBV 01_22_2x2 A 2026_134_D | Probe 2 | 3PBV 01_22_2x2 A 2026_134_D.xls
2x2 | 6 | 3PBV 01_22_2x2 A 2026_134_D | Probe 3 | 3PBV 01_22_2x2 A 2026_134_D.xls
2x2 | 7 | 3PBV 01_23_H_2x2 A 2026_134_D | Probe 1 | 3PBV 01_23_H_2x2 A 2026_134_D.xls
2x2 | 8 | 3PBV 01_23_H_2x2 A 2026_134_D | Probe 2 | 3PBV 01_23_H_2x2 A 2026_134_D.xls
2x2 | 9 | 3PBV 01_23_H_2x2 A 2026_134_D | Probe 3 | 3PBV 01_23_H_2x2 A 2026_134_D.xls
2x2 | 10 | 3PBV 01_24_H_2x2 A 2026_134_D | Probe 1 | 3PBV 01_24_H_2x2 A 2026_134_D.xls
2x2 | 11 | 3PBV 01_24_H_2x2 A 2026_134_D | Probe 2 | 3PBV 01_24_H_2x2 A 2026_134_D.xls
2x2 | 12 | 3PBV 01_24_H_2x2 A 2026_134_D | Probe 3 | 3PBV 01_24_H_2x2 A 2026_134_D.xls

## 字段说明
字段 | 单位 | 来源/说明
测试编号 |  | A列；来自 Parameter 表 Bezeichnung/源文件名，格式为 3PBV 01_<21/22/23_H/24_H>_<3k/1x1/2x2> A 2026_134_D
试件类型 |  | 由测试编号/源文件名识别，分为 3k、1x1、2x2
统一试件编号 |  | 每种试件类型内部统一编号 1-12；按 01_21、01_22、01_23_H、01_24_H 顺序，每个文件内 Probe 1-3 递增
原始Probe编号 |  | 原 Excel/PDF 文件内的局部编号 Probe 1-3
源文件 |  | 原始 .xls 文件名
h | mm | Ergebnisse 表
b | mm | Ergebnisse 表
sfC (s>0.1L) | MPa | Ergebnisse 表
sfM (s>0.1L) | MPa | Ergebnisse 表
eM (s>0.1L) | % | Ergebnisse 表
sfB (s>0.1L) | MPa | Ergebnisse 表
eB (s>0.1L) | % | Ergebnisse 表
sfC | MPa | Ergebnisse 表
sfM | MPa | Ergebnisse 表
eM | % | Ergebnisse 表
sfB | MPa | Ergebnisse 表
eB | % | Ergebnisse 表
Ef | GPa | Ergebnisse 表
Angaben zum Bruch |  | Ergebnisse 表
采样序号 |  | Probe 工作表中采样点顺序，从 1 开始
Verformung | mm | Probe 1/2/3 工作表
Standardkraft | MPa | Probe 1/2/3 工作表